## Tab_S4.1_stapfer_emmenegger_got
Ensemble | Kat. Nr. | Inventarnummer KASO/BHM | Keramikstil | Ind_nr PXRF | Nb | Zr | Y | Sr | Rb | Cr | V | Si ‰ | Ti ‰ | Al ‰ | Fe ‰ | Ca ‰ | K ‰ | SiO2_WT | TiO2_WT | Al2O3_WT | Fe2O3_WT | CaO_WT | K2O_WT
E4/6/10 | 148 | 23/1/2348.1 | Munz?_BaeN | BaeN_2348.1 | 13.29 | 124.15 | 25.26 | 94.87 | 133.76 | 86.33 | 85.38 | 265.24 | 3.77 | 74.24 | 18.02 | 10.54 | 19.43 | 72.94 | 0.81 | 18.03 | 3.31 | 1.9 | 3.01
E4/6/10 |  | 23/1/2459.1 | ZPfyn_BaeN | BaeN_2459.1 | 14.8 | 173.72 | 30.22 | 120.71 | 120.17 | 94.09 | 110.83 | 226.33 | 3.99 | 73.32 | 25.1 | 13.86 | 17.95 | 68.56 | 0.94 | 19.62 | 5.08 | 2.75 | 3.06
E4/6/10 | Foto | 23/1/2474.1 | ZPfyn_BaeN | BaeN_2474.1 | 13.68 | 116.39 | 17.41 | 133.59 | 96.24 | 62.95 | 107.53 | 261.04 | 3.5 | 67.2 | 23.28 | 17.49 | 23.21 | 71.87 | 0.75 | 16.34 | 4.28 | 3.15 | 3.6
E4/6/10 | Foto | 23/1/2475.2 | ZPfyn_BaeN | BaeN_2475.2 | 16.12 | 158.46 | 29.19 | 163.98 | 108.9 | 75.67 | 98.25 | 241.98 | 3.55 | 71.74 | 25.77 | 13.04 | 24.9 | 69.56 | 0.8 | 18.21 | 4.95 | 2.45 | 4.03
E4/6/10 | 133 | 23/1/2510.2 | ZCort_BaeN | BaeN_2510.2 | 16.94 | 134.69 | 21.95 | 96.67 | 130.12 | 106.96 | 138.01 | 255.98 | 4.12 | 72.85 | 29.42 | 9.52 | 26.64 | 70.24 | 0.88 | 17.66 | 5.39 | 1.71 | 4.12
E4/6/10 | Foto | 23/1/2519.1 | ZPfyn_BaeN | BaeN_2519.1 | 14.62 | 125.31 | 22.66 | 132.26 | 105.49 | 78.7 | 89.13 | 240.69 | 3.29 | 72.16 | 23.31 | 9.55 | 22.52 | 70.48 | 0.75 | 18.66 | 4.56 | 1.83 | 3.71
US | 99 | 23/1/2650.1 | ZCort_BaeN | BaeN_2650.1 | 11.93 | 154.75 | 30.64 | 147.76 | 100.51 | 96.96 | 77.75 | 220.61 | 3.42 | 70.46 | 16.53 | 10.28 | 16.57 | 70.57 | 0.85 | 19.91 | 3.53 | 2.15 | 2.99
US | 105 | 23/1/2676.1 | indet_BaeN | BaeN_2676.1 | 31.37 | 113.77 | 48.39 | 149.89 | 168.79 | 104.66 | 96.13 | 262.25 | 3.89 | 82.28 | 21.33 | 10.34 | 23.3 | 70.48 | 0.81 | 19.53 | 3.83 | 1.82 | 3.53
US | 115 | 23/1/2702.1 | ZCort_BaeN | BaeN_2702.1 | 10.15 | 136.9 | 14.15 | 91.56 | 114.75 | 132.77 | 103.65 | 253.61 | 3.68 | 70.48 | 30.06 | 12.68 | 19.24 | 70.85 | 0.8 | 17.39 | 5.61 | 2.32 | 3.03
OS | 9 | 23/1/2738.1 | ZPfyn_BaeN | BaeN_2738.1 | 11.03 | 96.74 | 23.42 | 107.47 | 117.2 | 121.84 | 90.2 | 218.77 | 3.3 | 68.95 | 27.26 | 11.03 | 19.36 | 68.67 | 0.81 | 19.12 | 5.72 | 2.26 | 3.42
OS | 24 | 23/1/2741.2 | indet_BaeN | BaeN_2741.2 | 11.6 | 163.01 | 25.74 | 110.91 | 87.8 | 83.74 | 72.44 | 247.96 | 3.63 | 80.41 | 15.87 | 12.48 | 12.5 | 71.33 | 0.82 | 20.43 | 3.05 | 2.35 | 2.03
US? OS? | Foto | 317054 | Munz?_BaeN | BaeN_2768 | 12.35 | 155.97 | 25.3 | 135.22 | 162.3 | 95.34 | 70.31 | 239.53 | 3.28 | 76.96 | 28.32 | 13.63 | 24.01 | 68.16 | 0.73 | 19.34 | 5.39 | 2.54 | 3.85
US | 37 | 23/1/2769.1 | ZCort_BaeN | BaeN_2769.1 | 12.19 | 177.66 | 31.29 | 137.58 | 90.73 | 114.96 | 79.3 | 246.22 | 3.51 | 62.49 | 27.66 | 12.77 | 15.58 | 72.47 | 0.81 | 16.25 | 5.44 | 2.46 | 2.58
US | 65 | 23/1/2775.1 | indet_BaeN | BaeN_2775.1 | 15.11 | 139.1 | 16.68 | 81.27 | 168.77 | 93.31 | 82.07 | 298.19 | 3.48 | 84.91 | 32.56 | 9.35 | 26.57 | 71.21 | 0.65 | 17.91 | 5.2 | 1.46 | 3.57
US | 38 | 23/1/2775.2 | ZCort_BaeN | BaeN_2775.2 | 13.91 | 173.32 | 33.72 | 143.08 | 85.33 | 96.09 | 94.55 | 260.27 | 3.4 | 58.04 | 20.9 | 16.24 | 15.25 | 74.93 | 0.76 | 14.76 | 4.02 | 3.06 | 2.47
US | 52 | 23/1/2782.2 | ZPfyn_BaeN | BaeN_2782.2 | 12.76 | 125.71 | 30.85 | 118.15 | 124.5 | 90.59 | 100.3 | 266.98 | 3.85 | 73.04 | 23.07 | 11.07 | 19.32 | 72.54 | 0.82 | 17.53 | 4.19 | 1.97 | 2.96
US | 71 | 23/1/2782.3 | ZCort_BaeN | BaeN_2782.3 | 13.96 | 160.2 | 38.38 | 157.67 | 166.79 | 78.1 | 94.96 | 247.21 | 3.91 | 84.44 | 27.9 | 13.99 | 26.03 | 67.3 | 0.83 | 20.31 | 5.08 | 2.49 | 3.99
US | 50 | 23/1/2789.1 | ZPfyn_BaeN | BaeN_2789.1 | 14.88 | 173.92 | 35.92 | 125.7 | 101.45 | 78.57 | 91.58 | 252.26 | 3.81 | 78.87 | 21.67 | 10.24 | 18.3 | 70.78 | 0.83 | 19.55 | 4.06 | 1.88 | 2.89
US | 51 | 23/1/2789.2 | ZPfyn_BaeN | BaeN_2789.2 | 12.6 | 138.74 | 28.18 | 126.78 | 78.54 | 73.87 | 79.9 | 275.45 | 3.53 | 82.09 | 19.09 | 10.14 | 15.59 | 72.7 | 0.73 | 19.14 | 3.37 | 1.75 | 2.32
US | 64 | 23/1/2789.3 | ZCort_BaeN | BaeN_2789.3 | 12.25 | 160.35 | 29.06 | 107.82 | 117.27 | 79.05 | 89.75 | 313.45 | 3.82 | 87.89 | 15.17 | 8.98 | 18.89 | 74.51 | 0.71 | 18.45 | 2.41 | 1.4 | 2.53
US | 100 | 23/1/2800.1 | ZCort_BaeN | BaeN_2800.1 | 11.75 | 135.8 | 18.4 | 84.69 | 123.26 | 98.01 | 98.15 | 256.85 | 2.91 | 64.15 | 27.56 | 9.9 | 19.89 | 73 | 0.64 | 16.1 | 5.23 | 1.84 | 3.18
E4/6/10 | Foto | 23/1/2466.1 | ZPfyn_BaeN | BaeN_2466.1 | 17.43 | 164.73 | 31.77 | 177.94 | 93.32 | 81.71 | 117.83 | 210.04 | 4.27 | 75.67 | 16.84 | 14.68 | 23.23 | 66.86 | 1.06 | 21.28 | 3.58 | 3.06 | 4.16
E4/6/10 | Foto | 23/1/2475.1 | ZPfyn_BaeN | BaeN_2475.1 | 20.72 | 174.14 | 34.79 | 167.58 | 72.97 | 92.36 | 117.9 | 200.6 | 5.05 | 81.12 | 14.48 | 13.13 | 16.84 | 66 | 1.3 | 23.57 | 3.18 | 2.83 | 3.12
E4/6/10 | 133 | 23/1/2510.1 | ZCort_BaeN | BaeN_2510.1 | 17.72 | 157.05 | 33.04 | 110.87 | 115.29 | 106.11 | 128.96 | 222.97 | 4.22 | 72.07 | 28.54 | 9.45 | 23.65 | 67.88 | 1 | 19.38 | 5.81 | 1.88 | 4.05
OS | 10 | 23/1/2695.1 | ZPfyn_BaeN | BaeN_2695.1 | 19.94 | 183.27 | 35.72 | 81.43 | 109.66 | 92.32 | 132.46 | 200.94 | 5.2 | 78.58 | 14.75 | 11.29 | 19.02 | 66.46 | 1.34 | 22.95 | 3.26 | 2.44 | 3.54
OS | 5 | 23/1/2720.1 | ZCort_BaeN | BaeN_2720.1 | 15 | 156.05 | 27.39 | 88.59 | 105.32 | 105.16 | 135.32 | 229.01 | 4.74 | 65.66 | 24.5 | 11.86 | 19.92 | 70.24 | 1.13 | 17.79 | 5.02 | 2.38 | 3.44
OS | 17 | 23/1/2720.2 | ZPfyn_BaeN | BaeN_2720.2 | 17.97 | 177.4 | 32.7 | 116.2 | 99.69 | 105.09 | 142.23 | 198.15 | 5.35 | 74.65 | 15.29 | 15.74 | 17.67 | 66.33 | 1.4 | 22.07 | 3.42 | 3.45 | 3.33
OS | 3 | 23/1/2722.1 | ZCort_BaeN | BaeN_2722.1 | 20.91 | 168.3 | 35.56 | 99.26 | 89.17 | 103.42 | 135.57 | 232.72 | 5.44 | 66.16 | 17.82 | 19.52 | 15.9 | 70.73 | 1.29 | 17.76 | 3.62 | 3.88 | 2.72
OS | 23 | 23/1/2725.1 | Munz?_BaeN | BaeN_2725.1 | 16.77 | 167.78 | 31.11 | 134.93 | 132.14 | 120.58 | 107.56 | 202.61 | 4.3 | 85.13 | 35.99 | 10.28 | 20.6 | 62.62 | 1.04 | 23.24 | 7.43 | 2.08 | 3.59
OS | 26 | 23/1/2741.1 | ZCort_BaeN | BaeN_2741.1 | 25.36 | 201.69 | 30.39 | 110.91 | 102.84 | 127.13 | 143.04 | 265.46 | 6.87 | 94.33 | 36.03 | 11.34 | 15.94 | 67.27 | 1.36 | 21.11 | 6.1 | 1.88 | 2.27
OS? |  | 23/1/2755.2 | ZPfyn_BaeN | BaeN_2755.2 | 17.42 | 156.01 | 32.05 | 99.51 | 95.15 | 107.55 | 141.94 | 232.59 | 5.24 | 79.77 | 20.27 | 14.05 | 17.92 | 68.42 | 1.2 | 20.73 | 3.99 | 2.7 | 2.97
US | 57 | 23/1/2768.1 | ZPfyn_BaeN | BaeN_2768.1 | 16.48 | 149.5 | 32.99 | 124.44 | 108 | 117.1 | 154.82 | 234.11 | 4.72 | 84.41 | 26.43 | 14.42 | 18.59 | 66.9 | 1.05 | 21.31 | 5.05 | 2.69 | 2.99
|  |  |  | BaeN_MW_Hauptgr_si | 14.16 | 144.7 | 27.47 | 122.27 | 119.17 | 92.5 | 92.87 | 254.8 | 3.6 | 74.14 | 23.8 | 11.77 | 20.24 | 71.1 | 0.79 | 18.3 | 4.46 | 2.17 | 3.18
|  |  |  | BaeN_MW_si_alle | 15.72 | 152.96 | 29.2 | 121.23 | 113.32 | 96.91 | 106.49 | 243.13 | 4.09 | 75.45 | 23.46 | 12.28 | 19.82 | 69.78 | 0.93 | 19.23 | 4.51 | 2.34 | 3.22
US | 106 | 23/1/2681.1 | ZCort_BaeN | BaeN_2681.1 | 11.56 | 117.48 | 22.79 | 348.81 | 67.22 | 99.22 | 105.54 | 150.99 | 3.51 | 67.89 | 25.5 | 157.81 | 11.96 | 44.32 | 0.8 | 17.6 | 5 | 30.3 | 1.98
US | 33 | 23/1/2782.1 | ZCort_BaeN | BaeN_2782.1 | 15.89 | 166.38 | 38.67 | 287.9 | 62.28 | 114.24 | 116.47 | 143.73 | 4.68 | 86.22 | 27.6 | 117.01 | 12.63 | 44.14 | 1.12 | 23.39 | 5.66 | 23.5 | 2.18
Ensemble | Kat. Nr. | Inventarnummer BHM | Keramikstil | Ind_nr PXRF | Nb | Zr | Y | Sr | Rb | Cr | V | Si ‰ | Ti ‰ | Al ‰ | Fe ‰ | Ca ‰ | K ‰ | SiO2_WT | TiO2_WT | Al2O3_WT | Fe2O3_WT | CaO_WT | K2O_WT
S_SW |  | 141674 | Cortaillod | 141674 | 11.24 | 125.96 | 19.78 | 118.93 | 114.24 | 94.88 | 83.54 | 232.92 | 3.32 | 63.19 | 24.05 | 17.44 | 19.12 | 70.67 | 0.79 | 16.93 | 4.88 | 3.46 | 3.27
S_SW |  | 141690 | indet | 141690 | 12.9 | 113.23 | 12.84 | 84.84 | 123.92 | 135.95 | 113 | 298.29 | 3.77 | 93.77 | 30.7 | 10.53 | 18.72 | 70.69 | 0.7 | 19.63 | 4.86 | 1.63 | 2.5
S_SW |  | 141729 | indet | 141729 | 14.42 | 130.84 | 29.72 | 102.82 | 97.75 | 142.87 | 107.8 | 221.69 | 4.49 | 69.24 | 27.08 | 18.09 | 17.99 | 67.92 | 1.07 | 18.74 | 5.55 | 3.62 | 3.1
S_SW |  | 143068/1 | indet | 143068/1 | 16.92 | 128.28 | 17.04 | 85.96 | 139.52 | 123.53 | 115.2 | 311.17 | 4.25 | 86.35 | 27.98 | 10.03 | 20.08 | 72.82 | 0.78 | 17.85 | 4.38 | 1.54 | 2.65
S_SW |  | 143068/2 | indet | 143068/2 | 18.52 | 118.77 | 16.58 | 78.92 | 123.56 | 124.4 | 129.5 | 257.21 | 3.66 | 61.42 | 37.81 | 11.48 | 17.32 | 72.08 | 0.8 | 15.2 | 7.08 | 2.1 | 2.73
S_SW |  | A52405_O | Cortaillod | A52405_O | 28.56 | 105.92 | 92.95 | 52.35 | 149.91 | 112.75 | 104.27 | 243.49 | 4.64 | 71.51 | 36.2 | 12.81 | 18.57 | 68.92 | 1.02 | 17.88 | 6.85 | 2.37 | 2.96
S_SW |  | A52685 | Nmb | A52685 | 13.02 | 123.98 | 16.38 | 95.33 | 112.29 | 104.7 | 114.19 | 253.86 | 3.77 | 60.65 | 20.43 | 13.22 | 18.28 | 74.02 | 0.86 | 15.62 | 3.98 | 2.52 | 3
S_SW |  | A529092 | Pfyn | A529092 | 23.88 | 140.85 | 91.03 | 69.79 | 147.38 | 78.23 | 96.39 | 200.76 | 4.17 | 56.24 | 12.6 | 10.18 | 20.86 | 71.57 | 1.16 | 17.71 | 3 | 2.37 | 4.19
S_SW |  | A53615 | Cortaillod | A53615 | 12.38 | 113.06 | 15.76 | 75.38 | 106.07 | 96.62 | 85.26 | 246.15 | 3.46 | 55.86 | 18.82 | 14.17 | 18.63 | 74.47 | 0.82 | 14.93 | 3.81 | 2.8 | 3.17
S_SW |  | 146102_1_u_2 | Cortaillod | 146102_1_u_2 | 12.1 | 121.03 | 21 | 102.01 | 73.74 | 104.7 | 87.23 | 206.74 | 3.14 | 47.2 | 17 | 7.45 | 10.29 | 75.71 | 0.9 | 15.28 | 4.18 | 1.79 | 2.14
S_SW |  | A53827 | Cortaillod | A53827 | 14.85 | 114.06 | 15.63 | 66.6 | 120.42 | 89.02 | 101.3 | 211.75 | 3.32 | 43.86 | 16.26 | 26.38 | 16.24 | 72.93 | 0.89 | 13.34 | 3.74 | 5.94 | 3.15
S_SW |  | 23_6_42_1 | indet | 23_6_42_1 | 18.76 | 141.56 | 36.31 | 89.98 | 150.56 | 157.04 | 162.93 | 216.49 | 5.64 | 90.63 | 33.61 | 29.4 | 25.55 | 60.64 | 1.23 | 22.42 | 6.29 | 5.39 | 4.03
S_SW |  | A52405_A | Ablagerung | A52405_A | 6.57 | 39.57 | 15.19 | 46.06 | 100.02 | 88.87 | 70.73 | 45.58 | 0.7 | 18.31 | 125.52 | 39.53 | 7.09 | 25.89 | 0.31 | 9.19 | 47.65 | 14.69 | 2.27

## 3b_BaeS_SW_MW_FabStil
Ind_Nr | Info | Stil_grob | Nb | Zr | Y | Sr | Rb | Cr | V | SiO2_WT | TiO2_WT | Al2O3_WT | Fe2O3_WT | CaO_WT | K2O_WT | Sum_WT
146102_1_u_2 | MWB | Cortaillod | 12.103 | 121.03 | 21.0015 | 102.005 | 73.7377 | 104.704 | 87.23 | 75.70775 | 0.9017222 | 15.27832 | 4.176927 | 1.793673 | 2.14161 | 100
141674 | MW | Cortaillod | 11.2385 | 125.9566667 | 19.77733333 | 118.9266667 | 114.2407333 | 94.88266667 | 83.53666667 | 70.67418 | 0.7850365 | 16.93437 | 4.878012 | 3.461836 | 3.266562 | 100
141690 | MW | indet | 12.901 | 113.2266667 | 12.83966667 | 84.83666667 | 123.9158667 | 135.9546667 | 112.9966667 | 70.68568 | 0.6962555 | 19.62685 | 4.862102 | 1.631422 | 2.497692 | 100
141729 | MW | indet | 14.42416667 | 130.8433333 | 29.72233333 | 102.82 | 97.75043333 | 142.8666667 | 107.8 | 67.91503 | 1.073618 | 18.73675 | 5.545485 | 3.624969 | 3.104157 | 100
143068/1 | MW | indet | 16.91633333 | 128.2766667 | 17.043 | 85.96333333 | 139.5169333 | 123.5333333 | 115.2033333 | 72.81963 | 0.775544 | 17.8478 | 4.375516 | 1.535324 | 2.646184 | 100
143068/2 | MW | indet | 18.5155 | 118.77 | 16.575 | 78.92 | 123.5553667 | 124.3973333 | 129.5033333 | 72.07858 | 0.7989788 | 15.20303 | 7.081531 | 2.104552 | 2.733335 | 100
146102 | MW | Cortaillod | 12.179 | 77.43 | 16.783 | 60.89 | 41.53475 | NA | NA | 77.57928 | 0.6699014 | 14.38928 | 4.706764 | 1.425368 | 1.229409 | 100
A52405_A | MW | Ablagerung | 6.574 | 39.56666667 | 15.18833333 | 46.06333333 | 100.0198667 | 88.872 | 70.73 | 25.89136 | 0.3105443 | 9.187377 | 47.65313 | 14.6883 | 2.269284 | 100
A52405_O | MW | Cortaillod | 28.557 | 105.915 | 92.95 | 52.345 | 149.91135 | 112.752 | 104.265 | 68.91817 | 1.024835 | 17.87784 | 6.847496 | 2.371371 | 2.960285 | 100
A52685 | MW | Nmb | 13.02133333 | 123.9833333 | 16.37566667 | 95.33 | 112.2871667 | 104.6986667 | 114.1933333 | 74.01917 | 0.8562732 | 15.61981 | 3.982076 | 2.52089 | 3.00178 | 100
A529092 | MW | Pfyn | 23.87825 | 140.845 | 91.0325 | 69.785 | 147.37755 | 78.228 | 96.39 | 71.56725 | 1.158809 | 17.70946 | 3.002611 | 2.374415 | 4.187447 | 100
A53615 | MW | Cortaillod | 12.38325 | 113.06 | 15.7625 | 75.375 | 106.0694 | 96.624 | 85.255 | 74.47196 | 0.816344 | 14.92749 | 3.805408 | 2.80443 | 3.174369 | 100
A53827 | MW | Cortaillod | 14.85166667 | 114.06 | 15.626 | 66.60333333 | 120.4173 | 89.02133333 | 101.2966667 | 72.93104 | 0.8907756 | 13.34295 | 3.742071 | 5.942666 | 3.150496 | 100
23_6_42_1 | MW | indet | 18.7625 | 141.555 | 36.309 | 89.98 | 150.56025 | 157.036 | 162.925 | 60.63826 | 1.23087 | 22.42156 | 6.292479 | 5.38687 | 4.029956 | 100

## 3b_BaeN_MW_FabStil
Ind_nr | Fundst | Siedlung | Fabrikat | RMFabMakro | RMGrupFab | RMUntergrup | Stil_grob | Stil | Nb | Zr | Y | Sr | Rb | Cr | V | SiO2_WT | TiO2_WT | Al2O3_WT | Fe2O3_WT | CaO_WT | K2O_WT | Sum_WT
BaeN_2348.1 | BaeN | E_4/6/10 | NA | WZ_sisi | WZ_sisi | NA | Munz?_BaeN | Topf_Oese_hor | 13.29 | 124.15 | 25.26 | 94.87 | 133.76 | 86.33 | 85.38 | 72.94172 | 0.8076214 | 18.03301 | 3.312016 | 1.896387 | 3.009252 | 100
BaeN_2459.1 | BaeN | E_4/6/10 | NA | WZ_sisi | WZ_sisi | NA | ZPfyn_BaeN | Topf_Ritzverzierung | 14.8 | 173.72 | 30.22 | 120.71 | 120.17 | 94.09 | 110.83 | 68.55506 | 0.9434966 | 19.61512 | 5.080391 | 2.745054 | 3.06088 | 100
BaeN_2466.1 | BaeN | E4/6/10 | NA | WZ_sisi | WZ_sisi | NA | ZPfyn_BaeN | Topf_Ritzverzierung | 17.43 | 164.73 | 31.77 | 177.94 | 93.32 | 81.71 | 117.83 | 66.86094 | 1.060793 | 21.2761 | 3.582725 | 3.056086 | 4.163359 | 100
BaeN_2474.1 | BaeN | E4/6/10 | NA | WZ_sisi | WZ_sisi | NA | ZPfyn_BaeN | Topf_Ritzverzierung | 13.68 | 116.39 | 17.41 | 133.59 | 96.24 | 62.95 | 107.53 | 71.87358 | 0.7511096 | 16.34234 | 4.284125 | 3.150471 | 3.598368 | 100
BaeN_2475.1 | BaeN | E4/6/10 | NA | WZ_sisi | WZ_sisi | NA | ZPfyn_BaeN | Topf_Ritzverzierung | 20.72 | 174.14 | 34.79 | 167.58 | 72.97 | 92.36 | 117.9 | 66.0001 | 1.295674 | 23.57437 | 3.18471 | 2.82544 | 3.119707 | 100
BaeN_2475.2 | BaeN | E4/6/10 | NA | WZ_sisi | WZ_sisi | NA | ZPfyn_BaeN | Topf_Ritzverzierung | 16.12 | 158.46 | 29.19 | 163.98 | 108.9 | 75.67 | 98.25 | 69.55703 | 0.7957986 | 18.21411 | 4.950202 | 2.451983 | 4.03088 | 100
BaeN_2510.1 | BaeN | E4/6/10 | NA | WZ_sisi | WZ_sisi | NA | ZPfyn_BaeN | Topf_Ritzverzierung | 17.72 | 157.05 | 33.04 | 110.87 | 115.29 | 106.11 | 128.96 | 67.87547 | 1.002697 | 19.37876 | 5.806816 | 1.882168 | 4.054085 | 100
BaeN_2510.2 | BaeN | E4/6/10 | NA | WZ_sisi | WZ_sisi | NA | ZPfyn_BaeN | Topf_Ritzverzierung | 16.94 | 134.69 | 21.95 | 96.67 | 130.12 | 106.96 | 138.01 | 70.24316 | 0.8807114 | 17.65588 | 5.394561 | 1.708739 | 4.116949 | 100
BaeN_2519.1 | BaeN | E4/6/10 | NA | WZ_sisi | WZ_sisi | NA | ZPfyn_BaeN | Topf_Ritzverzierung | 14.62 | 125.31 | 22.66 | 132.26 | 105.49 | 78.7 | 89.13 | 70.482 | 0.7519867 | 18.66382 | 4.561217 | 1.828238 | 3.712742 | 100
BaeN_2650.1 | BaeN | E_3/5 | NA | WZ_sisi | WZ_sisi | NA | ZCort_BaeN | Topf_Knubben | 11.93 | 154.75 | 30.64 | 147.76 | 100.51 | 96.96 | 77.75 | 70.56922 | 0.8533202 | 19.90694 | 3.533969 | 2.151053 | 2.985502 | 100
BaeN_2676.1 | BaeN | E_3/5 | NA | WZ_sisi | WZ_sisi | NA | indet_BaeN | Schale | 31.37 | 113.77 | 48.39 | 149.89 | 168.79 | 104.66 | 96.13 | 70.47946 | 0.8146776 | 19.53135 | 3.832002 | 1.816731 | 3.525788 | 100
BaeN_2681.1 | BaeN | E_3/5 | NA | WZ_ca | WZ_ca | NA | ZCort_BaeN | Schale | 11.56 | 117.48 | 22.79 | 348.81 | 67.22 | 99.22 | 105.54 | 44.31815 | 0.8027285 | 17.60204 | 5.002804 | 30.29714 | 1.977139 | 100
BaeN_2695.1 | BaeN | E1 | NA | WZ_sisi | WZ_sisi | NA | ZPfyn_BaeN | Topf_Fingertupfen | 19.94 | 183.27 | 35.72 | 81.43 | 109.66 | 92.32 | 132.46 | 66.46012 | 1.340514 | 22.95497 | 3.259618 | 2.442752 | 3.542021 | 100
BaeN_2702.1 | BaeN | E5.5 | NA | WZ_sisi | WZ_sisi | NA | ZCort_BaeN | Topf_Knubben | 10.15 | 136.9 | 14.15 | 91.56 | 114.75 | 132.77 | 103.65 | 70.84914 | 0.8020073 | 17.39166 | 5.612814 | 2.317267 | 3.02711 | 100
BaeN_2720.1 | BaeN | E1 | NA | WZ_sisi | WZ_sisi | NA | ZCort_BaeN | Topf_Knubben | 15 | 156.05 | 27.39 | 88.59 | 105.32 | 105.16 | 135.32 | 70.23838 | 1.133101 | 17.78807 | 5.021836 | 2.378195 | 3.440417 | 100
BaeN_2720.2 | BaeN | E1 | NA | WZ_sisi | WZ_sisi | NA | ZPfyn_BaeN | Topf_Schlick | 17.97 | 177.4 | 32.7 | 116.2 | 99.69 | 105.09 | 142.23 | 66.33152 | 1.395233 | 22.07295 | 3.421681 | 3.447316 | 3.331305 | 100
BaeN_2722.1 | BaeN | E1 | NA | WZ_sisi | WZ_sisi | NA | ZCort_BaeN | Topf_Knubben | 20.91 | 168.3 | 35.56 | 99.26 | 89.17 | 103.42 | 135.57 | 70.72921 | 1.28973 | 17.76044 | 3.619674 | 3.880238 | 2.720703 | 100
BaeN_2725.1 | BaeN | E1 | NA | WZ_sisi | WZ_sisi | NA | Munz?_BaeN | Topf_Rollrand | 16.77 | 167.78 | 31.11 | 134.93 | 132.14 | 120.58 | 107.56 | 62.62387 | 1.035608 | 23.24146 | 7.434988 | 2.078665 | 3.585409 | 100
BaeN_2738.1 | BaeN | E1 | NA | WZ_sisi | WZ_sisi | NA | ZPfyn_BaeN | Topf_Fingertupfen | 11.03 | 96.74 | 23.42 | 107.47 | 117.2 | 121.84 | 90.2 | 68.67092 | 0.8069459 | 19.11703 | 5.719014 | 2.264 | 3.422089 | 100
BaeN_2741.1 | BaeN | E1 | NA | WZ_sisi | WZ_sisi | NA | ZCort_BaeN | Schale | 25.36 | 201.69 | 30.39 | 110.91 | 102.84 | 127.13 | 143.04 | 67.27135 | 1.357454 | 21.113 | 6.103022 | 1.880203 | 2.274971 | 100
BaeN_2741.2 | BaeN | E1 | NA | WZ_sisi | WZ_sisi | NA | indet_BaeN | Schale_Rollrand? | 11.6 | 163.01 | 25.74 | 110.91 | 87.8 | 83.74 | 72.44 | 71.33015 | 0.8152479 | 20.42976 | 3.050879 | 2.348952 | 2.025011 | 100
BaeN_2755.2 | BaeN | E1 | NA | WZ_sisi | WZ_sisi | NA | ZPfyn_BaeN | Topf_Schlick | 17.42 | 156.01 | 32.05 | 99.51 | 95.15 | 107.55 | 141.94 | 68.41677 | 1.200961 | 20.72631 | 3.985883 | 2.702455 | 2.967622 | 100
BaeN_2768 | BaeN | E_3/5_E1 | NA | WZ_sisi | WZ_sisi | NA | Munz?_BaeN | Topf_Rollrand | 12.35 | 155.97 | 25.3 | 135.22 | 162.3 | 95.34 | 70.31 | 68.15939 | 0.7274953 | 19.34177 | 5.385699 | 2.537649 | 3.847996 | 100
BaeN_2768.1 | BaeN | E_3/5_E1 | NA | WZ_sisi | WZ_sisi | NA | ZPfyn_BaeN | Topf_Schlick | 16.48 | 149.5 | 32.99 | 124.44 | 108 | 117.1 | 154.82 | 66.90478 | 1.05272 | 21.30845 | 5.048204 | 2.694576 | 2.991269 | 100
BaeN_2769.1 | BaeN | E_3/5 | NA | WZ_sisi | WZ_sisi | NA | ZCort_BaeN | Topf_Knubben | 12.19 | 177.66 | 31.29 | 137.58 | 90.73 | 114.96 | 79.3 | 72.46669 | 0.8062828 | 16.24628 | 5.440275 | 2.457998 | 2.582468 | 100
BaeN_2775.1 | BaeN | E_3/5 | NA | WZ_sisi | WZ_sisi | NA | indet_BaeN | Schale | 15.11 | 139.1 | 16.68 | 81.27 | 168.77 | 93.31 | 82.07 | 71.2112 | 0.648335 | 17.91024 | 5.197517 | 1.460159 | 3.57255 | 100
BaeN_2775.2 | BaeN | E_3/5 | NA | WZ_sisi | WZ_sisi | NA | ZCort_BaeN | Topf_Knubben | 13.91 | 173.32 | 33.72 | 143.08 | 85.33 | 96.09 | 94.55 | 74.93016 | 0.7623667 | 14.75797 | 4.020659 | 3.057259 | 2.471592 | 100
BaeN_2782.1 | BaeN | E_3/5 | NA | WZ_ca | WZ_ca | NA | ZCort_BaeN | Topf_Knubben | 15.89 | 166.38 | 38.67 | 287.9 | 62.28 | 114.24 | 116.47 | 44.14003 | 1.121719 | 23.38654 | 5.664637 | 23.50373 | 2.183349 | 100
BaeN_2782.2 | BaeN | E_3/5 | NA | WZ_sisi | WZ_sisi | NA | ZPfyn_BaeN | Topf_Fingertupfen | 12.76 | 125.71 | 30.85 | 118.15 | 124.5 | 90.59 | 100.3 | 72.54147 | 0.8160955 | 17.52987 | 4.188461 | 1.967623 | 2.956475 | 100
BaeN_2782.3 | BaeN | E_3/5 | NA | WZ_sisi | WZ_sisi | NA | ZCort_BaeN | Schale | 13.96 | 160.2 | 38.38 | 157.67 | 166.79 | 78.1 | 94.96 | 67.30358 | 0.8306884 | 20.30621 | 5.076952 | 2.492047 | 3.99052 | 100
BaeN_2789.1 | BaeN | E_3/5 | NA | WZ_sisi | WZ_sisi | NA | ZPfyn_BaeN | Topf_Fingertupfen | 14.88 | 173.92 | 35.92 | 125.7 | 101.45 | 78.57 | 91.58 | 70.78335 | 0.8334045 | 19.54773 | 4.064017 | 1.879603 | 2.891895 | 100
BaeN_2789.2 | BaeN | E_3/5 | NA | WZ_sisi | WZ_sisi | NA | ZPfyn_BaeN | Topf_Fingertupfen | 12.6 | 138.74 | 28.18 | 126.78 | 78.54 | 73.87 | 79.9 | 72.70177 | 0.7258693 | 19.13672 | 3.367573 | 1.750538 | 2.317529 | 100
BaeN_2789.3 | BaeN | E_3/5 | NA | WZ_sisi | WZ_sisi | NA | ZCort_BaeN | Schale | 12.25 | 160.35 | 29.06 | 107.82 | 117.27 | 79.05 | 89.75 | 74.50539 | 0.70885 | 18.45146 | 2.409135 | 1.39654 | 2.528625 | 100
BaeN_2800.1 | BaeN | E_3/5 | NA | WZ_sisi | WZ_sisi | NA | ZCort_BaeN | Topf_Knubben | 11.75 | 135.8 | 18.4 | 84.69 | 123.26 | 98.01 | 98.15 | 72.9951 | 0.6441541 | 16.10285 | 5.233773 | 1.840534 | 3.183589 | 100

## 3a_BaeS_SW_MW_FabStil
Ind_Nr | Info | Stil_grob | Nb | Zr | Y | Sr | Rb | Cr | V | Si | Ti | Al | Fe | Ca | K | SiO2 | TiO2 | Al2O3 | Fe2O3 | CaO | K2O | Sum | SiO2_WT | TiO2_WT | Al2O3_WT | Fe2O3_WT | CaO_WT | K2O_WT | Sum_WT
146102_1_u_2 | MWB | Cortaillod | 12.103 | 121.03 | 21.0015 | 102.005 | 73.7377 | 104.704 | 87.23 | 206742.2039 | 3139.21 | 47196.98165 | 16999.1536 | 7450.44825 | 10293.1395 | 442262.9 | 5236.516201 | 89178.7 | 24303.69 | 10424.67 | 12399.12 | 596899.2 | 75.70775 | 0.9017222 | 15.27832 | 4.176927 | 1.793673 | 2.14161 | 100
141674 | MW | Cortaillod | 11.2385 | 125.9566667 | 19.77733333 | 118.9266667 | 114.2407333 | 94.88266667 | 83.53666667 | 232923.9018 | 3317.97 | 63186.87527 | 24054.8464 | 17443.4085 | 19118.449 | 498270.8107 | 5534.705757 | 119391.6008 | 34391.2139 | 24406.81717 | 23030.08367 | 705025.2 | 70.67418 | 0.7850365 | 16.93437 | 4.878012 | 3.461836 | 3.266562 | 100
141690 | MW | indet | 12.901 | 113.2266667 | 12.83966667 | 84.83666667 | 123.9158667 | 135.9546667 | 112.9966667 | 298289.4095 | 3767.943333 | 93769.47277 | 30699.8952 | 10525.536 | 18717.7585 | 638100.7049 | 6285.306274 | 177177.4188 | 43891.64017 | 14727.32997 | 22547.41189 | 902729.8 | 70.68568 | 0.6962555 | 19.62685 | 4.862102 | 1.631422 | 2.497692 | 100
141729 | MW | indet | 14.42416667 | 130.8433333 | 29.72233333 | 102.82 | 97.75043333 | 142.8666667 | 107.8 | 221689.2798 | 4494.256667 | 69243.2559 | 27084.74773 | 18090.674 | 17994.137 | 474237.7073 | 7496.869546 | 130835.132 | 38723.06383 | 25312.47106 | 21675.73743 | 698281 | 67.91503 | 1.073618 | 18.73675 | 5.545485 | 3.624969 | 3.104157 | 100
143068/1 | MW | indet | 16.91633333 | 128.2766667 | 17.043 | 85.96333333 | 139.5169333 | 123.5333333 | 115.2033333 | 311171.1373 | 4249.976667 | 86345.55323 | 27976.05893 | 10030.496 | 20080.7285 | 665657.2968 | 7089.386078 | 163149.9228 | 39997.37146 | 14034.67 | 24189.24555 | 914117.9 | 72.81963 | 0.775544 | 17.8478 | 4.375516 | 1.535324 | 2.646184 | 100
143068/2 | MW | indet | 18.5155 | 118.77 | 16.575 | 78.92 | 123.5553667 | 124.3973333 | 129.5033333 | 257206.933 | 3656.293333 | 61420.1679 | 37810.29547 | 11481.7395 | 17321.192 | 550217.0711 | 6099.062909 | 116053.4072 | 54057.37943 | 16065.24991 | 20865.10788 | 763357.3 | 72.07858 | 0.7989788 | 15.20303 | 7.081531 | 2.104552 | 2.733335 | 100
146102_1_u_3 | MW | Cortaillod | 12.179 | 77.43 | 16.783 | 60.89 | 41.53475 | NA | NA | 131525.5367 | 1456.48 | 27618.9914 | 11939.694 | 3694.5615 | 3701.4285 | 281359.4281 | 2429.554288 | 52186.08425 | 17070.18051 | 5169.430451 | 4458.740771 | 362673.4 | 77.57928 | 0.6699014 | 14.38928 | 4.706764 | 1.425368 | 1.229409 | 100
A52405_A | MW | Cortaillod | 6.574 | 39.56666667 | 15.18833333 | 46.06333333 | 100.0198667 | 88.872 | 70.73 | 45579.50887 | 701.08 | 18310.9472 | 125519.9365 | 39532.829 | 7094.3425 | 97503.68537 | 1169.471548 | 34598.53473 | 179455.8533 | 55314.33434 | 8545.844976 | 376587.7 | 25.89136 | 0.3105443 | 9.187377 | 47.65313 | 14.6883 | 2.269284 | 100
A52405_O | MW | Cortaillod | 28.557 | 105.915 | 92.95 | 52.345 | 149.91135 | 112.752 | 104.265 | 243489.3776 | 4643.33 | 71509.86115 | 36198.0008 | 12809.0655 | 18573.2715 | 520872.4766 | 7745.538773 | 135117.8826 | 51752.28174 | 17922.44445 | 22373.36285 | 755784 | 68.91817 | 1.024835 | 17.87784 | 6.847496 | 2.371371 | 2.960285 | 100
A52685 | MW | Nmb | 13.02133333 | 123.9833333 | 16.37566667 | 95.33 | 112.2871667 | 104.6986667 | 114.1933333 | 253855.1317 | 3766.026667 | 60648.76393 | 20434.20773 | 13218.0475 | 18282.229 | 543046.8978 | 6282.109083 | 114595.8395 | 29214.7868 | 18494.69206 | 22022.77305 | 733657.1 | 74.01917 | 0.8562732 | 15.61981 | 3.982076 | 2.52089 | 3.00178 | 100
A529092 | MW | Pfyn | 23.87825 | 140.845 | 91.0325 | 69.785 | 147.37755 | 78.228 | 96.39 | 200759.1134 | 4168.715 | 56243.3053 | 12602.7824 | 10183.31475 | 20860.2135 | 429463.8954 | 6953.833492 | 106271.7254 | 18018.198 | 14248.494 | 25128.21318 | 600084.4 | 71.56725 | 1.158809 | 17.70946 | 3.002611 | 2.374415 | 4.187447 | 100
A53615 | MW | Cortaillod | 12.38325 | 113.06 | 15.7625 | 75.375 | 106.0694 | 96.624 | 85.255 | 246151.3238 | 3460.285 | 55859.9496 | 18819.892 | 14171.8185 | 18632.6805 | 526566.9119 | 5772.101409 | 105547.3748 | 26906.79959 | 19829.20845 | 22444.92693 | 707067.3 | 74.47196 | 0.816344 | 14.92749 | 3.805408 | 2.80443 | 3.174369 | 100
A53827 | MW | Cortaillod | 14.85166667 | 114.06 | 15.626 | 66.60333333 | 120.4173 | 89.02133333 | 101.2966667 | 211754.1401 | 3316.783333 | 43860.73207 | 16256.90907 | 26379.8535 | 16244.522 | 452984.4564 | 5532.726278 | 82874.85324 | 23242.50289 | 36910.69102 | 19568.1512 | 621113.4 | 72.93104 | 0.8907756 | 13.34295 | 3.742071 | 5.942666 | 3.150496 | 100
23_6_42_1 | MW | indet | 18.7625 | 141.555 | 36.309 | 89.98 | 150.56025 | 157.036 | 162.925 | 216487.9393 | 5635.45 | 90626.95005 | 33613.6164 | 29403.22875 | 25550.2905 | 463110.9998 | 9400.494145 | 171239.6221 | 48057.38737 | 41140.99767 | 30777.87994 | 763727.4 | 60.63826 | 1.23087 | 22.42156 | 6.292479 | 5.38687 | 4.029956 | 100

## 3a_BaeN_MW_FabStil
Ind_nr | Fundst | Fabrikat | RMFabMakro | RMGrupFab | RMUntergrup | Stil_grob | Stil | Nb | Zr | Y | Sr | Rb | Cr | V | Si | Ti | Al | Fe | Ca | K | SiO2 | TiO2 | Al2O3 | Fe2O3 | CaO | K2O | Sum | SiO2_WT | TiO2_WT | Al2O3_WT | Fe2O3_WT | CaO_WT | K2O_WT | Sum_WT
BaeN_2348.1 | BaeN | NA | WZ_sisi | WZ_sisi | NA | Munz?_BaeN | NA | 13.29 | 124.15 | 25.26 | 94.87 | 133.76 | 86.33 | 85.38 | 265244.15 | 3766.23 | 74240.77 | 18020.58 | 10543.1 | 19432.86 | 567410.29 | 6282.45 | 140277.93 | 25764.02 | 14751.91 | 23408.83 | 777895.43 | 72.94172 | 0.8076214 | 18.03301 | 3.312016 | 1.896387 | 3.009252 | 100
BaeN_2459.1 | BaeN | NA | WZ_sisi | WZ_sisi | NA | ZPfyn_BaeN | NA | 14.8 | 173.72 | 30.22 | 120.71 | 120.17 | 94.09 | 110.83 | 226331.82 | 3994.62 | 73316.48 | 25096.3 | 13855.7 | 17945.72 | 484169.03 | 6663.43 | 138531.49 | 35880.18 | 19386.9 | 21617.42 | 706248.45 | 68.55506 | 0.9434966 | 19.61512 | 5.080391 | 2.745054 | 3.06088 | 100
BaeN_2466.1 | BaeN | NA | WZ_sisi | WZ_sisi | NA | ZPfyn_BaeN | NA | 17.43 | 164.73 | 31.77 | 177.94 | 93.32 | 81.71 | 117.83 | 210037.95 | 4273.52 | 75669.66 | 16840.12 | 14677.85 | 23226.18 | 449313.19 | 7128.65 | 142977.82 | 24076.32 | 20537.25 | 27978.25 | 672011.48 | 66.86094 | 1.060793 | 21.2761 | 3.582725 | 3.056086 | 4.163359 | 100
BaeN_2474.1 | BaeN | NA | WZ_sisi | WZ_sisi | NA | ZPfyn_BaeN | NA | 13.68 | 116.39 | 17.41 | 133.59 | 96.24 | 62.95 | 107.53 | 261041.2 | 3498.42 | 67198.35 | 23281.36 | 17493.91 | 23208.87 | 558419.34 | 5835.72 | 126971.28 | 33285.36 | 24477.48 | 27957.4 | 776946.58 | 71.87358 | 0.7511096 | 16.34234 | 4.284125 | 3.150471 | 3.598368 | 100
BaeN_2475.1 | BaeN | NA | WZ_sisi | WZ_sisi | NA | ZPfyn_BaeN | NA | 20.72 | 174.14 | 34.79 | 167.58 | 72.97 | 92.36 | 117.9 | 200595.82 | 5050.13 | 81118.86 | 14482.84 | 13129.11 | 16838.36 | 429114.58 | 8424.12 | 153274.08 | 20706.11 | 18370.24 | 20283.48 | 650172.61 | 66.0001 | 1.295674 | 23.57437 | 3.18471 | 2.82544 | 3.119707 | 100
BaeN_2475.2 | BaeN | NA | WZ_sisi | WZ_sisi | NA | ZPfyn_BaeN | NA | 16.12 | 158.46 | 29.19 | 163.98 | 108.9 | 75.67 | 98.25 | 241979.36 | 3550.34 | 71738.07 | 25767.17 | 13041.47 | 24902.65 | 517642.24 | 5922.32 | 135549.08 | 36839.32 | 18247.62 | 29997.74 | 744198.32 | 69.55703 | 0.7957986 | 18.21411 | 4.950202 | 2.451983 | 4.03088 | 100
BaeN_2510.1 | BaeN | NA | WZ_sisi | WZ_sisi | NA | ZCort_BaeN | NA | 17.72 | 157.05 | 33.04 | 110.87 | 115.29 | 106.11 | 128.96 | 222971.61 | 4224.12 | 72072.12 | 28541.79 | 9452.94 | 23650.38 | 476980.88 | 7046.25 | 136180.27 | 40806.2 | 13226.55 | 28489.25 | 702729.4 | 67.87547 | 1.002697 | 19.37876 | 5.806816 | 1.882168 | 4.054085 | 100
BaeN_2510.2 | BaeN | NA | WZ_sisi | WZ_sisi | NA | ZCort_BaeN | NA | 16.94 | 134.69 | 21.95 | 96.67 | 130.12 | 106.96 | 138.01 | 255982.8 | 4115.95 | 72845.15 | 29415.03 | 9520.38 | 26643.47 | 547598.41 | 6865.81 | 137640.91 | 42054.67 | 13320.91 | 32094.72 | 779575.43 | 70.24316 | 0.8807114 | 17.65588 | 5.394561 | 1.708739 | 4.116949 | 100
BaeN_2519.1 | BaeN | NA | WZ_sisi | WZ_sisi | NA | ZPfyn_BaeN | NA | 14.62 | 125.31 | 22.66 | 132.26 | 105.49 | 78.7 | 89.13 | 240689.46 | 3293.2 | 72157.89 | 23305.91 | 9545.16 | 22515.54 | 514882.9 | 5493.39 | 136342.34 | 33320.46 | 13355.59 | 27122.21 | 730516.89 | 70.482 | 0.7519867 | 18.66382 | 4.561217 | 1.828238 | 3.712742 | 100
BaeN_2650.1 | BaeN | NA | WZ_sisi | WZ_sisi | NA | ZCort_BaeN | NA | 11.93 | 154.75 | 30.64 | 147.76 | 100.51 | 96.96 | 77.75 | 220607.44 | 3420.94 | 70455.32 | 16530.05 | 10280.82 | 16574.13 | 471923.44 | 5706.48 | 133125.34 | 23633.01 | 14384.92 | 19965.2 | 668738.39 | 70.56922 | 0.8533202 | 19.90694 | 3.533969 | 2.151053 | 2.985502 | 100
BaeN_2676.1 | BaeN | NA | WZ_sisi | WZ_sisi | NA | indet_BaeN | NA | 31.37 | 113.77 | 48.39 | 149.89 | 168.79 | 104.66 | 96.13 | 262253.5 | 3887.53 | 82280.22 | 21334.92 | 10335.25 | 23298.25 | 561012.7 | 6484.79 | 155468.47 | 30502.53 | 14461.08 | 28065.08 | 795994.65 | 70.47946 | 0.8146776 | 19.53135 | 3.832002 | 1.816731 | 3.525788 | 100
BaeN_2681.1 | BaeN | NA | WZ_ca | WZ_ca | NA | ZCort_BaeN | NA | 11.56 | 117.48 | 22.79 | 348.81 | 67.22 | 99.22 | 105.54 | 150985.75 | 3507.13 | 67892.51 | 25502.01 | 157807.49 | 11961.9 | 322988.72 | 5850.25 | 128282.9 | 36460.22 | 220804.24 | 14409.3 | 728795.63 | 44.31815 | 0.8027285 | 17.60204 | 5.002804 | 30.29714 | 1.977139 | 100
BaeN_2695.1 | BaeN | NA | WZ_sisi | WZ_sisi | NA | ZPfyn_BaeN | NA | 19.94 | 183.27 | 35.72 | 81.43 | 109.66 | 92.32 | 132.46 | 200944.75 | 5197.76 | 78577.24 | 14746.49 | 11291.89 | 19018.46 | 429861.01 | 8670.38 | 148471.69 | 21083.06 | 15799.61 | 22909.63 | 646795.38 | 66.46012 | 1.340514 | 22.95497 | 3.259618 | 2.442752 | 3.542021 | 100
BaeN_2702.1 | BaeN | NA | WZ_sisi | WZ_sisi | NA | ZCort_BaeN | NA | 10.15 | 136.9 | 14.15 | 91.56 | 114.75 | 132.77 | 103.65 | 253613.04 | 3681.67 | 70482.69 | 30062.43 | 12681.91 | 19243.05 | 542529.01 | 6141.39 | 133177.04 | 42980.26 | 17744.53 | 23180.17 | 765752.4 | 70.84914 | 0.8020073 | 17.39166 | 5.612814 | 2.317267 | 3.02711 | 100
BaeN_2720.1 | BaeN | NA | WZ_sisi | WZ_sisi | NA | ZCort_BaeN | NA | 15 | 156.05 | 27.39 | 88.59 | 105.32 | 105.16 | 135.32 | 229011.65 | 4737.84 | 65662.35 | 24499.21 | 11855.01 | 19920.61 | 489901.73 | 7903.2 | 124069 | 35026.52 | 16587.54 | 23996.37 | 697484.36 | 70.23838 | 1.133101 | 17.78807 | 5.021836 | 2.378195 | 3.440417 | 100
BaeN_2720.2 | BaeN | NA | WZ_sisi | WZ_sisi | NA | ZPfyn_BaeN | NA | 17.97 | 177.4 | 32.7 | 116.2 | 99.69 | 105.09 | 142.23 | 198148.7 | 5345 | 74651.09 | 15293.87 | 15744.32 | 17672.35 | 423879.71 | 8915.99 | 141053.24 | 21865.64 | 22029.46 | 21288.11 | 639032.15 | 66.33152 | 1.395233 | 22.07295 | 3.421681 | 3.447316 | 3.331305 | 100
BaeN_2722.1 | BaeN | NA | WZ_sisi | WZ_sisi | NA | ZCort_BaeN | NA | 20.91 | 168.3 | 35.56 | 99.26 | 89.17 | 103.42 | 135.57 | 232722.95 | 5442.13 | 66160.49 | 17820.35 | 19519.58 | 15897.54 | 497840.94 | 9078.01 | 125010.24 | 25477.76 | 27311.79 | 19150.18 | 703868.92 | 70.72921 | 1.28973 | 17.76044 | 3.619674 | 3.880238 | 2.720703 | 100
BaeN_2725.1 | BaeN | NA | WZ_sisi | WZ_sisi | NA | Munz?_BaeN | NA | 16.77 | 167.78 | 31.11 | 134.93 | 132.14 | 120.58 | 107.56 | 202612.55 | 4296.86 | 85132.28 | 35992.59 | 10282.12 | 20600.31 | 433428.76 | 7167.59 | 160857.44 | 51458.61 | 14386.74 | 24815.13 | 692114.27 | 62.62387 | 1.035608 | 23.24146 | 7.434988 | 2.078665 | 3.585409 | 100
BaeN_2738.1 | BaeN | NA | WZ_sisi | WZ_sisi | NA | ZPfyn_BaeN | NA | 11.03 | 96.74 | 23.42 | 107.47 | 117.2 | 121.84 | 90.2 | 218766.37 | 3296.72 | 68949.73 | 27260.59 | 11026.96 | 19360.09 | 467985.01 | 5499.25 | 130280.51 | 38974.47 | 15428.92 | 23321.17 | 681489.33 | 68.67092 | 0.8069459 | 19.11703 | 5.719014 | 2.264 | 3.422089 | 100
BaeN_2741.1 | BaeN | NA | WZ_sisi | WZ_sisi | NA | ZCort_BaeN | NA | 25.36 | 201.69 | 30.39 | 110.91 | 102.84 | 127.13 | 143.04 | 265462.24 | 6869.53 | 94325.03 | 36034.96 | 11343.55 | 15942.52 | 567876.83 | 11459.06 | 178227.14 | 51519.18 | 15871.89 | 19204.36 | 844158.46 | 67.27135 | 1.357454 | 21.113 | 6.103022 | 1.880203 | 2.274971 | 100
BaeN_2741.2 | BaeN | NA | WZ_sisi | WZ_sisi | NA | indet_BaeN | NA | 11.6 | 163.01 | 25.74 | 110.91 | 87.8 | 83.74 | 72.44 | 247964.92 | 3634.43 | 80405.35 | 15868.96 | 12484.27 | 12501.23 | 530446.56 | 6062.59 | 151925.9 | 22687.86 | 17467.98 | 15058.99 | 743649.88 | 71.33015 | 0.8152479 | 20.42976 | 3.050879 | 2.348952 | 2.025011 | 100
BaeN_2755.2 | BaeN | NA | WZ_sisi | WZ_sisi | NA | ZPfyn_BaeN | NA | 17.42 | 156.01 | 32.05 | 99.51 | 95.15 | 107.55 | 141.94 | 232586.97 | 5235.78 | 79771.77 | 20274.67 | 14046.01 | 17915.96 | 497550.05 | 8733.8 | 150728.76 | 28986.7 | 19653.17 | 21581.56 | 727234.04 | 68.41677 | 1.200961 | 20.72631 | 3.985883 | 2.702455 | 2.967622 | 100
BaeN_2768 | BaeN | NA | WZ_sisi | WZ_sisi | NA | Munz?_BaeN | NA | 12.35 | 155.97 | 25.3 | 135.22 | 162.3 | 95.34 | 70.31 | 239532.23 | 3278.67 | 76955.36 | 28319.57 | 13634.57 | 24014.93 | 512407.35 | 5469.15 | 145407.15 | 40488.5 | 19077.49 | 28928.39 | 751778.03 | 68.15939 | 0.7274953 | 19.34177 | 5.385699 | 2.537649 | 3.847996 | 100
BaeN_2768.1 | BaeN | NA | WZ_sisi | WZ_sisi | NA | ZPfyn_BaeN | NA | 16.48 | 149.5 | 32.99 | 124.44 | 108 | 117.1 | 154.82 | 234108.74 | 4723.92 | 84414.44 | 26430.41 | 14415.26 | 18587.65 | 500805.42 | 7879.97 | 159501.09 | 37787.55 | 20169.83 | 22390.68 | 748534.54 | 66.90478 | 1.05272 | 21.30845 | 5.048204 | 2.694576 | 2.991269 | 100
BaeN_2769.1 | BaeN | NA | WZ_sisi | WZ_sisi | NA | ZCort_BaeN | NA | 12.19 | 177.66 | 31.29 | 137.58 | 90.73 | 114.96 | 79.3 | 246216.57 | 3513.14 | 62493.87 | 27657.07 | 12768.27 | 15581.97 | 526706.48 | 5860.27 | 118082.16 | 39541.31 | 17865.36 | 18770.04 | 726825.62 | 72.46669 | 0.8062828 | 16.24628 | 5.440275 | 2.457998 | 2.582468 | 100
BaeN_2775.1 | BaeN | NA | WZ_sisi | WZ_sisi | NA | indet_BaeN | NA | 15.11 | 139.1 | 16.68 | 81.27 | 168.77 | 93.31 | 82.07 | 298187.11 | 3481.53 | 84907.59 | 32564.39 | 9347.86 | 26566.08 | 637881.87 | 5807.53 | 160432.9 | 46557.31 | 13079.53 | 32001.5 | 895760.64 | 71.2112 | 0.648335 | 17.91024 | 5.197517 | 1.460159 | 3.57255 | 100
BaeN_2775.2 | BaeN | NA | WZ_sisi | WZ_sisi | NA | ZCort_BaeN | NA | 13.91 | 173.32 | 33.72 | 143.08 | 85.33 | 96.09 | 94.55 | 260269.25 | 3395.94 | 58035.97 | 20896.32 | 16235.66 | 15245.85 | 556767.98 | 5664.76 | 109658.96 | 29875.48 | 22716.94 | 18365.15 | 743049.27 | 74.93016 | 0.7623667 | 14.75797 | 4.020659 | 3.057259 | 2.471592 | 100
BaeN_2782.1 | BaeN | NA | WZ_ca | WZ_ca | NA | ZCort_BaeN | NA | 15.89 | 166.38 | 38.67 | 287.9 | 62.28 | 114.24 | 116.47 | 143734.85 | 4684.28 | 86218.39 | 27599.93 | 117013.99 | 12625.86 | 307477.59 | 7813.85 | 162909.64 | 39459.62 | 163725.97 | 15209.12 | 696595.79 | 44.14003 | 1.121719 | 23.38654 | 5.664637 | 23.50373 | 2.183349 | 100
BaeN_2782.2 | BaeN | NA | WZ_sisi | WZ_sisi | NA | ZPfyn_BaeN | NA | 12.76 | 125.71 | 30.85 | 118.15 | 124.5 | 90.59 | 100.3 | 266982.43 | 3851.83 | 73043.16 | 23065.2 | 11071.59 | 19323.2 | 571128.81 | 6425.23 | 138015.05 | 32976.32 | 15491.36 | 23276.73 | 787313.5 | 72.54147 | 0.8160955 | 17.52987 | 4.188461 | 1.967623 | 2.956475 | 100
BaeN_2782.3 | BaeN | NA | WZ_sisi | WZ_sisi | NA | ZCort_BaeN | NA | 13.96 | 160.2 | 38.38 | 157.67 | 166.79 | 78.1 | 94.96 | 247209.74 | 3912.86 | 84442.44 | 27902.1 | 13994.43 | 26029.48 | 528831.09 | 6527.05 | 159553.98 | 39891.64 | 19581.01 | 31355.11 | 785739.88 | 67.30358 | 0.8306884 | 20.30621 | 5.076952 | 2.492047 | 3.99052 | 100
BaeN_2789.1 | BaeN | NA | WZ_sisi | WZ_sisi | NA | ZPfyn_BaeN | NA | 14.88 | 173.92 | 35.92 | 125.7 | 101.45 | 78.57 | 91.58 | 252258.9 | 3808.91 | 78870.8 | 21670.93 | 10241.25 | 18302.33 | 539632.23 | 6353.64 | 149026.38 | 30982.92 | 14329.56 | 22046.99 | 762371.72 | 70.78335 | 0.8334045 | 19.54773 | 4.064017 | 1.879603 | 2.891895 | 100
BaeN_2789.2 | BaeN | NA | WZ_sisi | WZ_sisi | NA | ZPfyn_BaeN | NA | 12.6 | 138.74 | 28.18 | 126.78 | 78.54 | 73.87 | 79.9 | 275451.48 | 3526.86 | 82086.56 | 19090.77 | 10140.12 | 15593.15 | 589245.81 | 5883.15 | 155102.55 | 27294.08 | 14188.06 | 18783.51 | 810497.16 | 72.70177 | 0.7258693 | 19.13672 | 3.367573 | 1.750538 | 2.317529 | 100
BaeN_2789.3 | BaeN | NA | WZ_sisi | WZ_sisi | NA | ZCort_BaeN | NA | 12.25 | 160.35 | 29.06 | 107.82 | 117.27 | 79.05 | 89.75 | 313452.19 | 3824.44 | 87885.83 | 15165.31 | 8982.73 | 18891.94 | 670536.93 | 6379.54 | 166060.27 | 21681.84 | 12568.64 | 22757.23 | 899984.45 | 74.50539 | 0.70885 | 18.45146 | 2.409135 | 1.39654 | 2.528625 | 100
BaeN_2800.1 | BaeN | NA | WZ_sisi | WZ_sisi | NA | ZCort_BaeN | NA | 11.75 | 135.8 | 18.4 | 84.69 | 123.26 | 98.01 | 98.15 | 256852.68 | 2906.76 | 64150.16 | 27555.72 | 9901.61 | 19893.71 | 549459.26 | 4848.77 | 121211.72 | 39396.41 | 13854.33 | 23963.97 | 752734.46 | 72.9951 | 0.6441541 | 16.10285 | 5.233773 | 1.840534 | 3.183589 | 100

## 2b_BaeS_SW_MWsort
Ind_Nr | Messpunkt | Nb | Zr | Y | Sr | Rb | Th | Pb | Zn | Cu | Ni | Cr | V | Ba | S | Si | Ti | Al | Fe | Mn | Mg | Ca | K | P | SiO2 | TiO2 | Al2O3 | Fe2O3 | MnO | MgO | CaO | K2O | P2O5 | Sum | SiO2_WT | TiO2_WT | Al2O3_WT | Fe2O3_WT | MnO_WT | MgO_WT | CaO_WT | K2O_WT | P2O5_WT | Sum_WT
141674 | MWB | 11.2385 | 125.9567 | 19.77733 | 118.9267 | 114.2407 | 21.0689 | 27.86693 | 132.3126 | 20.4022 |  | 94.88267 | 83.53667 | 538.5818 | 570.791 | 232923.9018 | 3317.97 | 63186.88 | 24054.8464 | 323.8549 | 6186.5427 | 17443.4085 | 19118.449 | 4831.96 | 498270.8 | 5534.705757 | 119391.6 | 34391.21 | 418.1614 | 10258.53 | 24406.82 | 23030.08 | 11072.92 | 723355.3 | 68.9083 | 0.7706386 | 16.41821 | 4.800255 | 0.05881065 | 1.342659 | 3.416522 | 3.197998 | 1.534156 | 100
141690 | MWB | 12.901 | 113.2267 | 12.83967 | 84.83667 | 123.9159 | 23.6236 | 29.44173 | 149.989 |  |  | 135.9547 | 112.9967 | 366.5087 | 78.377 | 298289.4 | 3767.943 | 93769.47 | 30699.8952 | 116.85 | 12420.7252 | 10525.536 | 18717.7585 | 356.1133 | 638100.7 | 6285.306 | 177177.4 | 43891.64 | 150.87672 | 20596.05 | 14727.33 | 22547.41 | 816.0693 | 924242.5 | 69.03871 | 0.6800804 | 19.17117 | 4.749531 | 0.0162354 | 2.229286 | 1.593554 | 2.4386 | 0.08824458 | 100
141729 | MWB | 14.42417 | 130.8433 | 29.72233 | 102.82 | 97.75043 | 23.1221 | 33.2568 | 162.6899 |  |  | 142.8667 | 107.8 | 312.805 | 430.742 | 221689.2798 | 4494.257 | 69243.2559 | 27084.75 | 325.4211 | 7824.7338 | 18090.674 | 17994.137 | 5452.813 | 474237.7 | 7496.87 | 130835.1 | 38723.06 | 420.1837 | 12974.97 | 25312.47 | 21675.74 | 12495.67 | 719846.8 | 65.85229 | 1.04249 | 18.15939 | 5.379746 | 0.05837888 | 1.831919 | 3.543103 | 3.010462 | 1.732861 | 100
143068/1 | MWB | 16.91633 | 128.2767 | 17.043 | 85.96333 | 139.5169 | 24.0602 | 30.3676 | 254.6493 | 28.3082 |  | 123.5333 | 115.2033 | 430.3301 | 99.2355 | 311171.1 | 4249.977 | 86345.55 | 27976.06 | 116.3457 | 6375.6992 | 10030.496 | 20080.7285 | 695.76 | 665657.3 | 7089.386 | 163149.9 | 39997.37 | 150.2256 | 10572.18 | 14034.67 | 24189.25 | 1594.403616 | 926334.6 | 71.86233 | 0.7655184 | 17.60916 | 4.318285 | 0.01606467 | 1.139472 | 1.515126 | 2.612651 | 0.1721019 | 100
143068/2 | MWB | 18.5155 | 118.77 | 16.575 | 78.92 | 123.5554 | 14.2603 | 27.404 | 125.4468 |  |  | 124.3973 | 129.5033 | 325.0666 | 175.2183 | 257206.933 | 3656.293 | 61420.1679 | 37810.3 | 252.3673 | 10023.0741 | 11481.7395 | 17321.192 | 341.3633 | 550217.1 | 6099.063 | 116053.4 | 54057.38 | 325.8567 | 16620.26 | 16065.25 | 20865.11 | 782.2682 | 775545.6 | 70.96541 | 0.7868807 | 14.96744 | 6.960967 | 0.0420168 | 2.111237 | 2.07748 | 2.691237 | 0.1010739 | 100
146102_1_u_3 | MWB | 12.179 | 77.43 | 16.783 | 60.89 | 41.53475 |  | 13.1192 | 99.1676 | 100.1584 |  |  |  | 207.8821 | 374.101 | 131525.5367 | 1456.48 | 27618.9914 | 11939.694 |  | 8809.7334 | 3694.5615 | 3701.4285 | 959.64 | 281359.4 | 2429.554288 | 52186.08 | 17070.18 |  | 14608.3 | 5169.43 | 4458.741 | 2199.111024 | 372176.7 | 74.13798 | 0.7799242 | 12.95753 | 6.965732 |  | 2.409668 | 1.643023 | 1.587399 | 0.7235719 | 100
A52405_A | MWB | 6.574 | 39.56667 | 15.18833 | 46.06333 | 100.0199 |  | 31.6696 | 142.6381 | 143415.6 | 76.2421 | 88.872 | 70.73 | 489.2119 | 40736.18 | 45579.51 | 701.08 | 18310.9472 | 125519.9 | 253.4661 |  | 39532.829 | 7094.3425 | 1424.9 | 97503.69 | 1169.471548 | 34598.53 | 179455.9 | 327.2754 |  | 55314.33 | 8545.845 | 3265.30084 | 379962.1 | 24.24248 | 0.2902897 | 8.692151 | 49.07192 | 0.07249573 |  | 14.772 | 2.04899 | 0.8579993 | 100
A52405_O | MWB | 28.557 | 105.915 | 92.95 | 52.345 | 149.91135 | 49.2945 | 19.7904 | 170.36005 | 49.56 | 50.3118 | 112.752 | 104.265 | 134.6266 | 983.5995 | 243489.3776 | 4643.33 | 71509.86115 | 36198.0008 | 1077.08025 | 9878.7741 | 12809.0655 | 18573.2715 | 3804.07 | 520872.5 | 7745.538773 | 135117.9 | 51752.28 | 1390.726 | 16380.98 | 17922.44 | 22373.36 | 8717.406812 | 782273.1 | 66.54632 | 0.9873674 | 17.30784 | 6.656518 | 0.1781707 | 2.069045 | 2.29333 | 2.839108 | 1.122299 | 100
A52685 | MWB | 13.02133 | 123.9833 | 16.37567 | 95.33 | 112.2872 | 14.2249 | 31.0124 | 168.2718 | 26.4556 |  | 104.6987 | 114.1933 | 531.2283 | 1657.743 | 253855.1 | 3766.027 | 60648.76 | 20434.21 | 149.9411 | 6643.0078 | 13218.0475 | 18282.229 | 2092.243 | 543046.9 | 6282.109 | 114595.8 | 29214.79 | 193.6039 | 11015.44 | 18494.69 | 22022.77 | 4794.585 | 749660.7 | 72.44874 | 0.8388057 | 15.264 | 3.898664 | 0.02585176 | 1.448903 | 2.483875 | 2.943745 | 0.6474156 | 100
A529092 | MWB | 23.87825 | 140.845 | 91.0325 | 69.785 | 147.37755 | 43.3119 | 23.715 | 142.12275 |  |  | 78.228 | 96.39 | 305.1838 | 1184.0335 | 200759.1134 | 4168.715 | 56243.3053 | 12602.7824 | 139.1868 |  | 10183.31475 | 20860.2135 | 5072.29 | 429463.9 | 6953.833 | 106271.7 | 18018.2 | 179.718 |  | 14248.49 | 25128.21 | 11623.66 | 611797.9 | 70.16529 | 1.138738 | 17.38555 | 2.951042 | 0.03038286 |  | 2.336482 | 4.106319 | 1.901391 | 100
A53615 | MWB | 12.38325 | 113.06 | 15.7625 | 75.375 | 106.0694 | 21.2754 | 23.1198 | 263.9583 |  |  | 96.624 | 85.255 | 365.8614 | 1284.6925 | 246151.3238 | 3460.285 | 55859.9496 | 18819.892 | 149.61105 | 6503.5698 | 14171.8185 | 18632.6805 | 1897.895 | 526566.9 | 5772.101 | 105547.4 | 26906.8 | 193.1778 | 10784.22 | 19829.21 | 22444.93 | 4349.216182 | 722393.9 | 72.86262 | 0.8015508 | 14.55723 | 3.738183 | 0.02682474 | 1.497355 | 2.788591 | 3.111494 | 0.6161501 | 100
A53827 | MWB | 14.85167 | 114.06 | 15.626 | 66.60333 | 120.4173 | 19.9066 | 23.25413 | 218.8721 |  |  | 89.02133 | 101.2967 | 344.9153 | 1783.756 | 211754.1 | 3316.783 | 43860.73 | 16256.91 | 117.1575 | 3885.2866 | 26379.8535 | 16244.522 | 1491.363 | 452984.5 | 5532.726 | 82874.85 | 23242.5 | 151.273764 | 6442.582 | 36910.69 | 19568.15 | 3417.608 | 631024 | 71.78773 | 0.8768701 | 13.13316 | 3.683551 | 0.02405912 | 1.021303 | 5.84677 | 3.100971 | 0.5416167 | 100
23_6_42_1 | MWB | 18.7625 | 141.555 | 36.309 | 89.98 | 150.56025 | 22.68255 | 35.1044 | 147.6065 | 24.3316 | #DIV/0! | 157.036 | 162.925 | 156.9208 | 1171.586 | 216487.9393 | 5635.45 | 90626.95005 | 33613.6164 | 975.78975 | 12576.8526 | 29403.22875 | 25550.2905 | 2136.475 | 463111 | 9400.494145 | 171239.6 | 48057.39 | 1259.94 | 20854.94 | 41141 | 30777.88 | 4895.94611 | 780310.7 | 59.05778 | 1.214026 | 22.04978 | 6.231702 | 0.1615086 | 2.434643 | 5.462937 | 3.963471 | 0.6414745 | 100
146102_1_u_2 | MWB | 12.103 | 121.03 | 21.0015 | 102.005 | 73.7377 | 17.5584 | 17.9676 | 98.68075 | 102.0228 |  | 104.704 | 87.23 | 468.7111 | 231.881 | 206742.2039 | 3139.21 | 47196.98165 | 16999.1536 | 284.8434 | 8809.7334 | 7450.44825 | 10293.1395 | 2446.13 | 442262.9 | 5236.516201 | 89178.7 | 24303.69 | 367.7898 | 14608.3 | 10424.67 | 12399.12 | 5605.551508 | 596899.2 | 74.05579 | 0.8820464 | 14.94494 | 4.085785 | 0.06259597 | 2.409668 | 1.754534 | 2.094879 | 0.9458906 | 100
141674_1 | Einzelmessung | 9.7755 | 127.91 | 18.941 | 117.83 | 127.926 | 20.9568 | 31.5332 | 131.4281 | 20.4022 | NA | 90 | 69.75 | 467.7037 | 533.975 | 253627.3236 | 3081.04 | 69366.0149 | 22619.6776 | 311.2638 | 7660.2396 | 15495.0285 | 19851.867 | 4365.83 | 542559.6 | 5139.482824 | 131067.1 | 32339.35 | 401.9038 | 12702.21 | 21680.64 | 23913.56 | 10004.74 | 779808.5 | 69.576 | 0.6590698 | 16.8076 | 4.147089 | 0.05153878 | 1.628888 | 2.780252 | 3.066594 | 1.282973 | 100
141674_2 | Einzelmessung | 12.483 | 121 | 19.513 | 111.99 | 109.7156 | 17.6646 | 26.4492 | 128.1646 | NA | NA | 106.144 | 98.08 | 486.2749 | 625.118 | 212308.6084 | 3331.12 | 49838.7344 | 25581.088 | 402.6282 | NA | 19351.29 | 18818.058 | 4268.49 | 454170.6 | 5556.641272 | 94170.29 | 36573.28 | 519.8735 | NA | 27076.32 | 22668.23 | 9781.671684 | 650516.9 | 69.81688 | 0.8541886 | 14.47623 | 5.622188 | 0.07991699 | NA | 4.162279 | 3.484649 | 1.503677 | 100
141674_3 | Einzelmessung | 11.457 | 128.96 | 20.878 | 126.96 | 105.0806 | 24.5853 | 25.6184 | 137.3452 | NA | NA | 88.504 | 82.78 | 661.7669 | 553.28 | 232835.7734 | 3541.75 | 70355.8765 | 23963.7736 | 257.6727 | 4712.8458 | 17483.907 | 18685.422 | 5861.56 | 498082.3 | 5907.993175 | 132937.4 | 34261.01 | 332.707 | 7814.841 | 24463.48 | 22508.46 | 13432.35 | 739740.6 | 67.33202 | 0.7986575 | 17.97082 | 4.63149 | 0.04497617 | 1.05643 | 3.307035 | 3.04275 | 1.815819 | 100
141690_1 | Einzelmessung | 12.7775 | 108.99 | 12.35 | 84.31 | 119.0989 | 32.5503 | 25.2588 | 143.2302 | NA | NA | 132.24 | 104.99 | 371.3729 | NA | 293417.0418 | 3748.34 | 93817.451 | 31076.7184 | NA | 13320.3486 | 10594.2375 | 17286.192 | 336.61 | 627677.7 | 6252.605954 | 177268.1 | 44430.38 | NA | 22087.8 | 14823.45711 | 20822.95 | 771.375476 | 914134.4 | 68.66362 | 0.683992 | 19.39191 | 4.860378 | NA | 2.416253 | 1.621584 | 2.277887 | 0.08438316 | 100
141690_2 | Einzelmessung | 13.7465 | 118.3 | 12.233 | 86.07 | 125.9999 | 21.2754 | 33.852 | 153.8125 | NA | NA | 148.92 | 110.07 | 354.0208 | NA | 301429.8468 | 3812.94 | 93357.2094 | 30424.0664 | 115.9275 | 11232.2184 | 10215.87 | 18925.9455 | 267.32 | 644818.7 | 6360.365214 | 176398.4 | 43497.29 | 149.685588 | 18625.26 | 14294.05 | 22798.19 | 612.590512 | 927554.6 | 69.51814 | 0.6857133 | 19.01758 | 4.689458 | 0.01613766 | 2.007997 | 1.541046 | 2.457882 | 0.06604361 | 100
141690_3 | Einzelmessung | 12.179 | 112.39 | 13.936 | 84.13 | 126.6488 | 17.0451 | 29.2144 | 152.9244 | NA | NA | 126.704 | 123.93 | 374.1323 | 78.377 | 300021.34 | 3742.55 | 94133.7579 | 30598.9008 | 117.7725 | 12709.6086 | 10766.5005 | 19941.138 | 464.41 | 641805.7 | 6242.947655 | 177865.7 | 43747.25 | 152.067852 | 21075.07 | 15064.49 | 24021.09 | 1064.241956 | 931038.5 | 68.93438 | 0.6705359 | 19.10401 | 4.698758 | 0.01633314 | 2.263609 | 1.61803 | 2.580032 | 0.114307 | 100
141729_1 | Einzelmessung | 13.224 | 145.65 | 31.083 | 114.86 | 95.9136 | 23.01 | 38.8616 | 191.4658 | NA | NA | 154.72 | 114.87 | 266.2456 | 473.798 | 237172.4136 | 4640.64 | 74504.5119 | 27211.3504 | 307.8567 | 6115.2546 | 18677.0955 | 18472.3455 | 6050.67 | 507359.2 | 7741.051584 | 140776.3 | 38904.07 | 397.5046 | 10140.32 | 26132.99 | 22251.79 | 13865.72 | 767568.9 | 66.0995 | 1.008515 | 18.34054 | 5.068479 | 0.05178748 | 1.321095 | 3.404644 | 2.898995 | 1.806446 | 100
141729_2 | Einzelmessung | 14.6965 | 113.79 | 31.057 | 89.85 | 107.3569 | 25.1163 | 28.8796 | 137.1526 | NA | NA | 147.296 | 105.91 | 276.5386 | 95.485 | 223748.7538 | 4574.44 | 70518.8211 | 30305.5584 | 402.333 | NA | 12720.519 | 19589.136 | 5400.13 | 478643.3 | 7630.623364 | 133245.3 | 43327.86 | 519.4923696 | NA | 17798.55 | 23597.07 | 12374.94 | 717137.2 | 66.74362 | 1.06404 | 18.58017 | 6.041781 | 0.07243975 | NA | 2.481889 | 3.290455 | 1.725603 | 100
141729_3 | Einzelmessung | 15.352 | 133.09 | 27.027 | 103.75 | 89.9808 | 21.24 | 32.0292 | 159.4514 | NA | NA | 126.584 | 102.62 | 395.6308 | 722.943 | 204146.672 | 4267.69 | 62706.4347 | 23737.3344 | 266.0736 | 9534.213 | 22874.4075 | 15920.9295 | 4907.64 | 436710.6 | 7118.933689 | 118483.8 | 33937.27 | 343.5542 | 15809.63 | 32005.87 | 19178.35 | 11246.35 | 674834.3 | 64.71374 | 1.054916 | 17.55747 | 5.028978 | 0.05090942 | 2.342743 | 4.742775 | 2.841935 | 1.666535 | 100
143068_1_1 | Einzelmessung | 14.991 | 121.75 | 17.42 | 84.11 | 139.6165 | 21.8418 | 26.5608 | 249.5347 | NA | NA | 107.064 | 104.84 | 458.3597 | 66.664 | 315391.6368 | 3967.44 | 87035.4576 | 25222.34 | NA | 5691.2856 | 9957.276 | 20638.3065 | 747.27 | 674685.8 | 6618.086664 | 164453.5 | 36060.38 | NA | 9437.29 | 13932.22 | 24860.9 | 1712.443932 | 931760.6 | 72.40978 | 0.7102776 | 17.64976 | 3.870133 | NA | 1.012845 | 1.495258 | 2.668164 | 0.1837858 | 100
143068_1_2 | Einzelmessung | 17.537 | 128.4 | 17.004 | 86.48 | 145.8583 | 26.1252 | 31.496 | 244.4308 | 32.0724 | NA | 142.848 | 118.02 | 416.3993 | NA | 307640.355 | 4363.72 | 83073.5724 | 28333.7808 | NA | 5161.0026 | 9934.974 | 20969.298 | 669.66 | 658104.2 | 7279.121332 | 156967.5 | 40508.81 | NA | 8557.975 | 13901.02 | 25259.62 | 1534.592856 | 912112.9 | 72.15162 | 0.7980505 | 17.20922 | 4.441205 | NA | 0.9382583 | 1.524046 | 2.769352 | 0.1682459 | 100
143068_1_3 | Einzelmessung | 18.221 | 134.68 | 16.705 | 87.3 | 133.076 | 24.2136 | 33.046 | 269.9824 | 24.544 | NA | 120.688 | 122.75 | 416.2314 | 131.807 | 310481.42 | 4418.77 | 88927.6297 | 30372.056 | 116.3457 | 8274.8094 | 10199.238 | 18634.581 | 670.35 | 664181.9 | 7370.950237 | 168028.8 | 43422.93 | 150.2256 | 13721.29 | 14270.77 | 22447.22 | 1536.17406 | 935130.2 | 71.0256 | 0.7882272 | 17.96849 | 4.643517 | 0.01606467 | 1.467313 | 1.526074 | 2.400438 | 0.1642738 | 100
143068_2_1 | Einzelmessung | 20.178 | 108.26 | 16.237 | 75.3 | 119.9744 | 15.1335 | 24.4652 | 108.3803 | NA | NA | 135.856 | 132.95 | 345.6477 | 193.843 | 253785.9738 | 3670.6 | 60562.4565 | 32613.0064 | 231.117 | NA | 13098.456 | 17061.177 | 357.04 | 542899 | 6122.92786 | 114432.8 | 46626.82 | 298.4182704 | NA | 18327.36 | 20551.89 | 818.192864 | 750077.3 | 72.37907 | 0.8163062 | 15.25613 | 6.216268 | 0.039785 | NA | 2.443396 | 2.73997 | 0.1090811 | 100
143068_2_2 | Einzelmessung | 18.1925 | 123.32 | 16.731 | 80.64 | 126.4634 | 16.3194 | 29.636 | 137.3773 | NA | NA | 127.856 | 129.87 | 309.3813 | 198.679 | 254227.8666 | 3592.04 | 60388.3644 | 42019.588 | 288.7548 | 11063.3952 | 10545.822 | 17298.4455 | 362.81 | 543844.3 | 5991.881924 | 114103.8 | 60075.4 | 372.8402 | 18345.32 | 14755.71 | 20837.71 | 831.415396 | 779158.4 | 69.79894 | 0.7690198 | 14.6445 | 7.710295 | 0.04785166 | 2.354505 | 1.893802 | 2.674387 | 0.1067069 | 100
143068_2_3 | Einzelmessung | 17.176 | 124.73 | 16.757 | 80.82 | 124.2283 | 11.328 | 28.1108 | 130.5828 | NA | NA | 109.48 | 125.69 | 320.1707 | 133.133 | 263606.9586 | 3706.24 | 63309.6828 | 38798.292 | 237.2301 | 8982.753 | 10800.9405 | 17603.9535 | 304.24 | 563908 | 6182.378944 | 119623.6 | 55469.92 | 306.3115 | 14895.2 | 15112.68 | 21205.72 | 697.196384 | 797401.1 | 70.71824 | 0.7753161 | 15.00169 | 6.956339 | 0.03841373 | 1.867969 | 1.895242 | 2.659355 | 0.08743359 | 100
146102_1 | Einzelmessung | 9.633 | 94.1 | 13.312 | 67.74 | 48.1422 | NA | 14.0368 | 99.1676 | 102.0228 | NA | NA | NA | 207.8821 | 374.101 | 216683.5146 | 2099.82 | 47003.5111 | 13495.4976 | NA | 8809.7334 | 5368.524 | 4872.882 | 1356.01 | 463529.4 | 3502.709742 | 88813.13 | 19294.51 | NA | 14608.3 | 7511.639 | 5869.874 | 3107.432516 | 606237 | 76.4601 | 0.577779 | 14.6499 | 3.182668 | NA | 2.409668 | 1.23906 | 0.9682474 | 0.5125772 | 100
146102_3 | Einzelmessung | 14.725 | 60.76 | 20.254 | 54.04 | 34.9273 | NA | 12.2016 | NA | 98.294 | NA | NA | NA | NA | NA | 46367.5588 | 813.14 | 8234.4717 | 10383.8904 | NA | NA | 2020.599 | 2529.975 | 563.27 | 99189.48 | 1356.398834 | 15559.03 | 14845.85 | NA | NA | 2827.222 | 3047.607885 | 1290.789532 | 138116.4 | 71.81587 | 0.9820695 | 11.26516 | 10.7488 | NA | NA | 2.046985 | 2.206551 | 0.9345666 | 100
A52405_1_A | Einzelmessung | NA | 20.47 | 13.819 | 45.44 | 49.9859 | NA | NA | 184.4573 | 190249.63 | NA | NA | NA | 668.0595 | 44888.701 | 29040.8836 | 421.94 | 12583.9623 | 149178.9 | NA | NA | 41727.9345 | 2121.3255 | 1311.9 | 62124.26 | 703.838114 | 23777.4 | 213281.1 | NA | NA | 58385.73 | 2555.349 | 3006.35004 | 363834 | 17.07489 | 0.1934503 | 6.535232 | 58.62044 | NA | NA | 16.04735 | 0.7023392 | 0.8262972 | 100
A52405_2_A | Einzelmessung | 6.574 | 71.67 | 18.135 | 49.14 | 187.1201 | NA | 25.9036 | 106.5185 | 60777.5402 | 76.2421 | 88.872 | 79.02 | 267.6326 | 33254.026 | 82749.8752 | 1292.24 | 31243.0664 | 93351.2008 | 253.4661 | NA | 40178.439 | 15980.79 | 1733.92 | 177018.5 | 2155.585544 | 59033.77 | 133464.2 | 327.2754 | NA | 56217.67 | 19250.46 | 3973.451072 | 451441 | 39.21189 | 0.47749 | 13.07674 | 29.56405 | 0.07249573 | NA | 12.45294 | 4.264225 | 0.8801707 | 100
A52405_3_A | Einzelmessung | NA | 26.56 | 13.611 | 43.61 | 62.9536 | NA | 37.4356 | 136.9386 | 179219.7452 | NA | NA | 62.44 | 531.9437 | 44065.827 | 24947.7678 | 389.06 | 11105.8129 | 134029.7088 | NA | NA | 36692.1135 | 3180.912 | 1228.88 | 53368.26 | 648.990986 | 20984.43 | 191622.3 | NA | NA | 51339.61 | 3831.727 | 2816.101408 | 324611.4 | 16.44066 | 0.1999286 | 6.464478 | 59.03128 | NA | NA | 15.81571 | 1.180404 | 0.86753 | 100
A52405_4_O | Einzelmessung | 23.9115 | 96.93 | 117.26 | 47.07 | 159.4955 | 50.2149 | 16.1944 | 174.9985 | 39.5772 | NA | 140.312 | 111.35 | 139.4227 | 1106.794 | 255926.6332 | 5179.07 | 69732.6357 | 30964.2112 | 1045.6599 | 13633.2612 | 12884.949 | 23152.6785 | 3150.93 | 547478.3 | 8639.206667 | 131759.8 | 44269.53 | 1350.156 | 22606.67 | 18028.62 | 27889.72 | 7220.671188 | 809242.6 | 67.65316 | 1.067567 | 16.28187 | 5.470489 | 0.1668419 | 2.793559 | 2.227839 | 3.446397 | 0.8922752 | 100
A52405_5_O | Einzelmessung | 33.2025 | 114.9 | 68.64 | 57.62 | 140.3272 | 48.3741 | 23.3864 | 165.7216 | 59.5428 | 50.3118 | 85.192 | 97.18 | 129.8305 | 860.405 | 231052.122 | 4107.59 | 73287.0866 | 41431.7904 | 1108.5006 | 6124.287 | 12733.182 | 13993.8645 | 4457.21 | 494266.7 | 6851.870879 | 138476 | 59235.03 | 1431.296 | 10155.29 | 17816.27 | 16857.01 | 10214.14 | 755303.6 | 65.43948 | 0.9071678 | 18.33381 | 7.842546 | 0.1894994 | 1.344531 | 2.358822 | 2.231819 | 1.352323 | 100
A52685_1 | Einzelmessung | 12.2835 | 112.16 | 15.613 | 74.6 | 108.5826 | 14.16 | 42.9536 | 165.6895 | 24.5204 | NA | 113.744 | 98.45 | 469.7842 | 1661.933 | 243737.8204 | 3612.29 | 56822.5658 | 18911.1624 | 132.0651 | 3705.5694 | 14822.157 | 18195.9435 | 2789.4 | 521403.9 | 6025.660949 | 107366.2 | 27037.29 | 170.5225 | 6144.575 | 20739.16 | 21918.83 | 6392.18904 | 717198.4 | 72.7001 | 0.8401665 | 14.97023 | 3.769848 | 0.02377619 | 0.8567469 | 2.891691 | 3.056174 | 0.8912721 | 100
A52685_2 | Einzelmessung | 13.395 | 137.1 | 18.746 | 134.74 | 115.5557 | 15.753 | 25.7796 | 164.78 | NA | NA | 97.592 | 113.75 | 600.3374 | 1734.811 | 248697.4014 | 3810 | 57674.3258 | 21143.8448 | 167.1693 | 6525.6828 | 13439.2965 | 18374.349 | 1974.07 | 532013.5 | 6355.461 | 108975.6 | 30229.35 | 215.849 | 10820.89 | 18804.26 | 22133.74 | 4523.778812 | 734072.5 | 72.47425 | 0.8657812 | 14.84535 | 4.118034 | 0.02940432 | 1.47409 | 2.561636 | 3.015198 | 0.6162578 | 100
A52685_3 | Einzelmessung | 13.3855 | 122.69 | 14.768 | 76.65 | 112.7232 | 12.7617 | 24.304 | 174.3458 | 28.3908 | NA | 102.76 | 130.38 | 523.5633 | 1576.484 | 269130.1734 | 3875.79 | 67449.4002 | 21247.616 | 150.5889 | 9697.7712 | 11392.689 | 18276.3945 | 1513.26 | 575723.3 | 6465.205299 | 127445.6 | 30377.72 | 194.4404 | 16080.84 | 15940.65 | 22015.74 | 3467.786616 | 797711.3 | 72.17188 | 0.8104693 | 15.97641 | 3.808109 | 0.02437478 | 2.015873 | 1.998298 | 2.759864 | 0.434717 | 100
A529092_1 | Einzelmessung | 25.6785 | 130.65 | 99.099 | 64.45 | 151.8117 | 45.1173 | 23.8452 | 134.5846 | NA | NA | 66.328 | 96.35 | 307.1986 | 1140.347 | 210150.3636 | 4073.22 | 56630.483 | 12257.5856 | NA | NA | 9529.4325 | 21697.9455 | 5122.02 | 449553.7 | 6794.538282 | 107003.3 | 17524.67 | NA | NA | 13333.58 | 26137.35 | 11737.62 | 632084.7 | 71.12237 | 1.074941 | 16.92863 | 2.772519 | NA | NA | 2.109461 | 4.135102 | 1.85697 | 100
A529092_2 | Einzelmessung | 22.078 | 151.04 | 82.966 | 75.12 | 142.9434 | 41.5065 | 23.5848 | 149.6609 | NA | NA | 90.128 | 96.43 | 303.169 | 1227.72 | 191367.8632 | 4264.21 | 55856.1276 | 12947.9792 | 139.1868 | NA | 10837.197 | 20022.4815 | 5022.56 | 409374.1 | 7113.128701 | 105540.2 | 18511.73 | 179.718 | NA | 15163.41 | 24119.08 | 11509.7 | 591511 | 69.2082 | 1.202535 | 17.84247 | 3.129566 | 0.03038286 | NA | 2.563503 | 4.077537 | 1.945813 | 100
A53615_1 | Einzelmessung | 11.894 | 115.1 | 14.456 | 71.16 | 107.4393 | 19.5585 | 27.094 | 172.7622 | NA | NA | 107.872 | 84.21 | 370.694 | 899.054 | 260830.3098 | 3429.66 | 62692.7756 | 18485.0224 | 148.4118 | 6463.665 | 10576.377 | 19084.3695 | 1142.77 | 557968.2 | 5721.015846 | 118458 | 26428.04 | 191.6293 | 10718.05 | 14798.47 | 22989.03 | 2618.771732 | 759891.2 | 73.42738 | 0.752873 | 15.58881 | 3.477871 | 0.02521799 | 1.410472 | 1.947445 | 3.025306 | 0.3446246 | 100
A53615_3 | Einzelmessung | 12.8725 | 111.02 | 17.069 | 79.59 | 104.6995 | 22.9923 | 19.1456 | 355.1544 | NA | NA | 85.376 | 86.3 | 361.0288 | 1670.331 | 231472.3378 | 3490.91 | 49027.1236 | 19154.7616 | 150.8103 | 6543.4746 | 17767.26 | 18180.9915 | 2653.02 | 495165.6 | 5823.186971 | 92636.75 | 27385.56 | 194.7263 | 10850.39 | 24859.95 | 21900.82 | 6079.660632 | 684896.7 | 72.29786 | 0.8502285 | 13.52565 | 3.998495 | 0.02843148 | 1.584237 | 3.629737 | 3.197683 | 0.8876756 | 100
A53827_1 | Einzelmessung | 14.7915 | 102.07 | 13.832 | 60.65 | 121.0868 | 17.9301 | 25.3084 | 190.1925 | NA | NA | 70.008 | 78.09 | 341.6327 | 1347.463 | 220657.9104 | 2889.47 | 39612.2818 | 14599.4784 | NA | 3799.653 | 19667.445 | 17555.8215 | 1265.91 | 472031.4 | 4819.924907 | 74847.41 | 20872.87 | NA | 6300.585 | 27518.69 | 21147.74 | 2900.959356 | 630439.6 | 74.87338 | 0.764534 | 11.87226 | 3.310845 | NA | 0.9993955 | 4.365 | 3.354444 | 0.4601487 | 100
A53827_2 | Einzelmessung | 16.587 | 120.02 | 19.084 | 69.03 | 130.5937 | 17.0805 | 20.0136 | 219.3393 | NA | NA | 83.856 | 107.48 | 333.0771 | 1846.338 | 207388.4064 | 3353.26 | 45730.4848 | 16461.4736 | NA | 3464.214 | 32989.95 | 15964.83 | 1552.24 | 443645.3 | 5593.573006 | 86407.75 | 23534.97 | NA | 5744.36 | 46159.53804 | 19231.23 | 3557.113184 | 633873.8 | 69.98953 | 0.8824427 | 13.6317 | 3.712879 | NA | 0.9062308 | 7.282134 | 3.033922 | 0.5611705 | 100
A53827_3 | Einzelmessung | 13.1765 | 120.09 | 13.962 | 70.13 | 109.5714 | 24.7092 | 24.4404 | 247.0844 | NA | NA | 113.2 | 118.32 | 360.036 | 2157.467 | 207216.1034 | 3707.62 | 46239.4296 | 17709.7752 | 117.1575 | 4391.9928 | 26482.1655 | 15212.9145 | 1655.94 | 443276.7 | 6184.680922 | 87369.4 | 25319.67 | 151.273764 | 7282.802 | 37053.85 | 18325.48 | 3794.752104 | 628758.6 | 70.5003 | 0.9836336 | 13.89554 | 4.02693 | 0.02405912 | 1.158283 | 5.893175 | 2.914549 | 0.6035309 | 100
23_6_42_1_2 | Einzelmessung | 17.005 | 130.7 | 34.437 | 92.55 | 130.8409 | 18.7797 | 33.8396 | 136.425 | NA | NA | 177.304 | 175.77 | 144.0071 | 1050.855 | 184541.3254 | 5525.98 | 86149.4179 | 34361.7144 | 882.9801 | NA | 37295.5485 | 24310.0515 | 2411.96 | 394770.8 | 9217.887238 | 162779.3 | 49126.94 | 1140.104 | NA | 52183.93 | 29283.89 | 5527.247536 | 704030.1 | 56.073 | 1.309303 | 23.12107 | 6.97796 | 0.1619396 | NA | 7.412173 | 4.159465 | 0.7850868 | 100
23_6_42_1_3 | Einzelmessung | 20.52 | 152.41 | 38.181 | 87.41 | 170.2796 | 26.5854 | 36.3692 | 158.788 | 24.3316 | NA | 136.768 | 150.08 | 169.8345 | 1292.317 | 248434.5532 | 5744.92 | 95104.4822 | 32865.5184 | 1068.5994 | 12576.8526 | 21510.909 | 26790.5295 | 1860.99 | 531451.2 | 9583.101052 | 179699.9 | 46987.83 | 1379.776 | 20854.94 | 30098.06 | 32271.87 | 4264.644684 | 856591.3 | 62.04256 | 1.118748 | 20.97849 | 5.485443 | 0.1610775 | 2.434643 | 3.513702 | 3.767476 | 0.4978622 | 100
146102_1 | Einzelmessung | 9.633 | 94.1 | 13.312 | 67.74 | 48.1422 | NA | 14.0368 | 99.1676 | 102.0228 | NA | NA | NA | 207.8821 | 374.101 | 216683.5146 | 2099.82 | 47003.5111 | 13495.4976 | NA | 8809.7334 | 5368.524 | 4872.882 | 1356.01 | 463529.4 | 3502.709742 | 88813.13 | 19294.51 | NA | 14608.3 | 7511.639 | 5869.874 | 3107.432516 | 606237 | 76.4601 | 0.577779 | 14.6499 | 3.182668 | NA | 2.409668 | 1.23906 | 0.9682474 | 0.5125772 | 100
146102_2 | Einzelmessung | 14.573 | 147.96 | 28.691 | 136.27 | 99.3332 | 17.5584 | 21.8984 | 98.1939 | NA | NA | 104.704 | 87.23 | 729.5401 | 89.661 | 196800.8932 | 4178.6 | 47390.4522 | 20502.8096 | 284.8434 | NA | 9532.3725 | 15713.397 | 3536.25 | 420996.5 | 6970.32266 | 89544.26 | 29312.87 | 367.7898 | NA | 13337.7 | 18928.36 | 8103.6705 | 587561.4 | 71.65148 | 1.186314 | 15.23998 | 4.988902 | 0.06259597 | NA | 2.270009 | 3.221511 | 1.379204 | 100

## 2b_BaeN_MWsort
Ind_nr | Archiv_Nr | Duration | Nb | Zr | Y | Sr | Rb | Th | Pb | Zn | Cu | Ni | Cr | V | Ba | S | Si | Ti | Al | Fe | Mn | Mg | Ca | K | P | SiO2 | TiO2 | Al2O3 | Fe2O3 | MnO | MgO | CaO | K2O | P2O5 | Sum | SiO2_WT | TiO2_WT | Al2O3_WT | Fe2O3_WT | MnO_WT | MgO_WT | CaO_WT | K2O_WT | P2O5_WT | Sum_WT
BaeN_2510.1 | MWB |  | 17.72383 | 157.0467 | 33.04167 | 110.8733 | 115.2879 | 22.8448 | 24.70907 | 139.8847 |  |  | 106.1147 | 128.96 | 798.5446 | 120.042 | 222971.6148 | 4224.12 | 72072.12 | 28541.79 | 150.82875 | 4946.9823 | 9452.94 | 23650.382 | 3036.067 | 476980.9 | 7046.254572 | 136180.3 | 40806.2 | 194.750082 | 8203.086 | 13226.55 | 28489.25 | 6957.45 | 715285.4 | 66.75671 | 0.9848113 | 18.97908 | 5.682479 | 0.02810929 | 1.09935 | 1.856726 | 4.006557 | 0.9819889 | 100
BaeN_2510.2 | MWB |  | 16.93533 | 134.6933 | 21.94833 | 96.67 | 130.1165 | 16.0185 | 24.34533 | 165.8286 |  | 87.2894 | 106.96 | 138.01 | 577.6685 | 158.0865 | 255982.8026 | 4115.947 | 72845.15 | 29415.03 | 193.4831 | 7027.683 | 9520.378 | 26643.4665 | 1084.767 | 547598.4 | 6865.811 | 137640.9 | 42054.67 | 249.8254 | 11653.3 | 13320.91 | 32094.72 | 2485.851 | 790080 | 69.30256 | 0.8697851 | 17.41843 | 5.326211 | 0.03162532 | 1.485513 | 1.686914 | 4.057956 | 0.3161805 | 100
BaeN_2475.1 | MWB |  | 20.72267 | 174.1433 | 34.79233 | 167.58 | 72.9652 | 26.8981 | 20.894 | 186.048 |  |  | 92.35733 | 117.9033 | 575.8118 | 306.124 | 200595.8204 | 5050.127 | 81118.856 | 14482.84 | 229.3499 | 6118.0626 | 13129.1055 | 16838.3565 | 8104.917 | 429114.6 | 8424.116 | 153274.1 | 20706.11 | 296.1366 | 10144.97 | 18370.24 | 20283.48 | 18573.23 | 679186.9 | 63.13934 | 1.239859 | 22.58772 | 3.052731 | 0.04340381 | 1.511329 | 2.712169 | 2.987438 | 2.726014 | 100
BaeN_2475.2 | MWB |  | 16.11517 | 158.46 | 29.18933 | 163.98 | 108.8985 | 20.3963 | 19.41013 | 154.7256 |  |  | 75.66667 | 98.25 | 765.899 | 254.8173 | 241979.4 | 3550.337 | 71738.0664 | 25767.17 | 239.0833 | 4714.2004 | 13041.469 | 24902.654 | 4327.57 | 517642.2 | 5922.317 | 135549.1 | 36839.32 | 308.7044 | 7817.087 | 18247.62 | 29997.74 | 9917.059412 | 762241.2 | 67.97091 | 0.7764107 | 17.73007 | 4.83221 | 0.04057446 | 1.010252 | 2.407251 | 3.922592 | 1.309731 | 100
BaeN_2466.1 | MWB |  | 17.4325 | 164.7267 | 31.772 | 177.9433 | 93.318 | 20.3255 | 21.85707 | 230.3567 |  |  | 81.71467 | 117.8267 | 971.3234 | 434.2433 | 210038 | 4273.517 | 75669.66 | 16840.12 | 251.5555 | 3144.5505 | 14677.852 | 23226.1785 | 7474.967 | 449313.2 | 7128.653 | 142977.8 | 24076.32 | 324.8084616 | 5214.294 | 20537.25 | 27978.25 | 17129.63 | 692942.1 | 64.84339 | 1.029378 | 20.63628 | 3.476486 | 0.04674425 | 0.7555537 | 2.958509 | 4.037131 | 2.468378 | 100
BaeN_2800.1 | MWB |  | 11.74833 | 135.8033 | 18.40367 | 84.69 | 123.2567 | 14.2957 | 18.4512 | 218.4334 | 32.6152 | 103.3219 | 98.01067 | 98.15 | 434.1748 | 155.4583 | 256852.681 | 2906.76 | 64150.16 | 27555.7152 | 409.959 | 7730.0444 | 9901.605 | 19893.713 | 1583.833 | 549459.3 | 4848.766356 | 121211.7 | 39396.41 | 529.3390608 | 12817.96 | 13854.33 | 23963.97 | 3629.512 | 769711.3 | 71.47118 | 0.6295829 | 15.67738 | 5.114321 | 0.06791901 | 1.650658 | 1.799923 | 3.117899 | 0.471133 | 100
BaeN_2474.1 | MWB |  | 13.67683 | 116.39 | 17.41133 | 133.59 | 96.23633 | 15.4875 | 18.5752 | 132.3982 |  |  | 62.94933 | 107.5267 | 689.7113 | 349.3707 | 261041.2 | 3498.423 | 67198.3494 | 23281.36 | 260.3951 | 5600.166 | 17493.91 | 23208.8675 | 1796.917 | 558419.3 | 5835.72 | 126971.3 | 33285.36 | 336.2222 | 9286.195 | 24477.48 | 27957.4 | 4117.814 | 790686.8 | 70.5638 | 0.7466345 | 16.04612 | 4.243455 | 0.04269346 | 1.162849 | 3.126543 | 3.546254 | 0.5216523 | 100
BaeN_2650.1 | MWB |  | 11.92883 | 154.75 | 30.63667 | 147.76 | 100.5143 | 30.3968 | 20.04667 | 130.9074 |  | 52.3083 | 96.95733 | 77.74667 | 849.6397 | 356.434 | 220607.4 | 3420.943 | 70455.32 | 16530.0512 | 333.7851 | 4569.4376 | 10280.8195 | 16574.131 | 10589.15 | 471923.4 | 5706.476 | 133125.3 | 23633.01 | 430.9833 | 7577.041 | 14384.92 | 19965.2 | 24266.1 | 701012.5 | 67.32489 | 0.8144079 | 18.99374 | 3.365382 | 0.06116022 | 1.089409 | 2.048655 | 2.84002 | 3.462341 | 100
BaeN_2775.1 | MWB |  | 15.105 | 139.0967 | 16.68333 | 81.26667 | 168.7724 | 22.6206 | 32.83107 | 178.5759 |  |  | 93.312 | 82.06667 | 457.4715 | 235.6813 | 298187.1 | 3481.527 | 84907.59 | 32564.39 | 355.593 | 11444.0378 | 9347.8595 | 26566.078 | 1140.883 | 637881.9 | 5807.535 | 160432.9 | 46557.31 | 459.1416816 | 18976.5 | 13079.53 | 32001.5 | 2614.448 | 917810.7 | 69.51822 | 0.6340314 | 17.46209 | 5.078363 | 0.05004085 | 2.069093 | 1.424284 | 3.480809 | 0.2830628 | 100
BaeN_2775.2 | MWB |  | 13.91117 | 173.3233 | 33.71767 | 143.0767 | 85.33207 | 23.3168 | 15.69013 | 128.7067 |  | 85.5107 | 96.09067 | 94.55 | 1264.2286 | 666.289 | 260269.2518 | 3395.937 | 58035.97 | 20896.3248 | 556.4233 | 7395.1488 | 16235.66 | 15245.846 | 8800.753 | 556768 | 5664.762 | 109659 | 29875.48 | 718.4538 | 12262.64 | 22716.94 | 18365.15 | 20167.81 | 776198.2 | 71.74394 | 0.7294102 | 14.1226 | 3.844545 | 0.09259765 | 1.573937 | 2.922308 | 2.367054 | 2.603604 | 100
BaeN_2782.2 | MWB |  | 12.75533 | 125.7133 | 30.849 | 118.1467 | 124.503 | 30.9042 | 27.5404 | 146.5115 | 32.0134 |  | 90.58933 | 100.2967 | 647.6706 | 356.8933 | 266982.4 | 3851.827 | 73043.16 | 23065.2 | 328.0328 | 4665.2944 | 11071.585 | 19323.2025 | 4694.07 | 571128.8 | 6425.232 | 138015 | 32976.32 | 423.556 | 7735.991 | 15491.36 | 23276.73 | 10756.93 | 806230 | 70.81155 | 0.8019344 | 17.11956 | 4.099474 | 0.05208669 | 0.9514863 | 1.939059 | 2.899119 | 1.325727 | 100
BaeN_2722.1 | MWB |  | 20.90633 | 168.3033 | 35.55933 | 99.26333 | 89.1671 | 26.1429 | 24.88267 | 226.173 | 23.9186 | 53.0585 | 103.4213 | 135.57 | 515.1123 | 439.6297 | 232723 | 5442.127 | 66160.49 | 17820.35 | 925.9686 | 6437.1801 | 19519.577 | 15897.539 | 1960.203 | 497840.9 | 9078.011 | 125010.2 | 25477.76 | 1195.611 | 10674.13 | 27311.79 | 19150.18 | 4492.002 | 716672.6 | 69.4772 | 1.265966 | 17.41791 | 3.552444 | 0.1675605 | 1.498189 | 3.819765 | 2.669401 | 0.6309552 | 100
BaeN_2768 | MWB |  | 12.35 | 155.97 | 25.298 | 135.215 | 162.2971 | 16.66455 | 21.7744 | 115.01965 | 27.081 | 68.8974 | 95.336 | 70.305 | 810.0737 | 1388.244 | 239532.2333 | 3278.67 | 76955.3603 | 28319.5744 | 590.35695 | 5269.8204 | 13634.57025 | 24014.93325 | 9106.95 | 512407.4 | 5469.149427 | 145407.2 | 40488.5 | 762.2689 | 8738.416 | 19077.49 | 28928.39 | 20869.48662 | 782148.2 | 65.51855 | 0.6964149 | 18.55446 | 5.141833 | 0.09839297 | 1.10936 | 2.464584 | 3.712521 | 2.703878 | 100
BaeN_2720.1 | MWB |  | 15.00367 | 156.05 | 27.38667 | 88.58667 | 105.3244 | 18.2723 | 23.77907 | 165.0582 |  | 48.3637 | 105.1573 | 135.3233 | 501.9845 | 166.374 | 229011.6538 | 4737.843 | 65662.35 | 24499.21 | 412.7347 | 4194.4266 | 11855.0145 | 19920.614 | 1927.75 | 489901.7 | 7903.196 | 124069 | 35026.52 | 532.923 | 6955.198 | 16587.54 | 23996.37 | 4417.6319 | 707071.7 | 69.29029 | 1.121237 | 17.54486 | 4.970767 | 0.07582038 | 0.9493593 | 2.343302 | 3.395221 | 0.6255954 | 100
BaeN_2348.1 | MWB |  | 13.29367 | 124.1467 | 25.259 | 94.87 | 133.7627 | 21.9539 | 23.9196 | 94.31693 |  |  | 86.33067 | 85.37667 | 225.9009 | 59.53567 | 265244.2 | 3766.23 | 74240.77 | 18020.58 | 197.8332 | 3385.5081 | 10543.1025 | 19432.8645 | 1788.053 | 567410.3 | 6282.448263 | 140277.9 | 25764.02 | 255.4422 | 5613.85 | 14751.91 | 23408.83 | 4097.503 | 785990.9 | 72.20229 | 0.8005738 | 17.84338 | 3.271748 | 0.03241401 | 0.7180791 | 1.874271 | 2.974021 | 0.5225809 | 100
BaeN_2459.1 | MWB |  | 14.79783 | 173.72 | 30.21633 | 120.7133 | 120.1667 | 21.4347 | 24.52307 | 102.7343 |  |  | 94.09333 | 110.8267 | 520.6676 | 74.8085 | 226331.8 | 3994.62 | 73316.48 | 25096.3024 | 271.2314 | 6316.0968 | 13855.702 | 17945.7215 | 1254.75 | 484169 | 6663.425622 | 138531.5 | 35880.18 | 350.214 | 10473.35 | 19386.9 | 21617.42 | 2875.3851 | 716456.3 | 67.69211 | 0.9290634 | 19.22247 | 5.072569 | 0.0505317 | 1.367083 | 2.708011 | 3.011928 | 0.401927 | 100
BaeN_2519.1 | MWB |  | 14.61733 | 125.3067 | 22.659 | 132.2567 | 105.4857 | 20.178 | 20.90227 | 236.7696 |  | 45.9074 | 78.696 | 89.13333 | 859.8986 | 212.3463 | 240689.4618 | 3293.2 | 72157.8949 | 23305.91 | 178.1491 | 5874.3178 | 9545.158 | 22515.535 | 2233.037 | 514882.9 | 5493.38692 | 136342.3 | 33320.46 | 230.0261 | 9740.794 | 13355.59 | 27122.21 | 5117.227 | 745604.9 | 68.99673 | 0.7367619 | 18.33406 | 4.468905 | 0.03071708 | 1.314212 | 1.791785 | 3.643802 | 0.6830271 | 100
BaeN_2681.1 | MWB |  | 11.5615 | 117.4833 | 22.79333 | 348.8133 | 67.22467 | 18.70005 | 18.25693 | 96.4926 |  | 75.7823 | 99.21867 | 105.5367 | 1389.609 | 272.8527 | 150985.7 | 3507.133 | 67892.51 | 25502.0064 | 695.6347 | 6621.1665 | 157807.4925 | 11961.8975 | 6262.86 | 322988.7 | 5850.249 | 128282.9 | 36460.22 | 898.2035 | 10979.22 | 220804.2 | 14409.3 | 14351.97 | 751365.3 | 43.00477 | 0.7796878 | 17.10179 | 4.85395 | 0.1196641 | 1.437618 | 29.34586 | 1.919237 | 1.916623 | 100
BaeN_2695.1 | MWB |  | 19.93733 | 183.2667 | 35.71967 | 81.43333 | 109.6607 | 24.4968 | 25.0108 | 107.8025 |  |  | 92.32 | 132.46 | 346.8035 | 201.6257 | 200944.7512 | 5197.76 | 78577.24 | 14746.4928 | 141.7001 | 5621.3313 | 11291.889 | 19018.4575 | 3398.873 | 429861 | 8670.383456 | 148471.7 | 21083.06 | 182.9632 | 9321.292 | 15799.61 | 22909.63 | 7788.858 | 660981.4 | 64.98946 | 1.317975 | 22.50068 | 3.16244 | 0.02823679 | 1.347023 | 2.418408 | 3.464934 | 1.219847 | 100
BaeN_2702.1 | MWB |  | 10.14917 | 136.8967 | 14.14833 | 91.55667 | 114.7489 | 19.4169 | 27.35027 | 117.8712 |  | 58.96935 | 132.7653 | 103.65 | 567.8281 |  | 253613 | 3681.667 | 70482.69 | 30062.43 | 531.2411 | 9633.4628 | 12681.9105 | 19243.0455 | 1058.363 | 542529 | 6141.388 | 133177 | 42980.26 | 685.9385 | 15974.21 | 17744.53 | 23180.17 | 2425.345 | 784837.9 | 69.14085 | 0.7804084 | 16.94556 | 5.473263 | 0.08641209 | 2.020476 | 2.274656 | 2.964717 | 0.313663 | 100
BaeN_2720.2 | MWB |  | 17.974 | 177.4033 | 32.69933 | 116.2 | 99.69027 | 22.6088 | 20.9808 | 218.9791 |  |  | 105.088 | 142.23 | 457.5324 | 339.3043 | 198148.7044 | 5345 | 74651.09 | 15293.87 | 262.9248 | 3982.5942 | 15744.323 | 17672.3505 | 3290.91 | 423879.7 | 8915.9945 | 141053.2 | 21865.64 | 339.4885 | 6603.938 | 22029.46 | 21288.11 | 7541.449356 | 651315.7 | 65.11081 | 1.371843 | 21.60588 | 3.365839 | 0.05234957 | 0.9836389 | 3.409933 | 3.270636 | 1.156946 | 100
BaeN_2738.1 | MWB |  | 11.02633 | 96.74 | 23.42167 | 107.4667 | 117.2003 | 19.7945 | 20.3732 | 151.6261 |  | 130.1476 | 121.84 | 90.19667 | 841.7727 | 553.0503 | 218766.4 | 3296.717 | 68949.73 | 27260.5944 | 333.9573 | 6234.605 | 11026.9565 | 19360.0925 | 5117.327 | 467985 | 5499.253 | 130280.5 | 38974.47 | 431.2057 | 10338.22 | 15428.92 | 23321.17 | 11726.87 | 703985.6 | 66.50792 | 0.7808033 | 18.49813 | 5.490578 | 0.06053845 | 1.463714 | 2.190182 | 3.326638 | 1.68149 | 100
BaeN_2725.1 | MWB |  | 16.77067 | 167.78 | 31.11333 | 134.9267 | 132.1387 | 28.4085 | 42.1848 | 296.0405 | 33.1344 | 108.1014 | 120.584 | 107.5633 | 971.5959 | 159.939 | 202612.5 | 4296.86 | 85132.28 | 35992.59 | 520.0645 | 8030.4146 | 10282.118 | 20600.307 | 6015.867 | 433428.8 | 7167.592166 | 160857.4 | 51458.61 | 671.5072824 | 13316.03 | 14386.74 | 24815.13 | 13785.96 | 719887.8 | 60.2106 | 0.9928633 | 22.34405 | 7.15135 | 0.09270876 | 1.836773 | 2.006023 | 3.445633 | 1.919995 | 100
BaeN_2741.1 | MWB |  | 25.36183 | 201.6933 | 30.394 | 110.91 | 102.8352 | 25.6296 | 21.63387 | 148.7585 |  | 72.7331 | 127.1253 | 143.0367 | 890.0793 | 286.5417 | 265462.2448 | 6869.53 | 94325.03 | 36034.96 | 450.8278 | 5373.5019 | 11343.5455 | 15942.5175 | 5375.037 | 567876.8 | 11459.06 | 178227.1 | 51519.18 | 582.1089 | 8910.341 | 15871.89 | 19204.36 | 12317.43 | 862998.2 | 65.89223 | 1.329155 | 20.58128 | 5.965643 | 0.06759871 | 0.998581 | 1.851332 | 2.223417 | 1.423625 | 100
BaeN_2741.2 | MWB |  | 11.5995 | 163.01 | 25.73567 | 110.9133 | 87.80407 | 23.9599 | 28.53653 | 156.3199 |  |  | 83.736 | 72.44333 | 697.6464 | 369.681 | 247964.9202 | 3634.427 | 80405.35 | 15868.9648 | 319.3941 | 6286.7428 | 12484.2655 | 12501.2335 | 2623.593 | 530446.6 | 6062.587 | 151925.9 | 22687.86 | 412.4017 | 10424.68 | 17467.98 | 15058.99 | 6012.226 | 760499.2 | 69.71911 | 0.797812635 | 20.0114 | 2.9872 | 0.05429617 | 1.364218 | 2.285438 | 1.983692 | 0.7968325 | 100
BaeN_2676.1 | MWB |  | 31.36583 | 113.7667 | 48.39467 | 149.89 | 168.793 | 28.7566 | 35.43093 | 165.9962 | 34.043 |  | 104.6613 | 96.12667 | 823.7928 | 182.4723 | 262253.5 | 3887.533 | 82280.22 | 21334.92 | 341.2061 | 6214.5876 | 10335.2515 | 23298.254 | 7905.17 | 561012.7 | 6484.794 | 155468.5 | 30502.53 | 440.5653 | 10305.03 | 14461.08 | 28065.08 | 18115.49 | 821420.7 | 68.48324 | 0.7864951 | 18.81797 | 3.690905 | 0.05301738 | 1.188522 | 1.754655 | 3.431426 | 2.189949 | 100
BaeN_2755.2 | MWB |  | 17.423 | 156.01 | 32.045 | 99.51 | 95.14797 | 18.0422 | 19.52587 | 135.758 |  |  | 107.5547 | 141.9433 | 552.8193 | 416.7107 | 232586.9702 | 5235.777 | 79771.77 | 20274.67 | 352.8419 | 7645.1128 | 14046.0075 | 17915.9575 | 2305.2 | 497550 | 8733.799 | 150728.8 | 28986.7 | 455.5895 | 12677.13 | 19653.17 | 21581.56 | 5282.59632 | 745649.3 | 66.6959 | 1.181596 | 20.2487 | 3.875737 | 0.06142962 | 1.677421 | 2.64446 | 2.901515 | 0.7132425 | 100
BaeN_2768.1 | MWB |  | 16.4825 | 149.5 | 32.98967 | 124.4433 | 107.9955 | 18.88 | 19.9392 | 109.6072 |  |  | 117.0987 | 154.8233 | 436.5084 | 121.0863 | 234108.7 | 4723.917 | 84414.44 | 26430.41 | 230.6783 | 9402.354 | 14415.261 | 18587.646 | 2071.993 | 500805.4 | 7879.965 | 159501.1 | 37787.55 | 297.8518 | 15590.98 | 20169.83 | 22390.68 | 4748.18 | 769171.6 | 65.1613 | 1.022084 | 20.70248 | 4.903335 | 0.03864953 | 2.014885 | 2.621166 | 2.92001 | 0.6160933 | 100
BaeN_2769.1 | MWB |  | 12.1885 | 177.66 | 31.28667 | 137.58 | 90.72927 | 19.9774 | 22.74573 | 168.6106 | 47.7546 | 60.1612 | 114.9627 | 79.29667 | 840.0621 | 376.844 | 246216.5668 | 3513.14 | 62493.8678 | 27657.07 | 481.0653 | 10251.15 | 12768.2695 | 15581.965 | 7679.047 | 526706.5 | 5860.268834 | 118082.2 | 39541.31 | 621.1515 | 16998.45693 | 17865.36 | 18770.04 | 17597.3 | 750710.2 | 69.89383 | 0.7972595 | 15.69291 | 5.326541 | 0.08458974 | 1.993583 | 2.562264 | 2.533818 | 2.444254 | 100
BaeN_2782.1 | MWB |  | 15.88875 | 166.38 | 38.67175 | 287.895 | 62.281525 | 33.32025 | 29.8654 | 84.5514 |  |  | 114.242 | 116.47 | 1120.50985 | 570.024 | 143734.8499 | 4684.2825 | 86218.3868 | 27599.9334 | 499.77975 | 5964.465 | 117014 | 12625.86 | 12897.1825 | 307477.6 | 7813.852 | 162909.6 | 39459.62 | 645.3156132 | 9890.275863 | 163726 | 15209.12 | 29555.18 | 729268.9 | 42.2069 | 1.075 | 22.31993 | 5.426884 | 0.0890376 | 1.461615 | 22.36709 | 2.088927 | 4.060824 | 100
BaeN_2782.3 | MWB |  | 13.96183 | 160.2033 | 38.38467 | 157.6667 | 166.7879 | 30.6682 | 36.34027 | 149.2258 | 24.5676 | 66.8646 | 78.10133 | 94.96333 | 1498.366 | 108.1557 | 247209.7444 | 3912.863 | 84442.44 | 27902.1 | 574.0123 | 8730.969 | 13994.4315 | 26029.4825 | 8707.623 | 528831.1 | 6527.047 | 159554 | 39891.64 | 741.1647 | 14477.69 | 19581.01 | 31355.11 | 19954.39 | 816087.2 | 64.94037 | 0.7955187 | 19.47659 | 4.872051 | 0.09037182 | 1.765141 | 2.414982 | 3.84528 | 2.388071 | 100
BaeN_2789.1 | MWB |  | 14.88017 | 173.92 | 35.919 | 125.6967 | 101.4481 | 30.8098 | 31.496 | 135.7045 |  |  | 78.57067 | 91.58333 | 640.4558 | 171.665 | 252258.8954 | 3808.91 | 78870.8011 | 21670.9272 | 438.4171 | 6393.452 | 10241.252 | 18302.333 | 7288.417 | 539632.2 | 6353.642771 | 149026.4 | 30982.92 | 566.0842 | 10601.62 | 14329.56 | 22046.99 | 16702.14 | 790241.6 | 68.26466 | 0.807231 | 18.85111 | 3.940916 | 0.072284 | 1.331643 | 1.811987 | 2.799759 | 2.120409 | 100
BaeN_2789.2 | MWB |  | 12.60017 | 138.7367 | 28.17533 | 126.7767 | 78.54437 | 22.2194 | 25.58947 | 92.89027 |  |  | 73.872 | 79.89667 | 637.9665 | 147.4763 | 275451.4834 | 3526.857 | 82086.5591 | 19090.77 | 288.3038 | 7046.4342 | 10140.1195 | 15593.1545 | 8834.993 | 589245.8 | 5883.15 | 155102.6 | 27294.08 | 372.2579 | 11684.4 | 14188.06 | 18783.51 | 20246.27 | 842800.1 | 69.67075 | 0.7076373 | 18.52001 | 3.289178 | 0.04494631 | 1.380092 | 1.70627 | 2.268381 | 2.412733 | 100
BaeN_2789.3 | MWB |  | 12.24867 | 160.3467 | 29.055 | 107.8233 | 117.2655 | 23.9658 | 23.94027 | 95.01243 | 19.529 |  | 79.048 | 89.75 | 463.6741 | 82.06033 | 313452.2 | 3824.437 | 87885.8253 | 15165.31 | 147.99975 | 8375.6166 | 8982.7325 | 18891.9395 | 3685.963 | 670536.9 | 6379.543 | 166060.3 | 21681.84 | 191.0972772 | 13888.45 | 12568.64 | 22757.23 | 8446.754 | 922447 | 72.79324 | 0.6928609 | 17.93302 | 2.355665 | 0.02149031 | 1.465489 | 1.366666 | 2.471357 | 0.9073802 | 100
BaeN_2510.1a | IAW_BE_pXRF_7580 | 120.83 | 17.746 | 165.11 | 35.984 | 120.54 | 115.1849 | 31.5591 | 22.2704 | 120.1931 | NA | NA | 125.128 | 166.94 | 895.2501 | 149.032 | 230050.3054 | 4644.13 | 84971.159 | 30534.608 | NA | 6020.4768 | 10002.0165 | 22441.461 | 2834.65 | 492123.6 | 7746.873253 | 160553 | 43655.33 | NA | 9983.155 | 13994.82 | 27032.98 | 6495.88394 | 761585.7 | 64.61829 | 1.017203 | 21.08141 | 5.732163 | NA | 1.310838 | 1.83759 | 3.549566 | 0.852942 | 100
BaeN_2510.1b | IAW_BE_pXRF_7581 | 122.11 | 17.385 | 145.4 | 29.068 | 96.2 | 121.54 | 22.3551 | 26.0524 | 138.7683 | NA | NA | 102.536 | 121.08 | 693.062 | 96.707 | 228963.5828 | 4087.28 | 67519.7068 | 32235.8816 | 160.9947 | 3873.4878 | 8412.2745 | 23612.001 | 2748.31 | 489798.9 | 6817.991768 | 127578.5 | 46087.64 | 207.8764 | 6423.017 | 11770.45 | 28443.02 | 6298.027196 | 723425.4 | 67.70551 | 0.9424595 | 17.63533 | 6.370752 | 0.02873501 | 0.8878618 | 1.627045 | 3.931714 | 0.8705842 | 100
BaeN_2510.1c | IAW_BE_pXRF_7582 | 121.62 | 18.0405 | 160.63 | 34.073 | 115.88 | 109.1388 | 14.6202 | 25.8044 | 160.6926 | NA | NA | 90.68 | 98.86 | 807.3216 | 114.387 | 209900.9562 | 3940.95 | 63725.4982 | 22854.8944 | 140.6628 | NA | 9944.529 | 24897.684 | 3525.24 | 449020.1 | 6573.898695 | 120409.3 | 32675.64 | 181.6238 | NA | 13914.38 | 29991.75 | 8078.439984 | 660845.2 | 67.94634 | 0.9947714 | 18.2205 | 4.944523 | 0.02748356 | NA | 2.105544 | 4.538393 | 1.222441 | 100
BaeN_2510.2a | IAW_BE_pXRF_7584 | 122.86 | 19.817 | 156.7 | 24.427 | 83.94 | 135.0124 | 22.125 | 29.2268 | 184.3182 | NA | 87.2894 | 112.44 | 163.77 | 526.403 | 124.618 | 252462.9878 | 4752.57 | 82939.2655 | 34684.4576 | 228.7431 | NA | 9774.177 | 23054.0625 | 1038.33 | 540068.8 | 7927.762017 | 156713.7 | 49588.37 | 295.3531 | NA | 13676.03 | 27770.92 | 2379.437028 | 798420.4 | 67.64216 | 0.9929307 | 19.62797 | 6.210809 | 0.03699218 | NA | 1.712886 | 3.478233 | 0.2980181 | 100
BaeN_2510.2b | IAW_BE_pXRF_7585 | 122.83 | 12.73 | 108.91 | 16.003 | 118.99 | 134.2708 | 12.2661 | 20.1748 | 123.9595 | NA | NA | 95.824 | 94.06 | 669.5925 | NA | 267383.463 | 3148.79 | 64897.9877 | 22559.5656 | 157.2186 | 6233.5572 | 8926.26 | 33824.175 | 605.06 | 571986.7 | 5252.496599 | 122624.7 | 32253.41 | 203.0007 | 10336.48 | 12489.62 | 40744.6 | 1386.555496 | 797277.6 | 71.74248 | 0.658804 | 15.38043 | 4.045443 | 0.02546173 | 1.296472 | 1.566534 | 5.110466 | 0.1739113 | 100
BaeN_2510.2c | IAW_BE_pXRF_7586 | 120.28 | 18.259 | 138.47 | 25.415 | 87.08 | 121.0662 | 13.6644 | 23.6344 | 189.2081 | NA | NA | 112.616 | 156.2 | 537.0099 | 191.555 | 248101.957 | 4446.48 | 70698.1912 | 31001.0688 | 194.4876 | 7821.8088 | 9860.697 | 23052.162 | 1610.91 | 530739.7 | 7417.173288 | 133584.2 | 44322.23 | 251.1224 | 12970.12 | 13797.09 | 27768.63 | 3691.561356 | 774541.9 | 68.52305 | 0.9576207 | 17.24687 | 5.72238 | 0.03242205 | 1.674554 | 1.781322 | 3.585169 | 0.4766122 | 100
BaeN_2475.1a | IAW_BE_pXRF_7588 | 121.69 | 19.8455 | 159.85 | 34.541 | 185.31 | 72.2751 | 28.7448 | 18.8976 | 173.6075 | NA | NA | 85.496 | 123.69 | 369.9275 | 293.982 | 203352.785 | 5243.39 | 79709.4935 | 14697.5192 | 206.3079 | 5289.609 | 13330.2225 | 17065.419 | 8660.43 | 435012.3 | 8746.498859 | 150611.1 | 21013.04 | 266.3848 | 8771.23 | 18651.65 | 20557 | 19846.24 | 683475.4 | 63.6471 | 1.279709 | 22.03607 | 3.07444 | 0.03897503 | 1.283328 | 2.728942 | 3.007717 | 2.903724 | 100
BaeN_2475.1b | IAW_BE_pXRF_7589 | 123.13 | 19.2945 | 181.54 | 33.332 | 133.05 | 70.0297 | 25.8066 | 20.2988 | 176.6356 | NA | NA | 92.872 | 126.01 | 737.5409 | 289.354 | 182304.418 | 4569.39 | 77350.5005 | 13753.116 | 200.4162 | 7504.8324 | 12849.2385 | 15650.0085 | 6769.24 | 389985.6 | 7622.199459 | 146153.8 | 19662.83 | 258.7774 | 12444.51 | 17978.65 | 18852 | 15512.39 | 628470.7 | 62.0531 | 1.212817 | 23.25546 | 3.128679 | 0.04117573 | 1.980126 | 2.860699 | 2.999662 | 2.468276 | 100
BaeN_2475.1c | IAW_BE_pXRF_7590 | 121.72 | 23.028 | 181.04 | 36.504 | 184.38 | 76.5908 | 26.1429 | 23.4856 | 207.901 | NA | NA | 98.704 | 104.01 | 619.9671 | 335.036 | 216130.2582 | 5337.6 | 86296.574 | 14997.8712 | 281.3256 | 5559.7464 | 13207.8555 | 17799.642 | 8885.08 | 462345.8 | 8903.65056 | 163057.4 | 21442.46 | 363.2476 | 9219.171 | 18480.43 | 21441.45 | 20361.05 | 725614.7 | 63.71782 | 1.227049 | 22.47162 | 2.955075 | 0.05006068 | 1.270533 | 2.546866 | 2.954936 | 2.806042 | 100
BaeN_2475.2a | IAW_BE_pXRF_7592 | 120 | 14.2025 | 172.06 | 26.65 | 142.57 | 115.0407 | 20.6028 | 19.4804 | 143.701 | NA | NA | 74.36 | 99.69 | 617.7844 | 235.82 | 250317.8128 | 3460.91 | 80116.1907 | 24807.2032 | 222.3594 | 7749.8538 | 11303.8695 | 28169.736 | 3522.55 | 535479.9 | 5773.143971 | 151379.5 | 35466.86 | 287.1105 | 12850.81 | 15816.37 | 33933.26 | 8072.27558 | 799059.2 | 67.01379 | 0.7224926 | 18.94472 | 4.438577 | 0.03593106 | 1.608242 | 1.979374 | 4.246652 | 1.010222 | 100
BaeN_2475.2b | IAW_BE_pXRF_7593 | 121.3 | 13.737 | 141.45 | 26.286 | 155.56 | 93.7815 | 21.3108 | 18.7612 | 142.7166 | NA | NA | 63.48 | 80.71 | 885.8185 | 321.152 | 241020.627 | 2959.53 | 59789.3205 | 22049.0088 | 227.4024 | 2869.0662 | 14649.3585 | 20648.901 | 4938.29 | 515591.3 | 4936.791993 | 112971.9 | 31523.47 | 293.622 | 4757.486 | 20497.38 | 24873.67 | 11316.59 | 726762.2 | 70.9436 | 0.6792857 | 15.54455 | 4.337521 | 0.04040138 | 0.6546137 | 2.82037 | 3.422531 | 1.557123 | 100
BaeN_2475.2c | IAW_BE_pXRF_7594 | 123.09 | 20.406 | 161.87 | 34.632 | 193.81 | 117.8732 | 19.2753 | 19.9888 | 177.7591 | NA | NA | 89.16 | 114.35 | 794.094 | 207.48 | 234599.6346 | 4230.57 | 75308.688 | 30445.2928 | 267.4881 | 3523.6812 | 13171.179 | 25889.325 | 4521.87 | 501855.5 | 7057.013817 | 142295.8 | 43527.64 | 345.3806 | 5842.968 | 18429.11 | 31186.28 | 10362.32 | 760902 | 65.95534 | 0.9274537 | 18.70093 | 5.720531 | 0.04539095 | 0.7679002 | 2.422009 | 4.098594 | 1.361846 | 100
BaeN_2466.1a | IAW_BE_pXRF_7596 | 121.64 | 16.53 | 164.09 | 29.926 | 165.39 | 84.975 | 16.4256 | 23.436 | 193.242 | NA | NA | 84.592 | 111.95 | 865.2836 | 290.641 | 216886.9286 | 4349.39 | 76568.2099 | 14104.1888 | 258.0048 | 3490.032 | 12192.9255 | 21319.8825 | 6584.62 | 463964.5 | 7255.217459 | 144675.6 | 20164.76 | 333.1358 | 5787.171 | 17060.34 | 25681.93 | 15089.32 | 700012 | 66.27951 | 1.036442 | 20.66759 | 2.88063 | 0.04759001 | 0.8267245 | 2.43715 | 3.668784 | 2.155579 | 100
BaeN_2466.1b | IAW_BE_pXRF_7597 | 121.06 | 15.7795 | 168.12 | 32.734 | 197.17 | 100.3838 | 24.5499 | 21.1668 | 288.4292 | NA | NA | 83.192 | 118.02 | 1125.9082 | 814.164 | 207186.5188 | 4051.02 | 75430.1093 | 18977.7952 | 314.3265 | NA | 19797.372 | 25819.584 | 9507.37 | 443213.4 | 6757.506462 | 142525.2 | 27132.55 | 405.8583768 | NA | 27700.48 | 31102.27 | 21787.09 | 700624.4 | 63.25978 | 0.9644978 | 20.3426 | 3.872625 | 0.0579281 | NA | 3.953685 | 4.439222 | 3.109668 | 100
BaeN_2466.1c | IAW_BE_pXRF_7598 | 122.37 | 19.988 | 161.97 | 32.656 | 171.27 | 94.5952 | 20.001 | 20.9684 | 209.399 | NA | NA | 77.36 | 123.51 | 922.7784 | 197.925 | 206040.415 | 4420.14 | 75010.663 | 17438.3768 | 182.3352 | 2799.069 | 12043.2585 | 22539.069 | 6332.91 | 440761.7 | 7373.235534 | 141732.6 | 24931.65 | 235.4312 | 4641.416 | 16850.93 | 27150.56 | 14512.5 | 678190 | 64.99088 | 1.087193 | 20.89866 | 3.676204 | 0.03471464 | 0.6843829 | 2.484691 | 4.003386 | 2.139886 | 100
BaeN_2800.1a | IAW_BE_pXRF_7600 | 120.73 | 11.1815 | 117.92 | 18.512 | 88.28 | 121.4576 | 9.4695 | 13.5284 | 209.8698 | NA | NA | 72.032 | 84.58 | 324.5361 | 208.156 | 253365.5778 | 2439.46 | 53279.2351 | 24376.5184 | 281.67 | 7219.9842 | 10209.255 | 18969.7935 | 1810.08 | 541999.6 | 4069.263226 | 100671.1 | 34851.11 | 363.692304 | 11972.18 | 14284.79 | 22851.01 | 4147.979328 | 735210.8 | 73.72031 | 0.5534825 | 13.69282 | 4.740288 | 0.04946776 | 1.628401 | 1.942952 | 3.10809 | 0.5641891 | 100
BaeN_2800.1b | IAW_BE_pXRF_7601 | 120.18 | 13.186 | 148.02 | 17.108 | 77.03 | 118.6354 | 16.1778 | 20.9808 | 210.2657 | NA | 75.2862 | 122.632 | 108.87 | 401.5657 | 115.375 | 254477.7086 | 3281.34 | 62721.2404 | 29054.2096 | 349.1601 | 4991.3994 | 8663.529 | 20865.2115 | 1072.07 | 544378.7 | 5473.603254 | 118511.8 | 41538.8 | 450.8355 | 8276.738 | 12122.01 | 25134.23 | 2456.755612 | 758343.5 | 71.78524 | 0.7217842 | 15.62772 | 5.477571 | 0.05945004 | 1.091423 | 1.598485 | 3.31436 | 0.3239634 | 100
BaeN_2800.1c | IAW_BE_pXRF_7602 | 122.44 | 10.8775 | 141.47 | 19.591 | 88.76 | 129.677 | 17.2398 | 20.8444 | 235.1646 | 32.6152 | 131.3576 | 99.368 | 101 | 576.4226 | 142.844 | 262714.7566 | 2999.48 | 76449.9918 | 29236.4176 | 599.0469 | 10978.7496 | 10832.031 | 19846.134 | 1869.35 | 561999.4 | 5003.432588 | 144452.3 | 41799.31 | 773.4894 | 18204.96 | 15156.18 | 23906.65 | 4283.80246 | 815579.5 | 68.90799 | 0.6134819 | 17.71161 | 5.125105 | 0.09483924 | 2.232151 | 1.858332 | 2.931247 | 0.5252465 | 100
BaeN_2474.1a | IAW_BE_pXRF_7604 | 120.1 | 9.5285 | 111.64 | 12.974 | 184.38 | 95.3883 | NA | 15.4752 | 114.1369 | NA | NA | 39.144 | 91.98 | 776.2455 | 263.614 | 288679.4036 | 2656.24 | 73117.4808 | 19800.3832 | 265.7661 | 7559.526 | 14630.364 | 23525.292 | 1935.05 | 617543 | 4430.873944 | 138155.5 | 28308.61 | 343.1572 | 12535.21 | 20470.81 | 28338.57 | 4434.36058 | 854560 | 72.26443 | 0.5184977 | 16.16685 | 3.312653 | 0.04015601 | 1.466861 | 2.395479 | 3.316159 | 0.5189057 | 100
BaeN_2474.1b | IAW_BE_pXRF_7605 | 120.12 | 14.212 | 105.21 | 16.822 | 109.66 | 83.9038 | 12.9564 | 15.1032 | 111.2586 | NA | NA | 56.816 | 106.5 | 630.9901 | 453.674 | 246864.725 | 3542.08 | 60049.0891 | 22416.5344 | 298.644 | 4902.5886 | 19438.209 | 23512.86 | 1980.42 | 528093 | 5908.543648 | 113462.8 | 32048.92 | 385.6091328 | 8129.472 | 27197.94 | 28323.59 | 4538.330472 | 748088.2 | 70.59235 | 0.7898191 | 15.16703 | 4.28411 | 0.05154595 | 1.0867 | 3.63566 | 3.78613 | 0.6066572 | 100
BaeN_2474.1c | IAW_BE_pXRF_7606 | 123.25 | 17.29 | 132.32 | 22.438 | 106.73 | 109.4169 | 18.0186 | 25.1472 | 171.7992 | NA | NA | 92.888 | 124.1 | 661.8983 | 330.824 | 247579.483 | 4296.95 | 68428.4783 | 27627.1632 | 216.7752 | 4338.3834 | 18413.157 | 22588.4505 | 1475.28 | 529622 | 7167.742295 | 129295.6 | 39498.56 | 279.9001 | 7193.907 | 25763.69 | 27210.05 | 3380.751648 | 769412.2 | 68.83463 | 0.9315867 | 16.80447 | 5.133601 | 0.03637844 | 0.9349874 | 3.34849 | 3.536472 | 0.4393941 | 100
BaeN_2650.1a | IAW_BE_pXRF_7608 | 122.72 | 13.6325 | 157.06 | 38.844 | 148.22 | 118.5015 | 42.5685 | 23.5476 | 174.5919 | NA | 52.3083 | 111.968 | 75.84 | 939.2472 | 344.552 | 229548.0986 | 3417.65 | 71854.7739 | 18104.3824 | 420.7584 | 3587.961 | 11383.386 | 19914.0375 | 10359.23 | 491049.3 | 5700.981965 | 135769.6 | 25883.84 | 543.2832 | 5949.557 | 15927.63 | 23988.45 | 23739.21 | 728551.8 | 67.40073 | 0.7825088 | 18.63554 | 3.552779 | 0.07457029 | 0.8166278 | 2.186205 | 3.292621 | 3.258411 | 100
BaeN_2650.1b | IAW_BE_pXRF_7609 | 121.13 | 12.9865 | 142.92 | 24.492 | 133.42 | 103.5356 | 24.1959 | 16.8268 | 107.6634 | NA | NA | 75.096 | 71.31 | 827.2287 | 257.478 | 216574.4088 | 3238.79 | 67081.0322 | 14074.1432 | 244.6716 | 6867.5568 | 9163.287 | 15435.273 | 9213.66 | 463296 | 5402.625599 | 126749.6 | 20121.8 | 315.92 | 11387.78 | 12821.27 | 18593.33 | 21114.02 | 679802.3 | 68.15157 | 0.7947348 | 18.64507 | 2.959949 | 0.04647233 | 1.675161 | 1.886029 | 2.735108 | 3.105906 | 100
BaeN_2650.1c | IAW_BE_pXRF_7610 | 121.99 | 9.1675 | 164.27 | 28.574 | 161.64 | 79.5057 | 24.426 | 19.7656 | 110.4668 | NA | NA | 103.808 | 86.09 | 782.4432 | 467.272 | 215699.8134 | 3606.39 | 72430.1669 | 17411.628 | 335.9253 | 3252.795 | 10295.7855 | 14373.0825 | 12194.57 | 461425 | 6015.819159 | 136856.8 | 24893.4 | 433.7467 | 5393.784669 | 14405.86 | 17313.82 | 27945.08 | 694683.4 | 66.42235 | 0.86598 | 19.7006 | 3.583417 | 0.06243805 | 0.7764379 | 2.073731 | 2.492332 | 4.022707 | 100
BaeN_2775.1a | IAW_BE_pXRF_7612 | 123.11 | 13.262 | 141.03 | 14.183 | 84.22 | 175.1206 | 22.2135 | 38.1424 | 204.0811 | NA | NA | 79.6 | 56.23 | 433.7003 | 192.205 | 289364.0682 | 3470.75 | 77886.6907 | 32824.6984 | 353.9325 | 10518.8304 | 8686.146 | 25244.919 | 732.01 | 619007.6 | 5789.558075 | 147166.9 | 46929.47 | 456.997644 | 17442.32 | 12153.66 | 30410.03 | 1677.474116 | 881034 | 70.25922 | 0.6571322 | 16.70388 | 5.326636 | 0.0518706 | 1.979756 | 1.379476 | 3.451629 | 0.1903983 | 100
BaeN_2775.1b | IAW_BE_pXRF_7613 | 121.34 | 16.853 | 131.07 | 18.447 | 85.96 | 174.0803 | 25.2048 | 30.7644 | 159.5691 | NA | NA | 89.448 | 85.38 | 460.5643 | 243.971 | 309065.6946 | 3293 | 91352.7251 | 32917.3104 | 374.5473 | 11053.4814 | 9869.2335 | 30412.746 | 1362.09 | 661153.3 | 5493.0533 | 172611 | 47061.88 | 483.6155 | 18328.88 | 13809.03 | 36635.19 | 3121.365444 | 958697.3 | 68.96372 | 0.5729705 | 18.00474 | 4.90894 | 0.05044506 | 1.911853 | 1.440395 | 3.821351 | 0.325584 | 100
BaeN_2775.1c | IAW_BE_pXRF_7614 | 122.97 | 15.2 | 145.19 | 17.42 | 73.62 | 157.1162 | 20.4435 | 29.5864 | 172.0774 | NA | NA | 110.888 | 104.59 | 478.15 | 270.868 | 296131.5746 | 3680.83 | 85483.3616 | 31951.1712 | 338.2992 | 12759.8016 | 9488.199 | 24040.569 | 1328.55 | 633484.7 | 6139.992523 | 161520.8 | 45680.59 | 436.8119 | 21158.3 | 13275.89 | 28959.27 | 3044.50518 | 913700.8 | 69.33174 | 0.6719916 | 17.67765 | 4.999513 | 0.04780689 | 2.315671 | 1.45298 | 3.169448 | 0.3332059 | 100
BaeN_2775.2a | IAW_BE_pXRF_7616 | 121.98 | 13.756 | 157.76 | 33.28 | 138.68 | 91.4743 | 19.3107 | 18.4636 | 86.1243 | NA | NA | 94.944 | 71.63 | 1025.7449 | 671.437 | 258059.385 | 3121.85 | 55464.7639 | 17699.6456 | 543.0573 | 4263.909 | 13187.2545 | 14805.189 | 10693.36 | 552040.6 | 5207.557985 | 104800.7 | 25305.18 | 701.1956 | 7070.414 | 18451.61 | 17834.33 | 24504.9 | 755916.5 | 73.02931 | 0.6889065 | 13.86405 | 3.347616 | 0.09276098 | 0.9353432 | 2.440958 | 2.359299 | 3.241747 | 100
BaeN_2775.2b | IAW_BE_pXRF_7617 | 120.36 | 15.7225 | 190.81 | 33.007 | 146.95 | 93.8536 | 27.8421 | 9.2008 | 207.0343 | NA | 85.5107 | 106.608 | 125.13 | 1749.2041 | 560.079 | 256232.5704 | 3749.46 | 56405.0305 | 26703.5704 | 640.4487 | 13269.594 | 21695.037 | 18133.626 | 3951.88 | 548132.7 | 6254.474226 | 106577.3 | 38178.09 | 826.9474 | 22003.64 | 30355.7 | 21843.77 | 9056.128208 | 783228.8 | 69.98373 | 0.7985501 | 13.60743 | 4.87445 | 0.1055818 | 2.80935 | 3.875713 | 2.788938 | 1.156256 | 100
BaeN_2775.2c | IAW_BE_pXRF_7618 | 123.17 | 12.255 | 171.4 | 34.866 | 143.6 | 70.6683 | 22.7976 | 19.406 | 92.9616 | NA | NA | 86.72 | 86.89 | 1017.7368 | 767.351 | 266515.8 | 3316.5 | 62238.1032 | 18285.7584 | 485.7639 | 4651.9434 | 13824.6885 | 12798.723 | 11757.02 | 570130.6 | 5532.25365 | 117598.9 | 26143.15 | 627.2183 | 7713.853 | 19343.5 | 15417.34 | 26942.39 | 789449.2 | 72.21878 | 0.7007739 | 14.89632 | 3.311568 | 0.07945012 | 0.9771183 | 2.450253 | 1.952924 | 3.412808 | 100
BaeN_2782.2a | IAW_BE_pXRF_7620 | 122.35 | 11.058 | 107.37 | 29.276 | 113.69 | 118.2337 | 38.3559 | 23.0764 | 105.1917 | NA | NA | 74.376 | 106.66 | 668.1909 | 145.457 | 294510.0714 | 3605.01 | 78908.0474 | 23060.0136 | 416.5272 | 6054.321 | 9759.1935 | 19190.4195 | 5639.59 | 630015.9 | 6013.517181 | 149096.8 | 32968.9 | 537.8199 | 10039.28 | 13655.06 | 23116.78 | 12923.68 | 878367.7 | 71.72576 | 0.6846241 | 16.9743 | 3.753428 | 0.06122947 | 1.142947 | 1.554595 | 2.631788 | 1.47133 | 100
BaeN_2782.2b | IAW_BE_pXRF_7621 | 122.04 | 15.3805 | 156.23 | 39.325 | 132.4 | 119.1092 | 29.8599 | 33.1204 | 119.5939 | 32.0134 | NA | 124.216 | 106.07 | 572.9624 | 501.345 | 246902.143 | 4228.99 | 74792.0082 | 29328 | 329.2095 | 3562.0104 | 11427.675 | 19497.1875 | 5469.53 | 528173.1 | 7054.378219 | 141319.5 | 41930.2416 | 425.0753064 | 5906.526 | 15989.60286 | 23486.31 | 12533.97 | 776818.7 | 67.99181 | 0.9081113 | 18.19208 | 5.397687 | 0.05472002 | 0.7603481 | 2.058344 | 3.023397 | 1.613501 | 100
BaeN_2782.2c | IAW_BE_pXRF_7622 | 120.62 | 11.8275 | 113.54 | 23.946 | 108.35 | 136.166 | 24.4968 | 26.4244 | 214.749 | NA | NA | 73.176 | 88.16 | 701.8585 | 423.878 | 259535.0746 | 3721.48 | 65429.4186 | 16807.5856 | 238.3617 | 4379.5518 | 12027.8865 | 19282.0005 | 2973.09 | 555197.4 | 6207.800788 | 123628.9 | 24029.81 | 307.7726 | 7262.173 | 16829.42 | 23227.1 | 6813.133044 | 763503.5 | 72.71708 | 0.8130677 | 16.19231 | 3.147308 | 0.04031057 | 0.9511643 | 2.204236 | 3.042173 | 0.8923512 | 100
BaeN_2722.1a | IAW_BE_pXRF_7624 | 122.37 | 17.4705 | 169.1 | 31.577 | 102.23 | 88.3225 | 26.727 | 23.2996 | 224.1115 | 23.9186 | 53.0585 | 100.16 | 150.86 | 557.3988 | 539.617 | 235192.1534 | 5202.44 | 70983.2578 | 19707.4072 | 1103.0271 | NA | 20270.5755 | 14634.312 | 1696.07 | 503123.1 | 8678.190164 | 134122.9 | 28175.68 | 1424.229 | NA | 28362.59 | 17628.49 | 3886.714012 | 725401.8 | 69.35784 | 1.196329 | 18.48946 | 3.884148 | 0.1963365 | NA | 3.909914 | 2.430169 | 0.5358015 | 100
BaeN_2722.1b | IAW_BE_pXRF_7625 | 123.03 | 24.168 | 150.07 | 40.989 | 86.4 | 82.2558 | 23.7711 | 25.3084 | 204.8622 | NA | NA | 102.848 | 118.13 | 589.0224 | 393.146 | 225155.7236 | 5155.98 | 58462.0036 | 16180.0184 | 1029.2148 | 6174.3786 | 20594.7315 | 14882.448 | 2511.87 | 481653.1 | 8600.690238 | 110464 | 23132.57 | 1328.922 | 10238.35 | 28816.15 | 17927.4 | 5756.201292 | 687917.4 | 70.01613 | 1.25025 | 16.05774 | 3.362696 | 0.1931805 | 1.488312 | 4.188897 | 2.606039 | 0.8367577 | 100
BaeN_2722.1c | IAW_BE_pXRF_7626 | 121.87 | 21.0805 | 185.74 | 34.112 | 109.16 | 96.923 | 27.9306 | 26.04 | 249.5454 | NA | NA | 107.256 | 137.72 | 398.9158 | 386.126 | 237820.9852 | 5967.96 | 69036.2036 | 17573.6288 | 645.6639 | 6699.9816 | 17693.424 | 18175.857 | 1672.67 | 508746.7 | 9955.154076 | 130443.9 | 25125.02 | 833.6812 | 11109.91 | 24756.64 | 21894.64 | 3833.090572 | 736698.7 | 69.05763 | 1.35132 | 17.70655 | 3.410488 | 0.1131645 | 1.508067 | 3.360484 | 2.971994 | 0.5203064 | 100
BaeN_2768a | IAW_BE_pXRF_7628 | 123.09 | 11.552 | 128.91 | 22.152 | 135.7 | 170.3208 | 19.8063 | 19.3812 | 88.4141 | NA | 48.4847 | 76.144 | 53.75 | 759.4263 | 1273.584 | 227176.868 | 2855.35 | 70046.0488 | 23251.1968 | 665.0118 | 4293.5412 | 15576.498 | 24432.702 | 10902.15 | 485976.8 | 4763.009335 | 132352 | 33242.24 | 858.6632 | 7119.55 | 21794.64 | 29431.63 | 24983.36694 | 740521.9 | 65.62625 | 0.6431963 | 17.8728 | 4.489028 | 0.1159538 | 0.9614233 | 2.943146 | 3.974445 | 3.373751 | 100
BaeN_2768b | IAW_BE_pXRF_7629 | 122.21 | 13.148 | 183.03 | 28.444 | 134.73 | 154.2734 | 13.5228 | 24.1676 | 141.6252 | 27.081 | 89.3101 | 114.528 | 86.86 | 860.7211 | 1502.904 | 251887.5986 | 3701.99 | 83864.6718 | 33387.952 | 515.7021 | 6246.0996 | 11692.6425 | 23597.1645 | 7311.75 | 538838 | 6175.289519 | 158462.3 | 47734.75 | 665.8746 | 10357.28 | 16360.35 | 28425.14 | 16755.6063 | 823774.5 | 65.41085 | 0.7496334 | 19.23612 | 5.794638 | 0.08083213 | 1.257296 | 1.986022 | 3.450598 | 2.034004 | 100
BaeN_2720.1a | IAW_BE_pXRF_7630 | 122.32 | 13.7655 | 140.8 | 22.425 | 81.04 | 108.8813 | 18.8682 | 22.7044 | 166.8665 | NA | NA | 92.416 | 114.56 | 446.7527 | 139.88 | 243096.7218 | 4282.57 | 61521.1233 | 23718.0424 | 369.5043 | 3399.2556 | 13067.7645 | 22359.1095 | 1320.28 | 520032.5 | 7143.755017 | 116244.2 | 33909.69 | 477.104 | 5636.646 | 18284.42 | 26933.78 | 3025.553648 | 731687.6 | 71.07302 | 0.9763395 | 15.88713 | 4.634448 | 0.06520596 | 0.7703623 | 2.498937 | 3.68105 | 0.4135035 | 100
BaeN_2720.1b | IAW_BE_pXRF_7631 | 122.44 | 14.953 | 173.38 | 33.02 | 100.27 | 105.8016 | 18.408 | 25.4944 | 173.233 | NA | 48.3637 | 105.976 | 164.5 | 559.6618 | 230.022 | 231116.4216 | 5128.67 | 74603.6746 | 24777.948 | 419.2209 | 4989.5976 | 11863.2885 | 18719.085 | 2594.54 | 494404.2 | 8555.134427 | 140963.6 | 35425.03 | 541.298 | 8273.751 | 16599.11 | 22549.01 | 5945.647864 | 733256.9 | 67.42579 | 1.166731 | 19.22432 | 4.83119 | 0.07382106 | 1.128356 | 2.263751 | 3.075186 | 0.8108547 | 100
BaeN_2720.1c | IAW_BE_pXRF_7632 | 121.28 | 16.2925 | 153.97 | 26.715 | 84.45 | 101.2902 | 17.5407 | 23.1384 | 155.0751 | NA | NA | 117.08 | 126.91 | 499.539 | 129.22 | 212821.818 | 4802.29 | 60862.2378 | 25001.6416 | 449.4789 | NA | 10633.9905 | 18683.6475 | 1868.43 | 455268.4 | 8010.699949 | 114999.2 | 35744.85 | 580.3672 | NA | 14879.08 | 22506.32 | 4281.694188 | 656270.6 | 69.37206 | 1.22064 | 17.52314 | 5.446663 | 0.08843412 | NA | 2.267217 | 3.429427 | 0.6524281 | 100
BaeN_2348.1a | IAW_BE_pXRF_7634 | 121.91 | 13.0435 | 133.07 | 30.004 | 75.64 | 124.1459 | 25.4172 | 21.5016 | 91.6348 | NA | NA | 77.768 | 73.92 | 275.6334 | 74.139 | 257613.9518 | 3923.68 | 71937.9024 | 16091.6808 | 163.5777 | 3680.1882 | 9169.0095 | 18307.5585 | 1964.28 | 551087.8 | 6545.090608 | 135926.7 | 23006.28 | 211.2115 | 6102.488 | 12829.28 | 22053.28 | 4501.344048 | 762263.4 | 72.29624 | 0.858639 | 17.83198 | 3.018153 | 0.02770847 | 0.8005747 | 1.683051 | 2.893132 | 0.5905234 | 100
BaeN_2348.1b | IAW_BE_pXRF_7635 | 122.78 | 14.0505 | 118.23 | 22.464 | 107.9 | 115.7102 | 18.9921 | 22.8904 | 90.201 | NA | NA | 86.44 | 99.1 | 234.4833 | 46.514 | 271566.5304 | 3909.05 | 72417.1539 | 16986.164 | 200.4039 | NA | 11348.337 | 17020.521 | 1796.62 | 580935.1 | 6520.686305 | 136832.2 | 24285.12 | 258.7615 | NA | 15878.59 | 20502.92 | 4117.134392 | 789330.5 | 73.59846 | 0.8261034 | 17.33522 | 3.076673 | 0.0327824 | NA | 2.011653 | 2.597507 | 0.5215983 | 100
BaeN_2348.1c | IAW_BE_pXRF_7636 | 120.8 | 12.787 | 121.14 | 23.309 | 101.07 | 161.4319 | 21.4524 | 27.3668 | 101.115 | NA | NA | 94.784 | 83.11 | 167.5861 | 57.954 | 266551.9778 | 3465.96 | 78367.2526 | 20983.8824 | 229.518 | 3090.828 | 11111.961 | 22970.514 | 1603.26 | 570208 | 5781.567876 | 148074.9 | 30000.66 | 296.3536416 | 5125.211 | 15547.86 | 27670.28 | 3674.030616 | 806378.9 | 70.71217 | 0.7169791 | 18.36295 | 3.720417 | 0.03675117 | 0.6355835 | 1.928108 | 3.431424 | 0.4556209 | 100
BaeN_2459.1a | IAW_BE_pXRF_7638 | 122.31 | 17.3945 | 185.89 | 36.569 | 118.87 | 126.3604 | 28.3377 | 28.3216 | 111.8471 | NA | NA | 101.96 | 107.59 | 563.1877 | 65.897 | 232286.1316 | 4215.77 | 78349.7533 | 25572.924 | 247.107 | 4761.3462 | 14499.9645 | 18517.464 | 1455.39 | 496906.5 | 7032.325937 | 148041.9 | 36561.61 | 319.0645584 | 7895.264 | 20288.35 | 22306.14 | 3335.171724 | 742686.3 | 66.90665 | 0.9468771 | 19.9333 | 4.922887 | 0.04296088 | 1.063069 | 2.731752 | 3.00344 | 0.4490687 | 100
BaeN_2459.1b | IAW_BE_pXRF_7639 | 122.36 | 13.414 | 179.37 | 23.478 | 143.48 | 125.3819 | 19.0098 | 21.0552 | 93.09 | NA | NA | 88.088 | 121.22 | 484.063 | 83.72 | 243551.0802 | 4351.21 | 83714.6583 | 23446.0824 | 202.0275 | 7870.8474 | 14856.093 | 20048.679 | 1220.85 | 521004.5 | 7258.253401 | 158178.8 | 33520.86 | 260.857908 | 13051.44 | 20786.65 | 24150.64 | 2797.69986 | 781009.7 | 66.70909 | 0.9293423 | 20.25312 | 4.291991 | 0.03340008 | 1.671098 | 2.661509 | 3.092233 | 0.3582158 | 100
BaeN_2459.1c | IAW_BE_pXRF_7640 | 120.62 | 13.585 | 155.9 | 30.602 | 99.79 | 108.7577 | 16.9566 | 24.1924 | 103.2657 | NA | NA | 92.232 | 103.67 | 514.7522 | NA | 203158.2432 | 3416.88 | 57885.0363 | 26269.9008 | 364.5597 | NA | 12211.0485 | 15271.0215 | 1088.01 | 434596.1 | 5699.697528 | 109373.8 | 37558.08 | 470.7195 | NA | 17085.7 | 18395.47 | 2493.283716 | 625672.8 | 69.4606 | 0.9109709 | 17.48099 | 6.00283 | 0.07523412 | NA | 2.730772 | 2.94011 | 0.3984964 | 100
BaeN_2519.1a | IAW_BE_pXRF_7642 | 121.2 | 16.321 | 133.59 | 23.14 | 110.96 | 107.8822 | 19.3461 | 22.3944 | 245.6934 | NA | 45.9074 | 87.568 | 82.76 | 1071.0414 | 335.738 | 220967.6848 | 3158.81 | 78130.2158 | 22369.3808 | 134.4144 | 7280.6214 | 9277.8525 | 23398.0425 | 1630.81 | 472694.1 | 5269.210961 | 147627 | 31981.5 | 173.5559 | 12072.73 | 12981.57 | 28185.28 | 3737.164196 | 714722.1 | 66.13676 | 0.7372391 | 20.65517 | 4.474677 | 0.02428299 | 1.68915 | 1.81631 | 3.94353 | 0.5228835 | 100
BaeN_2519.1b | IAW_BE_pXRF_7643 | 122.87 | 13.889 | 120.53 | 21.268 | 151.41 | 99.4877 | 18.7443 | 14.6692 | 197.7895 | NA | NA | 60.144 | 86.76 | 702.9608 | 199.68 | 253404.8402 | 3080.03 | 67034.2491 | 21283.7768 | 187.1937 | 5472.1524 | 10368.792 | 21681.681 | 2827.57 | 542083.6 | 5137.798043 | 126661.2 | 30429.42 | 241.7045 | 9073.923 | 14508.01 | 26117.75 | 6479.659412 | 760733.1 | 71.25806 | 0.6753746 | 16.64989 | 4.000012 | 0.03177258 | 1.192787 | 1.90711 | 3.433235 | 0.8517651 | 100
BaeN_2519.1c | IAW_BE_pXRF_7644 | 120.19 | 13.642 | 121.8 | 23.569 | 134.4 | 109.0873 | 22.4436 | 25.6432 | 266.8259 | NA | NA | 88.376 | 97.88 | 805.6937 | 101.621 | 247695.8604 | 3640.76 | 71309.2198 | 26264.5656 | 212.8392 | 4870.1796 | 8988.8295 | 22466.8815 | 2240.73 | 529871 | 6073.151756 | 134738.8 | 37550.45 | 274.818 | 8075.732 | 12577.17 | 27063.61 | 5134.856868 | 761359.5 | 69.59537 | 0.797672 | 17.69713 | 4.932026 | 0.03609569 | 1.060699 | 1.651936 | 3.554642 | 0.6744326 | 100
BaeN_2681.1a | IAW_BE_pXRF_7646 | 122.74 | 10.1555 | 129.77 | 21.71 | 341.45 | 57.7212 | 15.2043 | 19.2448 | 116.0843 | NA | 75.7823 | 122.864 | 110.43 | 1638.631 | 231.959 | 149742.0766 | 3557.56 | 70602.8232 | 24440.416 | 695.9955 | NA | 143228.61 | 12170.361 | 6924.95 | 320328.3 | 5934.365836 | 133404 | 34942.46 | 898.6693896 | NA | 200405.5 | 14660.42 | 15869.21542 | 726442.9 | 44.09545 | 0.8169074 | 18.36401 | 4.810077 | 0.1237082 | NA | 27.58723 | 2.01811 | 2.18451 | 100
BaeN_2681.1b | IAW_BE_pXRF_7647 | 120.81 | 9.804 | 128.21 | 26.962 | 359.39 | 57.268 | 22.1958 | 12.338 | 88.8956 | NA | NA | 110.216 | 114.71 | 1456.1675 | 224.367 | 150149.7102 | 3803.83 | 71119.3847 | 27748.2816 | 743.6211 | 6680.115 | 152536.7865 | 11591.034 | 7042.77 | 321200.3 | 6345.168823 | 134380.1 | 39671.72 | 960.1636 | 11076.97 | 213429.5 | 13962.56 | 16139.21 | 757165.6 | 42.4214 | 0.838016 | 17.74778 | 5.239504 | 0.1268102 | 1.462952 | 28.18795 | 1.844056 | 2.13153 | 100
BaeN_2681.1c | IAW_BE_pXRF_7648 | 122.87 | 14.725 | 94.47 | 19.708 | 345.6 | 86.6848 | NA | 23.188 | 84.4979 | NA | NA | 64.576 | 91.47 | 1074.0271 | 362.232 | 153065.4628 | 3160.01 | 61955.3298 | 24317.3216 | 647.2875 | 6562.218 | 177657.081 | 12124.2975 | 4820.86 | 327437.6 | 5271.212681 | 117064.6 | 34766.47 | 835.77762 | 10881.47 | 248577.8 | 14604.93 | 11047.48 | 770487.4 | 42.49747 | 0.6841401 | 15.19358 | 4.512271 | 0.1084739 | 1.412284 | 32.26241 | 1.895544 | 1.43383 | 100
BaeN_2695.1a | IAW_BE_pXRF_7650 | 122.15 | 18.981 | 178.33 | 33.956 | 79.12 | 119.0371 | 24.6384 | 25.5192 | 120.0005 | NA | NA | 99.616 | 142.07 | 481.2744 | 272.246 | 221507.9562 | 5350.24 | 86405.865 | 17234.9736 | 126.4194 | 5819.463 | 10841.0505 | 20333.8905 | 2388.01 | 473849.8 | 8924.735344 | 163263.9 | 24640.84 | 163.2327 | 9649.834 | 15168.8 | 24494.2 | 5472.363716 | 725627.7 | 65.30206 | 1.229933 | 22.49968 | 3.395797 | 0.02249538 | 1.32986 | 2.090438 | 3.375588 | 0.7541558 | 100
BaeN_2695.1b | IAW_BE_pXRF_7651 | 120.02 | 21.109 | 194.6 | 40.898 | 87.37 | 97.0672 | 17.346 | 24.4776 | 84.2304 | NA | NA | 77.616 | 109.16 | 365.3358 | 177.255 | 178639.5846 | 5107.73 | 75164.0708 | 10595.1248 | 185.5209 | NA | 12710.1135 | 16549.554 | 5375.58 | 382145.8 | 8520.204413 | 142022.5 | 15147.85 | 239.5446 | NA | 17783.99 | 19935.59 | 12318.68 | 598114.2 | 63.89178 | 1.424511 | 23.74505 | 2.532602 | 0.04004998 | NA | 2.973344 | 3.333075 | 2.059587 | 100
BaeN_2695.1c | IAW_BE_pXRF_7652 | 122.13 | 19.722 | 176.87 | 32.305 | 77.81 | 112.8777 | 31.506 | 25.0356 | 119.1766 | NA | NA | 99.728 | 146.15 | 193.8004 | 155.376 | 202686.7128 | 5135.31 | 74161.7786 | 16409.38 | 113.16 | 5423.1996 | 10324.503 | 20171.928 | 2433.03 | 433587.4 | 8566.210611 | 140128.7 | 23460.49 | 146.112192 | 8992.75 | 14446.04 | 24299.1 | 5575.531548 | 659202.3 | 65.77456 | 1.299481 | 21.25731 | 3.558921 | 0.022165 | 1.364187 | 2.191443 | 3.686137 | 0.8457997 | 100
BaeN_2702.1a | IAW_BE_pXRF_7654 | 121.56 | 9.728 | 139.53 | 17.277 | 82.7 | 108.8401 | 18.6558 | 24.242 | 119.6474 | NA | 59.048 | 144.472 | 101.29 | 580.642 | NA | 240281.7434 | 3550.87 | 66438.8088 | 28876.7128 | 388.0404 | 9398.9688 | 13738.725 | 17905.8495 | 1490.69 | 514010.7 | 5923.206247 | 125536.1 | 41285.04 | 501.0378 | 15585.37 | 19223.22402 | 21569.39 | 3416.065204 | 747050.2 | 68.80538 | 0.7928793 | 16.80424 | 5.526408 | 0.06706882 | 2.086255 | 2.573217 | 2.887274 | 0.4572739 | 100
BaeN_2702.1b | IAW_BE_pXRF_7655 | 122.77 | 9.614 | 135.74 | 10.491 | 114.56 | 126.0926 | NA | 34.348 | 105.9835 | NA | NA | 120.208 | 93.43 | 614.5724 | NA | 251983.9632 | 3193.44 | 66526.9514 | 28507.7312 | 466.6497 | 6618.8772 | 12910.569 | 22023.5925 | 946.8 | 539044.1 | 5326.977264 | 125702.7 | 40757.5 | 602.5381 | 10975.42 | 18064.47 | 26529.62 | 2169.68688 | 769173 | 70.081 | 0.6925591 | 16.34258 | 5.298873 | 0.07833584 | 1.426912 | 2.348557 | 3.44911 | 0.2820805 | 100
BaeN_2702.1c | IAW_BE_pXRF_7656 | 120.46 | 11.1055 | 135.42 | 14.677 | 77.41 | 109.3139 | 20.178 | 23.4608 | 127.9827 | NA | 58.8907 | 133.616 | 116.23 | 508.2698 | NA | 268573.4084 | 4300.69 | 78482.313 | 32802.848 | 739.0332 | 12882.5424 | 11396.4375 | 17799.6945 | 737.6 | 574532.2 | 7173.980989 | 148292.3 | 46898.23 | 954.2397 | 21361.83 | 15945.89535 | 21441.51 | 1690.28416 | 838290.5 | 68.53617 | 0.8557869 | 17.68985 | 5.594508 | 0.1138316 | 2.548261 | 1.902192 | 2.557766 | 0.2016346 | 100
BaeN_2720.2a | IAW_BE_pXRF_7658 | 120.36 | 17.8695 | 169.98 | 30.771 | 124.7 | 110.6838 | 19.9656 | 24.7132 | 167.3694 | NA | NA | 105.016 | 144.89 | 495.4583 | 242.723 | 202305.8654 | 5231.86 | 75254.27 | 17762.8048 | 341.7801 | 5185.5804 | 15050.9415 | 18982.068 | 3074.58 | 432772.7 | 8727.265666 | 142192.9 | 25395.48 | 441.3065 | 8598.729 | 21059.28 | 22865.8 | 7045.707528 | 669099.2 | 64.6799 | 1.304331 | 21.2514 | 3.795473 | 0.06595531 | 1.28512 | 3.147407 | 3.4174 | 1.053014 | 100
BaeN_2720.2b | IAW_BE_pXRF_7659 | 121.63 | 18.81 | 188.21 | 33.592 | 119.57 | 92.4734 | 23.8773 | 19.3192 | 289.0712 | NA | NA | 108.32 | 128.18 | 469.7185 | 462.527 | 188070.0548 | 5347.89 | 64960.1407 | 15248.4176 | 271.9776 | NA | 18494.0175 | 16787.106 | 3029.92 | 402319.5 | 8920.815309 | 122742.2 | 21800.66 | 351.1775 | NA | 25876.83 | 20221.75 | 6943.364672 | 609176.2 | 66.0432 | 1.464406 | 20.14888 | 3.578712 | 0.05764793 | NA | 4.24784 | 3.319523 | 1.139796 | 100
BaeN_2720.2c | IAW_BE_pXRF_7660 | 121.6 | 17.2425 | 174.02 | 33.735 | 104.33 | 95.9136 | 23.9835 | 18.91 | 200.4966 | NA | NA | 101.928 | 153.62 | 407.4203 | 312.663 | 204070.193 | 5455.25 | 83738.8643 | 12870.3848 | 175.0167 | 2779.608 | 13688.01 | 17247.8775 | 3768.23 | 436547 | 9099.902525 | 158224.6 | 18400.79 | 225.9816 | 4609.146 | 19152.26 | 20776.79 | 8635.275868 | 675671.7 | 64.60933 | 1.346794 | 23.41738 | 2.723333 | 0.03344547 | 0.6821576 | 2.834552 | 3.074984 | 1.278028 | 100
BaeN_2738.1a | IAW_BE_pXRF_7662 | 120.11 | 11.2195 | 96.32 | 24.05 | 109.26 | 119.274 | 19.2576 | 22.7416 | 230.9381 | NA | 130.1476 | 121.792 | 77.37 | 929.1659 | 726.869 | 229148.3302 | 3502.33 | 74128.0358 | 35447.1936 | 469.4787 | 7219.3134 | 11960.8965 | 18160.9155 | 3701.84 | 490194.1 | 5842.236673 | 140064.9 | 50678.85 | 606.1909 | 11971.07 | 16735.69 | 21876.64 | 8483.136544 | 746452.8 | 65.6698 | 0.7826665 | 18.76407 | 6.789291 | 0.08120954 | 1.603727 | 2.242029 | 2.930746 | 1.13646 | 100
BaeN_2738.1b | IAW_BE_pXRF_7663 | 121.7 | 12.8915 | 109.71 | 25.779 | 112.34 | 104.5244 | 21.7356 | 21.4768 | 128.2074 | NA | NA | 142.976 | 110.47 | 643.6191 | 464.464 | 210734.4448 | 3488.1 | 66808.0413 | 30202.5984 | 373.428 | 6319.4508 | 10532.9175 | 17638.068 | 6347.53 | 450803.1 | 5818.49961 | 126233.8 | 43180.65 | 482.1702336 | 10478.91 | 14737.66 | 21246.82 | 14546 | 687527.6 | 65.56873 | 0.8462932 | 18.36054 | 6.28057 | 0.07013103 | 1.524144 | 2.143573 | 3.090322 | 2.115697 | 100
BaeN_2738.1c | IAW_BE_pXRF_7664 | 120.58 | 8.968 | 84.19 | 20.436 | 100.8 | 127.8024 | 18.3903 | 16.9012 | 95.7329 | NA | NA | 100.752 | 82.75 | 952.5332 | 467.818 | 216416.3204 | 2899.72 | 65913.1109 | 16131.9912 | 158.9652 | 5165.0508 | 10587.0555 | 22281.294 | 5302.61 | 462957.8 | 4837.022932 | 124542.8 | 23063.91 | 205.2559 | 8564.687 | 14813.41 | 26840.05 | 12151.46 | 677976.4 | 68.28524 | 0.71345 | 18.36979 | 3.401875 | 0.03027478 | 1.263272 | 2.184944 | 3.958847 | 1.792313 | 100
BaeN_2725.1a | IAW_BE_pXRF_7666 | 122.38 | 15.713 | 139.65 | 25.48 | 145.49 | 135.3832 | 28.143 | 40.2008 | 276.1991 | NA | NA | 127.152 | 125.32 | 1140.2527 | 136.877 | 204373.5014 | 4421.69 | 83953.4696 | 32042.868 | 442.677 | 3666.2184 | 11323.704 | 21733.383 | 7275.73 | 437195.8 | 7375.821089 | 158630.1 | 45811.69 | 571.5845424 | 6079.323 | 15844.13 | 26180.03 | 16673.06 | 714361.5 | 61.20092 | 1.032505 | 22.20585 | 6.412956 | 0.08001334 | 0.851015 | 2.217942 | 3.664816 | 2.333981 | 100
BaeN_2725.1b | IAW_BE_pXRF_7667 | 122.14 | 15.9315 | 180.44 | 31.681 | 150.26 | 138.5247 | 36.3558 | 45.6568 | 409.9919 | 39.353 | 108.1014 | 97 | 82.67 | 1138.3109 | 78.364 | 189175.4228 | 3665.69 | 80402.0035 | 36354.9056 | 453.8823 | 8617.8768 | 9995.727 | 18464.124 | 5310.37 | 404684.1 | 6114.737489 | 151919.6 | 51976.61 | 586.0528 | 14290.16 | 13986.02 | 22241.88 | 12169.24 | 677968.4 | 59.6907 | 0.9019208 | 22.40806 | 7.666524 | 0.0864425 | 2.107792 | 2.062931 | 3.280667 | 1.794957 | 100
BaeN_2725.1c | IAW_BE_pXRF_7668 | 121.53 | 18.6675 | 183.25 | 36.179 | 109.03 | 122.5082 | 20.7267 | 40.6968 | 201.9304 | 26.9158 | NA | 137.6 | 114.7 | 636.2242 | 264.576 | 214288.7202 | 4803.2 | 91041.3686 | 39580.008 | 663.6342 | 11807.1486 | 9526.923 | 21603.414 | 5461.5 | 458406.4 | 8012.21792 | 172022.7 | 56587.54 | 856.8845 | 19578.61 | 13330.07 | 26023.47 | 12515.5734 | 767333.5 | 59.74018 | 1.044164 | 22.41824 | 7.374569 | 0.1116704 | 2.551513 | 1.737194 | 3.391416 | 1.631048 | 100
BaeN_2741.1a | IAW_BE_pXRF_7670 | 122.21 | 28.31 | 215.41 | 28.626 | 122.22 | 117.214 | 26.2668 | 22.1092 | 95.2621 | NA | NA | 163.88 | 164.19 | 599.1548 | 189.371 | 283127.9928 | 7381.3 | 110463.1983 | 40064.2424 | 473.9682 | 6499.1706 | 10788.4875 | 17781.2985 | 6191.96 | 605667.4 | 12312.74653 | 208720.2 | 57279.85 | 611.9877 | 10776.92 | 15095.25171 | 21419.35 | 14189.5 | 946073.2 | 64.01908 | 1.301458 | 22.06174 | 6.054484 | 0.06468714 | 1.139122 | 1.595569 | 2.264027 | 1.499831 | 100
BaeN_2741.1b | IAW_BE_pXRF_7671 | 122.12 | 25.365 | 204.69 | 43.017 | 108.33 | 107.9234 | 28.3023 | 22.444 | 101.8212 | NA | NA | 125.456 | 163.88 | 897.0094 | 182.884 | 250033.8282 | 6631.62 | 90826.2628 | 35742.7304 | 538.8015 | 4247.8332 | 9742.992 | 16052.085 | 5040.9 | 534872.4 | 11062.21 | 171616.2 | 51101.38 | 695.7004968 | 7043.757 | 13632.39 | 19336.34 | 11551.72644 | 820912.1 | 65.15586 | 1.347551 | 20.90555 | 6.224952 | 0.08474726 | 0.8580403 | 1.66064 | 2.35547 | 1.407182 | 100
BaeN_2741.1c | IAW_BE_pXRF_7672 | 120.41 | 22.4105 | 184.98 | 19.539 | 102.18 | 83.3682 | 22.3197 | 20.3484 | 249.1923 | NA | 72.7331 | 92.04 | 101.04 | 1174.0736 | 487.37 | 263224.9134 | 6595.67 | 81685.6222 | 32297.9072 | 339.7137 | NA | 13499.157 | 13994.169 | 4892.25 | 563090.7 | 11002.24 | 154345 | 46176.32 | 438.6383 | NA | 18888.02 | 16857.38 | 11211.0801 | 822009.4 | 68.50174 | 1.338456 | 18.77655 | 5.617493 | 0.05336172 | NA | 2.297786 | 2.050752 | 1.363863 | 100
BaeN_2741.2a | IAW_BE_pXRF_7674 | 122.5 | 10.8395 | 158.37 | 27.001 | 102.54 | 83.327 | 22.5321 | 31.372 | 130.2725 | NA | NA | 90.288 | 69.64 | 676.6735 | NA | 253879.6884 | 3355.03 | 87288.3921 | 14954.056 | 428.1507 | 8005.6938 | 9261.462 | 11659.6515 | 2745.82 | 543099.4 | 5596.525543 | 164931.4 | 21379.81 | 552.8282 | 13275.04 | 12958.64 | 14045.22 | 6292.321112 | 782131.2 | 69.4384 | 0.7155481 | 21.08744 | 2.733533 | 0.07068228 | 1.697291 | 1.656837 | 1.795762 | 0.8045096 | 100
BaeN_2741.2b | IAW_BE_pXRF_7675 | 121.13 | 13.5185 | 171.39 | 21.281 | 122.58 | 102.1245 | 24.9216 | 22.9896 | 213.3259 | NA | NA | 73.96 | 74.81 | 705.5012 | 584.779 | 264742.1338 | 4090.42 | 78067.0072 | 17430.8784 | 245.5326 | 5983.8168 | 17452.4175 | 13705.7655 | 2288.54 | 566336.4 | 6823.229602 | 147507.6 | 24920.93 | 317.0317 | 9922.365 | 24419.42 | 16509.97 | 5244.418264 | 802001.3 | 70.61539 | 0.8507753 | 18.39244 | 3.107342 | 0.03953007 | 1.237201 | 3.044811 | 2.058596 | 0.6539164 | 100
BaeN_2741.2c | IAW_BE_pXRF_7676 | 120.83 | 10.4405 | 159.27 | 28.925 | 107.62 | 77.9607 | 24.426 | 31.248 | 125.3612 | NA | NA | 86.96 | 72.88 | 710.7645 | 154.583 | 225272.9384 | 3457.83 | 75860.6394 | 15221.96 | 284.499 | 4870.7178 | 10738.917 | 12138.2835 | 2836.42 | 481903.9 | 5768.006223 | 143338.7 | 21762.84 | 367.3451088 | 8076.624 | 15025.89 | 14621.78 | 6499.940072 | 697365 | 69.10354 | 0.8271144 | 20.55433 | 3.120724 | 0.05267616 | 1.158163 | 2.154667 | 2.096718 | 0.9320715 | 100
BaeN_2676.1a | IAW_BE_pXRF_7678 | 121.59 | 36.366 | 105.8 | 43.121 | 133.22 | 161.7512 | 27.6651 | 34.6084 | 135.2694 | NA | NA | 102.552 | 96.71 | 704.2383 | 150.124 | 252692.1068 | 3516.34 | 73768.2036 | 18949.2576 | 278.2998 | 4147.6812 | 9457.518 | 22727.3445 | 6996.71 | 540559 | 5865.606754 | 139385 | 27091.75 | 359.3407 | 6877.685 | 13232.96 | 27377.36 | 16033.66 | 776782.3 | 69.5895 | 0.7551159 | 17.9439 | 3.487689 | 0.04626015 | 0.885407 | 1.703561 | 3.524457 | 2.064112 | 100
BaeN_2676.1b | IAW_BE_pXRF_7679 | 120.51 | 33.516 | 103.79 | 43.459 | 135.37 | 163.4713 | 29.2404 | 31.682 | 134.6381 | NA | NA | 108.208 | 82.97 | 741.68 | 140.27 | 252437.9718 | 3532.11 | 72614.1598 | 18884.2472 | 293.6748 | NA | 9365.601 | 22798.1145 | 6894.51 | 540015.3 | 5891.912691 | 137204.5 | 26998.81 | 379.1929 | NA | 13104.35 | 27462.61 | 15799.46 | 766856.1 | 70.41938 | 0.7683205 | 17.89181 | 3.520714 | 0.04944773 | NA | 1.708841 | 3.581195 | 2.06029 | 100
BaeN_2676.1c | IAW_BE_pXRF_7680 | 121.12 | 24.2155 | 131.71 | 58.604 | 181.08 | 181.1564 | 29.3643 | 40.0024 | 228.0812 | 34.043 | NA | 103.224 | 108.7 | 1025.4602 | 257.023 | 281630.4354 | 4614.15 | 100458.2943 | 26171.2464 | 451.6437 | 8281.494 | 12182.6355 | 24369.303 | 9824.29 | 602463.8 | 7696.863615 | 189815.9 | 37417.03 | 583.1623 | 13732.37 | 17045.94 | 29355.26 | 22513.34 | 920623.8 | 65.44083 | 0.8360488 | 20.61819 | 4.064313 | 0.06334426 | 1.491638 | 1.851565 | 3.188628 | 2.445445 | 100
BaeN_2755.2a | IAW_BE_pXRF_7682 | 121.62 | 16.568 | 151.64 | 28.548 | 112.11 | 99.3126 | 15.9123 | 18.3892 | 117.7428 | NA | NA | 121.632 | 149.52 | 459.0167 | 275.015 | 258198.5736 | 4866.82 | 83998.4145 | 23463.1904 | 325.4334 | 10394.4126 | 14546.952 | 18491.4135 | 2138.72 | 552338.4 | 8118.342442 | 158715 | 33545.32 | 420.1996 | 17236.01 | 20354.1 | 22274.76 | 4901.090752 | 817903.2 | 67.53102 | 0.9925798 | 19.40511 | 4.101381 | 0.05137522 | 2.107342 | 2.48857 | 2.723398 | 0.5992262 | 100
BaeN_2755.2b | IAW_BE_pXRF_7683 | 121.21 | 16.9385 | 140.28 | 34.164 | 91.04 | 80.5048 | 16.7796 | 16.0704 | 92.9295 | NA | NA | 101.032 | 131.44 | 646.6413 | 179.062 | 218032.5766 | 5708.97 | 74137.2905 | 18006.092 | 289.1238 | 5488.9146 | 14021.574 | 16593.549 | 2156.34 | 466415.3 | 9523.132857 | 140082.4 | 25743.31 | 373.3167 | 9101.718 | 19618.99 | 19988.59 | 4941.468744 | 695788.2 | 67.03409 | 1.368683 | 20.13291 | 3.699877 | 0.05365378 | 1.308116 | 2.819678 | 2.872798 | 0.7101972 | 100
BaeN_2755.2c | IAW_BE_pXRF_7684 | 121.5 | 18.7625 | 176.11 | 33.423 | 95.38 | 105.6265 | 21.4347 | 24.118 | 196.6018 | NA | NA | 100 | 144.87 | 552.7998 | 796.055 | 221529.7604 | 5131.54 | 81179.5985 | 19354.7328 | 443.9685 | 7052.0112 | 13569.4965 | 18662.91 | 2620.54 | 473896.5 | 8559.921874 | 153388.9 | 27671.46 | 573.2521272 | 11693.64 | 18986.44 | 22481.34 | 6005.229464 | 723256.6 | 65.52259 | 1.183525 | 21.20808 | 3.825954 | 0.07925985 | 1.616804 | 2.625132 | 3.108349 | 0.8303041 | 100
BaeN_2768.1a | IAW_BE_pXRF_7686 | 121.62 | 14.9245 | 142.96 | 29.796 | 117.01 | 94.2038 | 14.337 | 18.1784 | 91.9665 | NA | NA | 100.168 | 144.9 | 450.7896 | 117.078 | 238389.8978 | 4763.24 | 84067.1923 | 22852.2736 | 155.0661 | 9000.5214 | 17010.021 | 17116.7955 | 2289.85 | 509963.7 | 7945.560644 | 158845 | 32671.9 | 200.2213 | 14924.66 | 23800.42 | 20618.89 | 5247.42026 | 774217.7 | 65.86825 | 1.02627 | 20.51683 | 4.219988 | 0.02586112 | 1.927709 | 3.074125 | 2.66319 | 0.6777706 | 100
BaeN_2768.1b | IAW_BE_pXRF_7687 | 121.41 | 16.891 | 139.27 | 31.083 | 143.46 | 112.5996 | 24.3021 | 18.8356 | 106.4115 | NA | NA | 103.552 | 146.43 | 530.2501 | 124.995 | 224374.2598 | 4147.78 | 76071.6593 | 24961.7472 | 234.93 | 7519.1532 | 12447.477 | 19661.7015 | 1762.35 | 479981.4 | 6918.911818 | 143737.4 | 35687.81 | 303.341616 | 12468.26 | 17416.51 | 23684.49 | 4038.60126 | 724236.7 | 66.27411 | 0.9553384 | 19.84674 | 4.927644 | 0.04188432 | 1.721572 | 2.404809 | 3.270268 | 0.5576355 | 100
BaeN_2768.1c | IAW_BE_pXRF_7688 | 122.18 | 17.632 | 166.27 | 38.09 | 112.86 | 117.1831 | 18.0009 | 22.8036 | 130.4437 | NA | NA | 147.576 | 173.14 | 328.4854 | 121.186 | 239562.067 | 5260.73 | 93104.4751 | 31477.2016 | 302.0388 | 11687.3874 | 13788.285 | 18984.441 | 2163.78 | 512471.2 | 8775.423713 | 175920.9 | 45002.96 | 389.9925 | 19380.03 | 19292.57 | 22868.66 | 4958.518248 | 809060.2 | 63.34154 | 1.084644 | 21.74386 | 5.562374 | 0.04820315 | 2.395375 | 2.384565 | 2.826571 | 0.6128738 | 100
BaeN_2769.1a | IAW_BE_pXRF_7690 | 120.68 | 10.1365 | 148.62 | 32.396 | 136.94 | 68.598 | 18.6381 | 18.6248 | 110.9162 | NA | NA | 121.736 | 62.89 | 793.0355 | 420.836 | 270134.7778 | 3225.27 | 63872.6816 | 25734.0824 | 557.5098 | NA | 10366.8285 | 13271.7375 | 9455.41 | 577872.3 | 5380.072887 | 120687.4 | 36792.02 | 719.8567 | NA | 14505.27 | 15987.13 | 21668.02 | 793612.1 | 72.81546 | 0.6779222 | 15.20736 | 4.63602 | 0.09070636 | NA | 1.827753 | 2.014477 | 2.730303 | 100
BaeN_2769.1b | IAW_BE_pXRF_7691 | 121.65 | 10.773 | 191.69 | 29.835 | 171.43 | 95.0072 | 17.0097 | 25.172 | 261.9039 | 53.4894 | 60.1612 | 98.952 | 67.76 | 1025.4529 | 611.182 | 189065.1298 | 3550.54 | 49623.6832 | 25567.4432 | 469.1712 | NA | 19065.627 | 14907.081 | 8697.88 | 404448.1 | 5922.655774 | 93763.95 | 36553.77 | 605.7939 | NA | 26676.63 | 17957.07 | 19932.06 | 605860.1 | 66.75603 | 0.9775617 | 15.47617 | 6.033369 | 0.09998907 | NA | 4.4031 | 2.963897 | 3.289879 | 100
BaeN_2769.1c | IAW_BE_pXRF_7692 | 121.11 | 15.656 | 192.67 | 31.629 | 104.37 | 108.5826 | 24.2844 | 24.4404 | 133.0117 | 42.0198 | NA | 124.2 | 107.24 | 701.6979 | 98.514 | 279449.7928 | 3763.61 | 73985.2386 | 31669.6848 | 416.5149 | 10251.15 | 8872.353 | 18567.0765 | 4883.85 | 597799 | 6278.077841 | 139795.1 | 45278.15 | 537.804 | 16998.45693 | 12414.2 | 22365.9 | 11191.83066 | 852658.5 | 70.11001 | 0.7362945 | 16.3952 | 5.310232 | 0.06307379 | 1.993583 | 1.45594 | 2.623078 | 1.312581 | 100
BaeN_2782.1a | IAW_BE_pXRF_7694 | 120.82 | 14.041 | 151.99 | 33.891 | 302.75 | 67.5783 | 23.9481 | 25.544 | 73.616 | NA | NA | 117.48 | 116.05 | 1154.8235 | 419.64 | 152363.3612 | 4470.04 | 93697.8042 | 25526.3424 | 447.8307 | NA | 136484.1555 | 13459.278 | 12765.5 | 325935.7 | 7456.473724 | 177042 | 36495.01 | 578.239 | NA | 190968.6 | 16213.05 | 29253.4198 | 783942.5 | 41.57648 | 0.9511506 | 22.58354 | 4.655317 | 0.07376038 | NA | 24.36003 | 2.068142 | 3.731577 | 100
BaeN_2782.1b | IAW_BE_pXRF_7695 | 121.11 | 17.67 | 179.1 | 39.507 | 267.46 | 59.4001 | 35.3115 | 29.9212 | 90.5969 | NA | NA | 107.368 | 125.33 | 1042.9364 | 598.962 | 139339.438 | 4754.45 | 79964.6211 | 27667.0472 | 549.4041 | 5964.465 | 90905.682 | 12211.731 | 12003.77 | 298074.9 | 7930.898045 | 151093.2 | 39555.58 | 709.3906 | 9890.275863 | 127195.2 | 14710.25 | 27507.84 | 676667.5 | 44.05042 | 1.172052 | 22.32901 | 5.845644 | 0.1048359 | 1.461615 | 18.7973 | 2.173926 | 4.065193 | 100
BaeN_2782.1b2 | IAW_BE_pXRF_7696 | 121.86 | 18.658 | 181.4 | 42.809 | 277.67 | 66.5792 | 40.0551 | 38.13 | 97.4128 | NA | NA | 123.808 | 125.13 | 920.5738 | 776.035 | 145267.2654 | 5064.5 | 92016.0787 | 31775.3904 | 523.2051 | NA | 116207.889 | 12019.833 | 13314.94 | 310755.7 | 8448.09245 | 173864.4 | 45429.28 | 675.5624 | NA | 162598.1 | 14479.09 | 30512.52 | 746762.7 | 41.61372 | 1.131295 | 23.28241 | 6.083495 | 0.09046547 | NA | 21.77373 | 1.938914 | 4.085972 | 100
BaeN_2782.1c | IAW_BE_pXRF_7697 | 121.3 | 13.186 | 153.03 | 38.48 | 303.7 | 55.5685 | 33.9663 | 25.8664 | 76.5799 | NA | NA | 108.312 | 99.37 | 1363.7057 | 485.459 | 137969.335 | 4448.14 | 79195.0432 | 25430.9536 | 478.6791 | NA | 124458.222 | 12812.6145 | 13504.52 | 295144 | 7419.942334 | 149639 | 36358.63 | 618.0705 | NA | 174141.9 | 15434.08 | 30946.96 | 709702.7 | 41.58699 | 1.0455 | 21.08475 | 5.12308 | 0.08708865 | NA | 24.53731 | 2.174724 | 4.360553 | 100
BaeN_2782.3a | IAW_BE_pXRF_7699 | 122.93 | 9.3385 | 144.05 | 23.803 | 99.77 | 163.152 | 18.9744 | 26.0648 | 167.4015 | NA | 66.8646 | 60.664 | 62.17 | 1351.0256 | 79.131 | 245418.4928 | 3021.02 | 70173.3032 | 22981.5768 | 447.8799 | 5796.8118 | 15649.8615 | 24562.923 | 2333.13 | 524999.2 | 5039.363462 | 132592.5 | 32856.76 | 578.3025 | 9612.273 | 21897.29 | 29588.5 | 5346.600708 | 762510.8 | 68.85139 | 0.6608908 | 17.38893 | 4.309022 | 0.07584188 | 1.260608 | 2.871735 | 3.880404 | 0.7011836 | 100
BaeN_2782.3b | IAW_BE_pXRF_7700 | 121.65 | 15.466 | 158.37 | 46.02 | 188.13 | 152.0692 | 36.108 | 38.688 | 119.0268 | NA | NA | 100.312 | 110.22 | 1649.5518 | 148.33 | 245100.5352 | 4314.67 | 96077.9001 | 28870.8368 | 619.0221 | 11665.1262 | 12831.4935 | 25232.4345 | 12837.54 | 524319.1 | 7197.301027 | 181539.2 | 41276.64 | 799.2813 | 19343.11 | 17953.83 | 30394.99 | 29418.51 | 852241.9 | 61.52233 | 0.8445139 | 21.30137 | 4.8433 | 0.09378573 | 2.269674 | 2.106658 | 3.566475 | 3.451896 | 100
BaeN_2782.3c | IAW_BE_pXRF_7701 | 120.84 | 17.081 | 178.19 | 45.331 | 185.1 | 185.1425 | 36.9222 | 44.268 | 161.249 | 24.5676 | NA | 73.328 | 112.5 | 1494.5217 | 97.006 | 251110.2052 | 4402.9 | 87076.1073 | 31853.9 | 655.1349 | NA | 13501.9395 | 28293.09 | 10952.2 | 537175 | 7344.47749 | 164530.3 | 45541.52083 | 845.9102 | NA | 18891.91 | 34081.86 | 25098.06152 | 833509 | 64.44741 | 0.8811516 | 19.73948 | 5.463831 | 0.1014878 | NA | 2.266552 | 4.088961 | 3.011133 | 100
BaeN_2789.1a | IAW_BE_pXRF_7703 | 122.88 | 19.342 | 203.96 | 45.708 | 124.31 | 101.2181 | 40.3029 | 35.3524 | 118.9198 | NA | NA | 80.912 | 108.57 | 552.0333 | 150.371 | 236547.957 | 4332.97 | 77775.9892 | 25575.5864 | 431.9637 | 6529.6452 | 10777.3575 | 17950.254 | 8089.06 | 506023.4 | 7227.827257 | 146957.7 | 36565.42 | 557.7515 | 10827.46 | 15079.68 | 21622.88 | 18536.89 | 763399 | 66.28557 | 0.9467955 | 19.25045 | 4.789817 | 0.0730616 | 1.418322 | 1.975334 | 2.832447 | 2.428205 | 100
BaeN_2789.1b | IAW_BE_pXRF_7704 | 120.1 | 14.1835 | 151.42 | 31.018 | 130.72 | 102.7734 | 26.9217 | 28.7432 | 155.6957 | NA | NA | 87.048 | 87.18 | 706.7714 | 235.378 | 277284.4354 | 3706.88 | 86193.1889 | 20398.1232 | 388.5939 | 7931.9916 | 11163.705 | 18450.5895 | 7245.43 | 593166.9 | 6183.446528 | 162862 | 29163.2 | 501.7524 | 13152.83 | 15620.26 | 22225.58 | 16603.63 | 859479.6 | 69.01465 | 0.7194408 | 18.94891 | 3.393123 | 0.05837863 | 1.530325 | 1.817409 | 2.585935 | 1.931823 | 100
BaeN_2789.1c | IAW_BE_pXRF_7705 | 120.62 | 11.115 | 166.38 | 31.031 | 122.06 | 100.3529 | 25.2048 | 30.3924 | 132.4981 | NA | NA | 67.752 | 79 | 662.5626 | 129.246 | 242944.2938 | 3386.88 | 72643.2252 | 19039.072 | 494.6937 | 4718.7192 | 8782.6935 | 18506.1555 | 6530.76 | 519706.4 | 5649.654528 | 137259.4 | 27220.16 | 638.7485 | 7824.58 | 12288.74 | 22292.51 | 14965.89 | 747846.1 | 69.49377 | 0.7554568 | 18.35396 | 3.639808 | 0.08541176 | 1.046282 | 1.643218 | 2.980896 | 2.001199 | 100
BaeN_2789.2a | IAW_BE_pXRF_7707 | 122.03 | 11.495 | 125.6 | 25.311 | 105.72 | 71.6365 | 20.8683 | 19.7904 | 79.18 | NA | NA | 51.144 | 67.05 | 310.4252 | 149.708 | 330386.9268 | 3138.72 | 84037.5627 | 16347.5 | 228.3003 | 8163.7842 | 9333.6495 | 13658.4945 | 9220.56 | 706763.7 | 5235.698832 | 158789 | 23372.02075 | 294.7813 | 13537.19 | 13059.64 | 16453.02 | 21129.84 | 958634.9 | 73.72606 | 0.5461619 | 16.56407 | 2.438052 | 0.03075012 | 1.412132 | 1.362317 | 1.716297 | 2.204159 | 100
BaeN_2789.2b | IAW_BE_pXRF_7708 | 122.15 | 13.1575 | 154.52 | 32.11 | 153.48 | 78.8053 | 23.2401 | 28.9044 | 109.5573 | NA | NA | 92.064 | 105.25 | 825.7541 | 119.925 | 254997.2888 | 4139.96 | 87402.679 | 22902.4952 | 375.1131 | 7461.9246 | 11186.7525 | 16925.6325 | 9502.09 | 545490.2 | 6905.867276 | 165147.4 | 32743.7 | 484.346 | 12373.36 | 15652.5 | 20388.62 | 21774.99 | 820960.9 | 66.44533 | 0.8411932 | 20.11635 | 3.98846 | 0.05899745 | 1.507181 | 1.906608 | 2.483506 | 2.652378 | 100
BaeN_2789.2c | IAW_BE_pXRF_7709 | 122.98 | 13.148 | 136.09 | 27.105 | 121.13 | 85.1913 | 22.5498 | 28.0736 | 89.9335 | NA | NA | 78.408 | 67.39 | 777.7201 | 172.796 | 240970.2346 | 3301.89 | 74819.4356 | 18022.3264 | 261.498 | 5513.5938 | 9899.9565 | 16195.3365 | 7782.33 | 515483.5 | 5507.882709 | 141371.3 | 25766.52 | 337.6462176 | 9142.641 | 13852.02 | 19508.9 | 17833.99 | 748804.4 | 68.84087 | 0.7355569 | 18.87961 | 3.441021 | 0.04509137 | 1.220965 | 1.849885 | 2.60534 | 2.381662 | 100
BaeN_2789.3a | IAW_BE_pXRF_7711 | 122.51 | 12.578 | 165.42 | 33.553 | 106.93 | 123.085 | 23.3817 | 21.6876 | 95.8827 | NA | NA | 76.432 | 96.09 | 287.1309 | 70.122 | 335529.9196 | 4064.23 | 95292.8704 | 16689.6288 | NA | 11309.259 | 8529.906 | 20032.5615 | 3114.55 | 717765.6 | 6779.542063 | 180055.9 | 23861.16 | NA | 18753.01 | 11935.04 | 24131.22 | 7137.30278 | 990418.8 | 72.47092 | 0.6845127 | 18.17977 | 2.409199 | NA | 1.893443 | 1.20505 | 2.436467 | 0.7206348 | 100
BaeN_2789.3b | IAW_BE_pXRF_7712 | 123.32 | 13.927 | 168.86 | 31.759 | 126.05 | 118.2131 | 29.1873 | 28.892 | 98.1725 | 19.529 | NA | 88.272 | 88.9 | 644.9185 | 72.293 | 313895.5104 | 3832.57 | 96358.5259 | 14330.2744 | 159.777 | 10400.4498 | 10092.4215 | 19027.26 | 5604.56 | 671485.3 | 6393.110017 | 182069.4 | 20487.99 | 206.3040624 | 17246.03 | 14121.32 | 22920.24 | 12843.41 | 947773.1 | 70.84874 | 0.6745401 | 19.21023 | 2.161698 | 0.02176724 | 1.819637 | 1.489947 | 2.418325 | 1.355114 | 100
BaeN_2789.3c | IAW_BE_pXRF_7713 | 121.21 | 10.241 | 146.76 | 21.853 | 90.49 | 110.4984 | 19.3284 | 21.2412 | 90.9821 | NA | NA | 72.44 | 84.26 | 458.9729 | 103.766 | 290931.1404 | 3576.51 | 72006.0796 | 14476.02 | 136.2225 | 3417.141 | 8325.87 | 17615.997 | 2338.78 | 622359.9 | 5965.976331 | 136055.5 | 20696.37 | 175.890492 | 5666.303 | 11649.56 | 21220.23 | 5359.548248 | 829149.3 | 75.06006 | 0.7195298 | 16.40905 | 2.496097 | 0.02121337 | 0.6833876 | 1.405001 | 2.559277 | 0.6463913 | 100
BaeN_2510.1d | OF | 122.98 | 17.214 | 137.11 | 24.414 | 101.04 | 107.4187 | 14.9388 | 19.0216 | 202.7864 | 31.152 | NA | 83.776 | 145 | 611.2582 | 586.326 | 272811.4262 | 5210.91 | 87521.1519 | 22659.9048 | 193.9095 | 13879.2342 | 19840.506 | 22716.582 | 2101.03 | 583598.2 | 8692.318971 | 165371.2 | 32396.87 | 250.3759464 | 23014.55 | 27760.84 | 27364.39 | 4814.720348 | 873263.5 | 66.82957 | 0.9953833 | 18.93715 | 3.709862 | 0.02867129 | 2.635464 | 3.178976 | 3.133578 | 0.551348 | 100
BaeN_2510.2d | OF | 120.45 | 19.722 | 151.85 | 18.499 | 94.27 | 123.7751 | 17.523 | 22.0844 | 169.8839 | 31.0222 | NA | 110.136 | 155.3 | 571.4659 | 301.951 | 267905.6614 | 5185.99 | 80590.3462 | 29097.6192 | 298.767 | 8136.1722 | 14407.1865 | 24711.3825 | 1346.59 | 573103.8 | 8650.749919 | 152275.5 | 41600.87 | 385.7679504 | 13491.4 | 20158.54 | 29767.33 | 3085.845644 | 842519.7 | 68.02259 | 1.026771 | 18.07381 | 4.937673 | 0.04578741 | 1.601316 | 2.392648 | 3.533132 | 0.3662639 | 100
BaeN_2475.1d | OF | 121.77 | 21.907 | 160.38 | 30.953 | 119.34 | 109.3654 | 16.2486 | 19.282 | 216.3647 | NA | NA | 75.544 | 139.54 | 677.3378 | 628.901 | 264141.4318 | 5031.56 | 81172.5369 | 25807.288 | 261.3012 | 12813.6294 | 24487.092 | 23787.9915 | 2016.59 | 565051.4 | 8393.145236 | 153375.5 | 36896.68 | 337.3921 | 21247.56 | 34262.34 | 28655.01 | 4621.217644 | 852840.2 | 66.25524 | 0.9841404 | 17.98409 | 4.32633 | 0.039561 | 2.491388 | 4.017439 | 3.359951 | 0.5418621 | 100
BaeN_2475.2d | OF | 121.76 | 18.9905 | 154.54 | 30.55 | 129.3 | 107.6865 | 20.4081 | 18.662 | 201.6415 | NA | NA | 107.36 | 122.36 | 742.6144 | 723.151 | 278222.9382 | 6071.46 | 86188.6662 | 24471.0544 | 348.6804 | 10869.963 | 17064.6315 | 26701.6575 | 1453.72 | 595174.5 | 10127.8 | 162853.5 | 34986.27 | 450.2161 | 18024.57 | 23876.83 | 32164.82 | 3331.344752 | 880989.8 | 67.55748 | 1.149594 | 18.48529 | 3.971245 | 0.05110344 | 2.045946 | 2.710228 | 3.650986 | 0.3781366 | 100
BaeN_2466.1d | OF | 122.08 | 19.1235 | 143.84 | 23.647 | 128.64 | 114.5669 | 17.6292 | 20.8568 | 381.3587 | NA | NA | 114.232 | 155.63 | 756.1486 | 432.484 | 288777.0296 | 6645.65 | 93470.559 | 28483.832 | 184.7583 | 15054.4446 | 12758.9175 | 30132.7635 | 1400.13 | 617751.8 | 11085.61 | 176612.6 | 40723.33 | 238.5599 | 24963.28 | 17852.28 | 36297.93 | 3208.537908 | 928734 | 66.51548 | 1.193626 | 19.01649 | 4.384822 | 0.02568657 | 2.687883 | 1.922216 | 3.908323 | 0.3454744 | 100
BaeN_2800.1d | OF | 121.84 | 9.956 | 126.21 | 12.09 | 85.18 | 146.1776 | 20.6559 | 14.7808 | 275.3217 | NA | 108.7427 | 120.304 | 104.61 | 679.6957 | 567.359 | 311541.5896 | 3628.87 | 96923.5358 | 28801.4376 | 306.147 | 14915.9868 | 15063.867 | 32268.348 | 4846.86 | 666449.8 | 6053.318047 | 183137 | 41177.42 | 395.2970064 | 24733.69 | 21077.36 | 38870.45 | 11107.06 | 993001.4 | 67.11469 | 0.6095981 | 18.44278 | 4.146763 | 0.0398083 | 2.490801 | 2.122591 | 3.914441 | 1.118535 | 100
BaeN_2474.1d | OF | 121.3 | 18.392 | 136.52 | 28.509 | 105.09 | 127.7097 | 18.3903 | 28.0116 | 206.7454 | NA | NA | 107.464 | 165.07 | 628.0774 | 753.285 | 250631.0216 | 5111.94 | 76771.3674 | 33299.0008 | 544.89 | 19808.49 | 36316.9485 | 32842.467 | 4959.19 | 536149.9 | 8527.227114 | 145059.5 | 47607.58 | 703.561968 | 32846.44 | 50814.67 | 39562.04 | 11364.48 | 872635.4 | 61.44031 | 0.977181 | 16.62315 | 5.45561 | 0.08062496 | 3.764051 | 5.823128 | 4.533627 | 1.302317 | 100
BaeN_2650.1d | OF | 123.14 | 11.799 | 152.08 | 22.139 | 155.35 | 97.9427 | 19.8417 | 18.5876 | 283.4109 | NA | NA | 123.504 | 85.31 | 1336.8344 | 565.747 | 261277.3118 | 3997.95 | 62327.3651 | 25403.716 | 387.6222 | 4724.6082 | 16568.727 | 26369.595 | 5499.42 | 558924.4 | 6668.980395 | 117767.6 | 36319.69 | 500.4978 | 7834.345 | 23182.96 | 31764.81 | 12602.47 | 795565.7 | 70.25496 | 0.8382689 | 14.80299 | 4.565266 | 0.06291093 | 0.9847515 | 2.914022 | 3.992733 | 1.584089 | 100
BaeN_2775.1d | OF | 120.28 | 12.9485 | 137.71 | 20.566 | 79.97 | 160.8242 | 36.3027 | 41.4656 | 79.2228 | 44.0612 | 47.8676 | 66.76 | 90.5 | 402.7994 | 133.705 | 360711.1418 | 3602.61 | 98690.9105 | 22242.168 | 263.7489 | 12594.3792 | 8714.6325 | 27568.9575 | 735.27 | 771633.3 | 6009.513741 | 186476.5 | 31799.63 | 340.5526 | 20884 | 12193.51 | 33209.57 | 1684.944732 | 1064231.5 | 72.50615 | 0.5646811 | 17.52217 | 2.988037 | 0.03199986 | 1.962355 | 1.145758 | 3.120521 | 0.158325 | 100
BaeN_2775.2d | OF | 120.89 | 14.326 | 172.25 | 38.818 | 173.87 | 84.7278 | 26.7093 | 13.5904 | 206.7347 | NA | NA | 112.488 | 160.82 | 1115.7247 | 1677.585 | 235704.2182 | 4787.67 | 43047.5045 | 22771.3408 | 571.6794 | 5579.7768 | 51959.6805 | 17814.741 | 16694.31 | 504218.5 | 7986.312327 | 81338.26 | 32556.19 | 738.1524 | 9252.386 | 72701.98 | 21459.64 | 38256.68 | 768508.1 | 65.61004 | 1.039197 | 10.58392 | 4.236284 | 0.09605006 | 1.203941 | 9.460146 | 2.792376 | 4.978045 | 100
BaeN_2782.2d | OF | 120.85 | 14.0125 | 122.12 | 32.929 | 121.67 | 114.33 | 30.3909 | 33.5048 | 368.294 | 56.7226 | NA | 112.84 | 136.14 | 683.5866 | 1336.062 | 270360.4412 | 4346.96 | 75259.4297 | 30817.696 | 750.4107 | 11980.0278 | 19528.9815 | 24595.9245 | 3082.22 | 578355.1 | 7251.163976 | 142202.7 | 44060.06 | 968.9303 | 19865.28 | 27324.95 | 29628.25 | 7063.215352 | 856719.6 | 67.50809 | 0.8463871 | 16.59851 | 5.14288 | 0.1130977 | 2.318761 | 3.189486 | 3.458337 | 0.8244489 | 100
BaeN_2722.1d | OF | 121.47 | 18.696 | 166.11 | 28.288 | 111.4 | 110.519 | 20.4789 | 28.8796 | 266.965 | 49.7724 | NA | 106.144 | 193.69 | 439.5914 | 958.971 | 262671.975 | 6651.13 | 78853.9115 | 23496.5432 | 454.3989 | 7406.5524 | 20203.0395 | 21370.293 | 2056.75 | 561907.9 | 11094.75 | 148994.5 | 33593.01 | 586.7199 | 12281.55 | 28268.09 | 25742.65 | 4713.2483 | 827182.4 | 67.93035 | 1.34127 | 18.01229 | 4.061137 | 0.07092993 | 1.484745 | 3.417395 | 3.112089 | 0.5697955 | 100
BaeN_2348.1d | OF | 121.76 | 14.8105 | 128.46 | 23.426 | 78.32 | 142.9125 | 21.9834 | 24.3412 | 167.9579 | NA | NA | 84.912 | 103.74 | 283.3057 | 626.353 | 215832.0696 | 3595.94 | 60926.8842 | 23580.7832 | 243.4662 | 11863.9482 | 64301.601 | 16357.2045 | 1588.11 | 461708 | 5998.387514 | 115121.3 | 33713.45 | 314.3636 | 19672.8 | 89970.8 | 19703.89 | 3639.312876 | 749842.3 | 61.57401 | 0.7999532 | 15.35274 | 4.496071 | 0.04192396 | 2.623591 | 11.99863 | 2.627738 | 0.4853438 | 100
BaeN_2459.1d | OF | 122.76 | 15.523 | 143.03 | 27.573 | 108.45 | 119.583 | 21.7533 | 17.236 | 138.3296 | NA | NA | 106.52 | 168.78 | 409.3402 | 356.382 | 295536.215 | 5751.42 | 92582.3171 | 21771.516 | 304.0068 | 8789.196 | 15742.8705 | 21504.441 | 1181.44 | 632211.1 | 9593.943702 | 174934.3 | 31126.74 | 392.5336 | 14574.24 | 22027.42 | 25904.25 | 2707.387904 | 913471.9 | 69.20969 | 1.050272 | 19.15048 | 3.40752 | 0.04297161 | 1.595478 | 2.411396 | 2.835802 | 0.2963844 | 100
BaeN_2519.1d | OF | 120.75 | 23.028 | 156.69 | 30.771 | 108.07 | 91.5567 | 19.5585 | 25.8788 | 414.2612 | NA | NA | 82.96 | 110.41 | 698.8436 | 475.254 | 272751.6528 | 6013.79 | 83159.3217 | 28034.5624 | 216.3201 | 11423.9658 | 12367.257 | 27081.075 | 1586.55 | 583470.3 | 10031.6 | 157129.5 | 40081.01 | 279.3125 | 18943.22 | 17304.27 | 32621.86 | 3635.73798 | 863496.9 | 67.57064 | 1.161742 | 18.19689 | 4.641709 | 0.03234667 | 2.19378 | 2.003975 | 3.777878 | 0.4210482 | 100
BaeN_2681.1d | OF | 120.35 | 12.0365 | 137 | 25.766 | 334.8 | 68.495 | 20.4258 | 12.9952 | 144.0541 | 37.4296 | NA | 115.488 | 157.24 | 976.5867 | 767.026 | 202143.6536 | 5062.21 | 75084.9827 | 26146.796 | 476.7357 | 10970.5284 | 147720.384 | 16883.811 | 4559.29 | 432425.7 | 8444.272501 | 141873.1 | 37382.07 | 615.5611 | 18191.33 | 206690.4 | 20338.24 | 10448.07 | 876408.7 | 49.34065 | 0.9635085 | 16.188 | 4.26537 | 0.07023677 | 2.075667 | 23.58379 | 2.320634 | 1.192146 | 100
BaeN_2695.1d | OF | 121 | 17.9265 | 178.39 | 38.103 | 94.12 | 109.592 | 23.9835 | 26.474 | 212.0098 | NA | NA | 96.048 | 134.73 | 391.8713 | 547.066 | 249325.6316 | 6530.22 | 80913.4872 | 24628.4688 | 160.3059 | 4852.6218 | 15955.611 | 23592.6915 | 3074.99 | 533357.4 | 10893.06 | 152886 | 35211.32 | 206.987 | 8046.617 | 22325.09 | 28419.76 | 7046.647084 | 798392.9 | 66.80387 | 1.364373 | 19.14922 | 4.410275 | 0.02592545 | 1.007852 | 2.796254 | 3.55962 | 0.8826039 | 100
BaeN_2702.1d | OF | 120.9 | 13.9175 | 156.52 | 20.267 | 103.95 | 123.4352 | 19.8063 | 26.0276 | 151.8972 | NA | NA | 115.752 | 143.59 | 348.9765 | 465.205 | 316003.755 | 4775.9 | 93343.4957 | 24701.3312 | 200.3178 | 7723.287 | 19251.1095 | 25460.715 | 2381.61 | 675995.2 | 7966.67879 | 176372.5 | 35315.49 | 258.6503 | 12806.75 | 26936.15 | 30669.98 | 5457.697476 | 971779.2 | 69.56264 | 0.8198034 | 18.14945 | 3.634107 | 0.02661616 | 1.317867 | 2.771839 | 3.156064 | 0.5616191 | 100
BaeN_2720.2d | OF | 120.02 | 18.0785 | 179.81 | 32.006 | 92.66 | 94.6467 | 19.9656 | 17.608 | 372.1567 | NA | NA | 122.44 | 171.91 | 441.358 | 596.7 | 225099.8404 | 6233.39 | 73423.5775 | 28512.9104 | 167.4891 | 11605.5498 | 16669.065 | 21064.6065 | 2354.91 | 481533.6 | 10397.92 | 138733.8 | 40764.91 | 216.2619 | 19244.32 | 23323.36 | 25374.42 | 5396.511756 | 744985.1 | 64.63667 | 1.395722 | 18.62236 | 5.471909 | 0.02902903 | 2.583182 | 3.130714 | 3.406031 | 0.7243785 | 100
BaeN_2738.1d | OF | 121.39 | 11.4855 | 97.83 | 11.141 | 61.89 | 114.9789 | 13.1865 | 15.6116 | 184.7034 | NA | 53.7482 | 145.152 | 114.06 | 610.5574 | 754.143 | 270958.7264 | 4066.96 | 83422.5119 | 39712.8888 | 387.9174 | 11263.4028 | 12255.3375 | 26793.837 | 1436.39 | 579634.9 | 6784.095976 | 157626.8 | 56777.52 | 500.8789 | 18676.97 | 17147.66823 | 32275.86 | 3291.631324 | 872716.4 | 66.41733 | 0.777354 | 18.06163 | 6.505838 | 0.0573931 | 2.140097 | 1.964862 | 3.698321 | 0.3771708 | 100
BaeN_2725.1d | OF | 120.72 | 16.0835 | 157.99 | 31.46 | 148.66 | 138.9985 | 31.5945 | 36.952 | 429.7334 | NA | NA | 122.272 | 155.98 | 787.5824 | 600.535 | 294064.6382 | 6273.26 | 115084.8608 | 31417.62 | 343.3053 | 9356.451 | 16015.272 | 27446.202 | 1873.88 | 629063.1 | 10464.43 | 217452.8 | 44917.77 | 443.2758 | 15514.87 | 22408.57 | 33061.69 | 4294.183408 | 977620.7 | 64.34633 | 1.070397 | 22.24307 | 4.594601 | 0.04534231 | 1.587003 | 2.292154 | 3.381853 | 0.4392484 | 100
BaeN_2741.1d | OF | 121.99 | 29.1935 | 217.72 | 28.964 | 123.27 | 98.7358 | 27.3288 | 28.1232 | 451.647 | NA | NA | 129.816 | 156.87 | 777.9829 | 903.136 | 321681.7086 | 9270.46 | 93561.4953 | 37177.0048 | 219.7395 | 5765.9628 | 13635.8985 | 24234.2415 | 3017.12 | 688141.5 | 15464.05 | 176784.4 | 53151.96 | 283.7276424 | 9561.12 | 19079.35 | 29192.57 | 6914.032192 | 998572.8 | 68.91251 | 1.548616 | 17.70371 | 5.322793 | 0.02841332 | 0.9574785 | 1.910662 | 2.923429 | 0.6923914 | 100
BaeN_2741.2d | OF | 120.68 | 10.944 | 163.08 | 29.458 | 139.79 | 85.078 | 24.1605 | 29.4128 | 224.8712 | NA | NA | 97.08 | 60.82 | 592.4315 | 993.564 | 267319.5662 | 4455.28 | 77927.2312 | 22299.5448 | 323.0841 | 7590.4764 | 16799.0865 | 15605.436 | 2184.96 | 571850 | 7431.852568 | 147243.5 | 31881.66 | 417.1662 | 12586.53 | 23505.28 | 18798.31 | 5007.054336 | 818721.4 | 69.84672 | 0.9077389 | 17.98457 | 3.894079 | 0.05095338 | 1.53734 | 2.870975 | 2.296057 | 0.61157 | 100
BaeN_2676.1d | OF | 121.62 | 16.682 | 117.56 | 34.437 | 145.55 | 153.8511 | 23.8773 | 24.0808 | 212.4378 | 35.5062 | NA | 124.816 | 102.32 | 751.1408 | 358.085 | 300459.4804 | 5751.09 | 96120.0877 | 24129.2376 | 510.1056 | 4416.7968 | 14504.1645 | 23768.1255 | 4504.7 | 642742.9 | 9593.393229 | 181618.9 | 34497.57 | 658.6484 | 7323.932 | 20294.23 | 28631.08 | 10322.97052 | 935683.7 | 68.69233 | 1.025282 | 19.41029 | 3.686884 | 0.0703922 | 0.782736 | 2.16892 | 3.059911 | 1.103254 | 100
BaeN_2755.2d | OF | 121.85 | 16.283 | 159.41 | 39.598 | 132.59 | 124.4755 | 205.0191 | NA | 275.0649 | NA | NA | 105.424 | 193.17 | 527.0673 | 3429.062 | 250585.9716 | 5582.49 | 81051.334 | 30724.2312 | 366.4662 | 5574.6288 | 18098.241 | 22766.373 | 2107.08 | 536053.5 | 9312.151569 | 153146.5 | 43926.43 | 473.1812 | 9243.849 | 25323.06 | 27424.37 | 4828.584528 | 809731.6 | 66.20138 | 1.150029 | 18.91324 | 5.424814 | 0.05843679 | 1.141594 | 3.12734 | 3.386847 | 0.5963191 | 100
BaeN_2768.1d | OF | 123.26 | 18.0595 | 161.96 | 26.91 | 102.04 | 118.1101 | 22.0896 | 18.91 | 328.0834 | NA | NA | 136.488 | 168.21 | 391.8202 | 558.168 | 218153.7134 | 5816.03 | 64004.8955 | 26979.4304 | 231.0063 | 5449.977 | 15293.1135 | 21493.08 | 2441.41 | 466674.4 | 9701.719643 | 120937.3 | 38572.49 | 298.2753 | 9037.152 | 21398.12 | 25890.56 | 5594.735156 | 698104.7 | 66.84877 | 1.389723 | 17.32365 | 5.525316 | 0.04272644 | 1.294527 | 3.065174 | 3.708693 | 0.8014177 | 100
BaeN_2769.1d | OF | 120.64 | 13.8225 | 173.19 | 31.161 | 154.76 | 91.2168 | 39.4179 | 19.1332 | 257.7737 | NA | NA | 103.888 | 66.76 | 619.7627 | 2028.442 | 271489.4896 | 5133.43 | 51062.4569 | 17504.344 | 331.1283 | 5651.7396 | 28063.539 | 18236.5785 | 10843.34 | 580770.3 | 8563.074583 | 96482.51 | 25025.96 | 427.5529 | 9371.715 | 39266.5 | 21967.78 | 24848.6 | 806724 | 71.9912 | 1.061463 | 11.95979 | 3.102171 | 0.05299865 | 1.1617 | 4.867402 | 2.723085 | 3.080186 | 100
BaeN_2782.1d | OF | 120.82 | 17.5465 | 211.81 | 49.14 | 308.8 | 58.1023 | 33.7185 | 30.9132 | 256.4576 | 26.5618 | NA | 103.552 | 128.36 | 1062.15 | 2709.954 | 182522.6614 | 7048.01 | 68310.4058 | 22500.556 | 569.3916 | 7877.3838 | 140816.529 | 18422.7225 | 30387.04 | 390452.5 | 11756.79 | 129072.5 | 32169.04 | 735.1984 | 13062.28 | 197030.5 | 22192.01 | 69634.94 | 866105.7 | 45.08139 | 1.357431 | 14.90263 | 3.714217 | 0.08488553 | 1.508162 | 22.74901 | 2.562275 | 8.040005 | 100
BaeN_2782.3d | OF | 120.21 | 14.212 | 137.9 | 24.518 | 109.9 | 169.9706 | 17.4168 | 29.2764 | 235.2609 | 29.2286 | NA | 92.16 | 90.63 | 740.7602 | 774.124 | 317739.0386 | 4726.6 | 100435.9083 | 27843.1504 | 371.2755 | 13756.7664 | 16430.7885 | 34411.7025 | 3210.83 | 679707.4 | 7884.44146 | 189773.6 | 39807.35 | 479.3909256 | 22811.47 | 22989.96 | 41452.34 | 7357.938028 | 1012263.9 | 67.14725 | 0.7788919 | 18.74745 | 3.932507 | 0.0473583 | 2.25351 | 2.271143 | 4.095013 | 0.7268794 | 100
BaeN_2789.1d | OF | 121.32 | 13.3 | 152.2 | 33.579 | 130.18 | 81.2567 | 28.3023 | 18.9968 | 287.9691 | NA | NA | 96.184 | 71.46 | 642.3197 | 424.97 | 320790.8528 | 5275.6 | 81354.5005 | 21088.288 | 225.4098 | 5760.8928 | 12900.783 | 20501.2605 | 4510.31 | 686235.8 | 8800.22836 | 153719.3 | 30149.93 | 291.0491 | 9552.712 | 18050.78 | 24695.82 | 10335.83 | 941831.5 | 72.86185 | 0.934374 | 16.32132 | 3.201202 | 0.03090246 | 1.01427 | 1.916561 | 2.622106 | 1.097418 | 100
BaeN_2789.2d | OF | 122.42 | 14.2595 | 144.7 | 36.972 | 125.97 | 73.5111 | 28.1076 | 25.9904 | 207.3553 | NA | NA | 103.608 | 107.15 | 806.3361 | 225.42 | 308222.8886 | 5695.71 | 78383.1776 | 23052.5568 | 435.2109 | 9537.5436 | 11887.995 | 21280.833 | 1730.1 | 659350.4 | 9501.013851 | 148105 | 32958.24 | 561.9443 | 15815.15 | 16633.68 | 25634.89 | 3964.69716 | 912525 | 72.2556 | 1.041178 | 16.23024 | 3.611763 | 0.06158125 | 1.73312 | 1.822819 | 2.809226 | 0.4344754 | 100
BaeN_2789.3d | OF | 121.99 | 16.435 | 162.98 | 39.845 | 109.59 | 113.3206 | 25.4172 | 18.2404 | 259.3359 | NA | NA | 85.504 | 102.35 | 406.5735 | 708.877 | 300614.2828 | 4555.73 | 85834.931 | 14526.564 | 530.9418 | 8665.9638 | 17781.4455 | 22288.6965 | 3103.28 | 643074.1 | 7599.413213 | 162185.1 | 20768.63 | 685.5521 | 14369.9 | 24879.8 | 26848.96 | 7111.476448 | 907522.9 | 70.86037 | 0.8373798 | 17.87119 | 2.288496 | 0.07554102 | 1.58342 | 2.741506 | 2.958489 | 0.783614 | 100

## 2a_BaeS_SW_feinkal_MW
| LOD 360s | 3 | 3 | 5 | 3 | 3 | NA | 5-10 | 8-15 | 12-15 | 25-30 | 20-30 | 10-20 | 35-40 | 70-90 |  | 10-20 | 500-1000 | 35 | 60-65 | 3500-6000 | 50 | 40 | 250-400
| LOD 120s | 4 | 4 | 7 | 4 | 4 | NA | 7-14 | 11-21 | 17-21 | 36-43 | 28-43 | 14-28 | 61-70 | 86-111 |  | 14-28 | 615-1230 | 50 | 85-92 | 4305-7380 | 62 | 49 | 308-492
| Min | 6.574 | 20.47 | 12.233 | 43.61 | 34.9273 | 11.328 | 12.2016 | 98.1939 | 20.4022 | 50.3318 | 66.328 | 62.44 | 129.8305 | 66.664 | 24947.7678 | 389.06 | 8234.4717 | 10383.8904 | 115.9275 | 3464.214 | 2020.599 | 2121.3255 | 267.32
| Max | 33.2025 | 210.62 | 117.26 | 136.27 | 187.1201 | 50.2149 | 42.9536 | 355.1544 | 190249.63 | 76.2421 | 154.72 | 141.48 | 729.5401 | 44888.701 | 315391.6368 | 5452.66 | 94133.7579 | 149178.9 | 1108.5006 | 13633.2612 | 41727.9345 | 23152.6785 | 7608.21
Ind_Nr | Duration | Nb | Zr | Y | Sr | Rb | Th | Pb | Zn | Cu | Ni | Cr | V | Ba | S | Si | Ti | Al | Fe | Mn | Mg | Ca | K | P | SiO2 | TiO2 | Al2O3 | Fe2O3 | MnO | MgO | CaO | K2O | P2O5 | Sum | SiO2_WT | TiO2_WT | Al2O3_WT | Fe2O3_WT | MnO_WT | MgO_WT | CaO_WT | K2O_WT | P2O5_WT | Sum_WT
141674_1 | 121.55 | 9.7755 | 127.91 | 18.941 | 117.83 | 127.926 | 20.9568 | 31.5332 | 131.4281 | 20.4022 | NA | 90 | 69.75 | 467.7037 | 533.975 | 253627.3236 | 3081.04 | 69366.0149 | 22619.6776 | 311.2638 | 7660.2396 | 15495.0285 | 19851.867 | 4365.83 | 542559.6 | 5139.482824 | 131067.1 | 32339.35 | 401.9038 | 12702.21 | 21680.64 | 23913.56 | 10004.74 | 779808.5 | 69.576 | 0.6590698 | 16.8076 | 4.147089 | 0.05153878 | 1.628888 | 2.780252 | 3.066594 | 1.282973 | 100
141674_2 | 120.52 | 12.483 | 121 | 19.513 | 111.99 | 109.7156 | 17.6646 | 26.4492 | 128.1646 | NA | NA | 106.144 | 98.08 | 486.2749 | 625.118 | 212308.6084 | 3331.12 | 49838.7344 | 25581.088 | 402.6282 | NA | 19351.29 | 18818.058 | 4268.49 | 454170.6 | 5556.641272 | 94170.29 | 36573.28 | 519.8735 | NA | 27076.32 | 22668.23 | 9781.671684 | 650516.9 | 69.81688 | 0.8541886 | 14.47623 | 5.622188 | 0.07991699 | NA | 4.162279 | 3.484649 | 1.503677 | 100
141674_3 | 122.34 | 11.457 | 128.96 | 20.878 | 126.96 | 105.0806 | 24.5853 | 25.6184 | 137.3452 | NA | NA | 88.504 | 82.78 | 661.7669 | 553.28 | 232835.7734 | 3541.75 | 70355.8765 | 23963.7736 | 257.6727 | 4712.8458 | 17483.907 | 18685.422 | 5861.56 | 498082.3 | 5907.993175 | 132937.4 | 34261.01 | 332.707 | 7814.841 | 24463.48 | 22508.46 | 13432.35 | 739740.6 | 67.33202 | 0.7986575 | 17.97082 | 4.63149 | 0.04497617 | 1.05643 | 3.307035 | 3.04275 | 1.815819 | 100
141674 | MWB | 11.2385 | 125.9567 | 19.77733 | 118.9267 | 114.2407 | 21.0689 | 27.86693 | 132.3126 | 20.4022 | #DIV/0! | 94.88267 | 83.53667 | 538.5818 | 570.791 | 232923.9018 | 3317.97 | 63186.88 | 24054.8464 | 323.8549 | 6186.5427 | 17443.4085 | 19118.449 | 4831.96 | 498270.8 | 5534.705757 | 119391.6 | 34391.21 | 418.1614 | 10258.53 | 24406.82 | 23030.08 | 11072.92 | 723355.3 | 68.9083 | 0.7706386 | 16.41821 | 4.800255 | 0.05881065 | 1.342659 | 3.416522 | 3.197998 | 1.534156 | 100
| VarK% | 12.16275 | 3.433391 | 5.031955 | 6.344257 | 10.57088 | 16.43043 | 11.49082 | 3.517259 | #DIV/0! | #DIV/0! | 10.30878 | 16.97476 | 19.88273 | 8.414378 | 8.869634 | 6.951128 | 18.31143 | 6.164264 | 22.63156 | 33.68799 | 11.05546 | 3.340289 | 18.48085 | 8.869634 | 6.951128 | 18.31143 | 6.164264 | 22.63156 | 33.68799 | 11.05546 | 3.340289 | 18.48085 | 9.149707 | 1.988726 | 13.04525 | 10.83881 | 15.66357 | 31.5773 | 30.14832 | 20.41515 | 7.771538 | 17.45111 | 0
141690_1 | 121.82 | 12.7775 | 108.99 | 12.35 | 84.31 | 119.0989 | 32.5503 | 25.2588 | 143.2302 | NA | NA | 132.24 | 104.99 | 371.3729 | NA | 293417.0418 | 3748.34 | 93817.451 | 31076.7184 | NA | 13320.3486 | 10594.2375 | 17286.192 | 336.61 | 627677.7 | 6252.605954 | 177268.1 | 44430.38 | NA | 22087.8 | 14823.45711 | 20822.95 | 771.375476 | 914134.4 | 68.66362 | 0.683992 | 19.39191 | 4.860378 | NA | 2.416253 | 1.621584 | 2.277887 | 0.08438316 | 100
141690_2 | 120.84 | 13.7465 | 118.3 | 12.233 | 86.07 | 125.9999 | 21.2754 | 33.852 | 153.8125 | NA | NA | 148.92 | 110.07 | 354.0208 | NA | 301429.8468 | 3812.94 | 93357.2094 | 30424.0664 | 115.9275 | 11232.2184 | 10215.87 | 18925.9455 | 267.32 | 644818.7 | 6360.365214 | 176398.4 | 43497.29 | 149.685588 | 18625.26 | 14294.05 | 22798.19 | 612.590512 | 927554.6 | 69.51814 | 0.6857133 | 19.01758 | 4.689458 | 0.01613766 | 2.007997 | 1.541046 | 2.457882 | 0.06604361 | 100
141690_3 | 122.54 | 12.179 | 112.39 | 13.936 | 84.13 | 126.6488 | 17.0451 | 29.2144 | 152.9244 | NA | NA | 126.704 | 123.93 | 374.1323 | 78.377 | 300021.34 | 3742.55 | 94133.7579 | 30598.9008 | 117.7725 | 12709.6086 | 10766.5005 | 19941.138 | 464.41 | 641805.7 | 6242.947655 | 177865.7 | 43747.25 | 152.067852 | 21075.07 | 15064.49 | 24021.09 | 1064.241956 | 931038.5 | 68.93438 | 0.6705359 | 19.10401 | 4.698758 | 0.01633314 | 2.263609 | 1.61803 | 2.580032 | 0.114307 | 100
141690 | MWB | 12.901 | 113.2267 | 12.83967 | 84.83667 | 123.9159 | 23.6236 | 29.44173 | 149.989 | #DIV/0! | #DIV/0! | 135.9547 | 112.9967 | 366.5087 | 78.377 | 298289.4 | 3767.943 | 93769.47 | 30699.8952 | 116.85 | 12420.7252 | 10525.536 | 18717.7585 | 356.1133 | 638100.7 | 6285.306 | 177177.4 | 43891.64 | 150.87672 | 20596.05 | 14727.33 | 22547.41 | 816.0693 | 924242.5 | 69.03871 | 0.6800804 | 19.17117 | 4.749531 | 0.0162354 | 2.229286 | 1.593554 | 2.4386 | 0.08824458 | 100
| VarK% | 6.131417 | 4.160729 | 7.408705 | 1.263467 | 3.376657 | 33.92744 | 14.60888 | 3.913713 | #DIV/0! | #DIV/0! | 8.506114 | 8.675754 | 2.974681 | #DIV/0! | 1.434164 | 1.037055 | 0.4164374 | 1.100473 | 1.116484 | 8.643787 | 2.67607 | 7.157164 | 28.0759 | 1.434164 | 1.037055 | 0.4164374 | 1.100473 | 1.116484 | 8.643787 | 2.67607 | 7.157164 | 28.0759 | 0.9657136 | 0.6325604 | 1.221982 | 1.022313 | 2.023533 | 0.8514022 | 9.253239 | 2.855718 | 6.232786 | 27.60769 | 0
141729_1 | 121.76 | 13.224 | 145.65 | 31.083 | 114.86 | 95.9136 | 23.01 | 38.8616 | 191.4658 | NA | NA | 154.72 | 114.87 | 266.2456 | 473.798 | 237172.4136 | 4640.64 | 74504.5119 | 27211.3504 | 307.8567 | 6115.2546 | 18677.0955 | 18472.3455 | 6050.67 | 507359.2 | 7741.051584 | 140776.3 | 38904.07 | 397.5046 | 10140.32 | 26132.99 | 22251.79 | 13865.72 | 767568.9 | 66.0995 | 1.008515 | 18.34054 | 5.068479 | 0.05178748 | 1.321095 | 3.404644 | 2.898995 | 1.806446 | 100
141729_2 | 122.72 | 14.6965 | 113.79 | 31.057 | 89.85 | 107.3569 | 25.1163 | 28.8796 | 137.1526 | NA | NA | 147.296 | 105.91 | 276.5386 | 95.485 | 223748.7538 | 4574.44 | 70518.8211 | 30305.5584 | 402.333 | NA | 12720.519 | 19589.136 | 5400.13 | 478643.3 | 7630.623364 | 133245.3 | 43327.86 | 519.4923696 | NA | 17798.55 | 23597.07 | 12374.94 | 717137.2 | 66.74362 | 1.06404 | 18.58017 | 6.041781 | 0.07243975 | NA | 2.481889 | 3.290455 | 1.725603 | 100
141729_3 | 121.02 | 15.352 | 133.09 | 27.027 | 103.75 | 89.9808 | 21.24 | 32.0292 | 159.4514 | NA | NA | 126.584 | 102.62 | 395.6308 | 722.943 | 204146.672 | 4267.69 | 62706.4347 | 23737.3344 | 266.0736 | 9534.213 | 22874.4075 | 15920.9295 | 4907.64 | 436710.6 | 7118.933689 | 118483.8 | 33937.27 | 343.5542 | 15809.63 | 32005.87 | 19178.35 | 11246.35 | 674834.3 | 64.71374 | 1.054916 | 17.55747 | 5.028978 | 0.05090942 | 2.342743 | 4.742775 | 2.841935 | 1.666535 | 100
141729 | MWB | 14.42417 | 130.8433 | 29.72233 | 102.82 | 97.75043 | 23.1221 | 33.2568 | 162.6899 | #DIV/0! | #DIV/0! | 142.8667 | 107.8 | 312.805 | 430.742 | 221689.2798 | 4494.257 | 69243.2559 | 27084.75 | 325.4211 | 7824.7338 | 18090.674 | 17994.137 | 5452.813 | 474237.7 | 7496.87 | 130835.1 | 38723.06 | 420.1837 | 12974.97 | 25312.47 | 21675.74 | 12495.67 | 719846.8 | 65.85229 | 1.04249 | 18.15939 | 5.379746 | 0.05837888 | 1.831919 | 3.543103 | 3.010462 | 1.732861
| VarK% | 7.555554 | 12.26534 | 7.853567 | 12.18723 | 9.035744 | 8.392749 | 15.34415 | 16.78103 | #DIV/0! | #DIV/0! | 10.20644 | 5.881196 | 22.98993 | 73.34718 | 7.491978 | 4.427535 | 8.667385 | 12.13207 | 21.45133 | 30.8965 | 28.20393 | 10.4494 | 10.51445 | 7.491978 | 4.427535 | 8.667385 | 12.13207 | 21.45133 | 30.8965 | 28.20393 | 10.4494 | 10.51445 | 6.449518 | 1.575152 | 2.856101 | 2.945448 | 10.66369 | 20.87224 | 39.43482 | 32.08443 | 8.110176 | 4.053258
143068_1_1 | 122.11 | 14.991 | 121.75 | 17.42 | 84.11 | 139.6165 | 21.8418 | 26.5608 | 249.5347 | NA | NA | 107.064 | 104.84 | 458.3597 | 66.664 | 315391.6368 | 3967.44 | 87035.4576 | 25222.34 | NA | 5691.2856 | 9957.276 | 20638.3065 | 747.27 | 674685.8 | 6618.086664 | 164453.5 | 36060.38 | NA | 9437.29 | 13932.22 | 24860.9 | 1712.443932 | 931760.6 | 72.40978 | 0.7102776 | 17.64976 | 3.870133 | NA | 1.012845 | 1.495258 | 2.668164 | 0.1837858 | 100
143068_1_2 | 120.76 | 17.537 | 128.4 | 17.004 | 86.48 | 145.8583 | 26.1252 | 31.496 | 244.4308 | 32.0724 | NA | 142.848 | 118.02 | 416.3993 | NA | 307640.355 | 4363.72 | 83073.5724 | 28333.7808 | NA | 5161.0026 | 9934.974 | 20969.298 | 669.66 | 658104.2 | 7279.121332 | 156967.5 | 40508.81 | NA | 8557.975 | 13901.02 | 25259.62 | 1534.592856 | 912112.9 | 72.15162 | 0.7980505 | 17.20922 | 4.441205 | NA | 0.9382583 | 1.524046 | 2.769352 | 0.1682459 | 100
143068_1_3 | 121.21 | 18.221 | 134.68 | 16.705 | 87.3 | 133.076 | 24.2136 | 33.046 | 269.9824 | 24.544 | NA | 120.688 | 122.75 | 416.2314 | 131.807 | 310481.42 | 4418.77 | 88927.6297 | 30372.056 | 116.3457 | 8274.8094 | 10199.238 | 18634.581 | 670.35 | 664181.9 | 7370.950237 | 168028.8 | 43422.93 | 150.2256 | 13721.29 | 14270.77 | 22447.22 | 1536.17406 | 935130.2 | 71.0256 | 0.7882272 | 17.96849 | 4.643517 | 0.01606467 | 1.467313 | 1.526074 | 2.400438 | 0.1642738 | 100
143068/1 | MWB | 16.91633 | 128.2767 | 17.043 | 85.96333 | 139.5169 | 24.0602 | 30.3676 | 254.6493 | 28.3082 | #DIV/0! | 123.5333 | 115.2033 | 430.3301 | 99.2355 | 311171.1 | 4249.977 | 86345.55 | 27976.06 | 116.3457 | 6375.6992 | 10030.496 | 20080.7285 | 695.76 | 665657.3 | 7089.386 | 163149.9 | 39997.37 | 150.2256 | 10572.18 | 14034.67 | 24189.25 | 1594.403616 | 926334.6 | 71.86233 | 0.7655184 | 17.60916 | 4.318285 | 0.01606467 | 1.139472 | 1.515126 | 2.612651 | 0.1721019 | 100
| VarK% | 10.06187 | 5.040576 | 2.106976 | 1.927069 | 4.58133 | 8.918531 | 11.15219 | 5.309989 | 18.80509 | #DIV/0! | 14.62025 | 8.056437 | 5.640893 | 46.41792 | 1.260207 | 5.793614 | 3.459802 | 9.270168 | #DIV/0! | 26.1291 | 1.461141 | 6.291045 | 6.411737 | 1.260207 | 5.793614 | 3.459802 | 9.270168 | #DIV/0! | 26.1291 | 1.461141 | 6.291045 | 6.411737 | 1.341958 | 1.024231 | 6.282206 | 2.165119 | 9.28787 | #DIV/0! | 25.13072 | 1.137598 | 7.296011 | 5.991613 | 0
143068_2_1 | 122.89 | 20.178 | 108.26 | 16.237 | 75.3 | 119.9744 | 15.1335 | 24.4652 | 108.3803 | NA | NA | 135.856 | 132.95 | 345.6477 | 193.843 | 253785.9738 | 3670.6 | 60562.4565 | 32613.0064 | 231.117 | NA | 13098.456 | 17061.177 | 357.04 | 542899 | 6122.92786 | 114432.8 | 46626.82 | 298.4182704 | NA | 18327.36 | 20551.89 | 818.192864 | 750077.3 | 72.37907 | 0.8163062 | 15.25613 | 6.216268 | 0.039785 | NA | 2.443396 | 2.73997 | 0.1090811 | 100
143068_2_2 | 122.83 | 18.1925 | 123.32 | 16.731 | 80.64 | 126.4634 | 16.3194 | 29.636 | 137.3773 | NA | NA | 127.856 | 129.87 | 309.3813 | 198.679 | 254227.8666 | 3592.04 | 60388.3644 | 42019.588 | 288.7548 | 11063.3952 | 10545.822 | 17298.4455 | 362.81 | 543844.3 | 5991.881924 | 114103.8 | 60075.4 | 372.8402 | 18345.32 | 14755.71 | 20837.71 | 831.415396 | 779158.4 | 69.79894 | 0.7690198 | 14.6445 | 7.710295 | 0.04785166 | 2.354505 | 1.893802 | 2.674387 | 0.1067069 | 100
143068_2_3 | 120.38 | 17.176 | 124.73 | 16.757 | 80.82 | 124.2283 | 11.328 | 28.1108 | 130.5828 | NA | NA | 109.48 | 125.69 | 320.1707 | 133.133 | 263606.9586 | 3706.24 | 63309.6828 | 38798.292 | 237.2301 | 8982.753 | 10800.9405 | 17603.9535 | 304.24 | 563908 | 6182.378944 | 119623.6 | 55469.92 | 306.3115 | 14895.2 | 15112.68 | 21205.72 | 697.196384 | 797401.1 | 70.71824 | 0.7753161 | 15.00169 | 6.956339 | 0.03841373 | 1.867969 | 1.895242 | 2.659355 | 0.08743359 | 100
143068/2 | MWB | 18.5155 | 118.77 | 16.575 | 78.92 | 123.5554 | 14.2603 | 27.404 | 125.4468 | #DIV/0! | #DIV/0! | 124.3973 | 129.5033 | 325.0666 | 175.2183 | 257206.933 | 3656.293 | 61420.1679 | 37810.3 | 252.3673 | 10023.0741 | 11481.7395 | 17321.192 | 341.3633 | 550217.1 | 6099.063 | 116053.4 | 54057.38 | 325.8567 | 16620.26 | 16065.25 | 20865.11 | 782.2682 | 775545.6 | 70.96541 | 0.7868807 | 14.96744 | 6.960967 | 0.0420168 | 2.111237 | 2.07748 | 2.691237 | 0.1010739 | 100
| VarK% | 8.246293 | 7.686444 | 1.767753 | 3.974029 | 2.667973 | 18.28681 | 9.695197 | 12.08914 | #DIV/0! | #DIV/0! | 10.87151 | 2.813721 | 5.728765 | 20.84661 | 2.156624 | 1.598033 | 2.667986 | 12.64334 | 12.54536 | 14.67849 | 12.2448 | 1.570921 | 9.455888 | 2.156624 | 1.598033 | 2.667986 | 12.64334 | 12.54536 | 14.67849 | 12.2448 | 1.570921 | 9.455888 | 3.077553 | 1.842732 | 3.263133 | 2.0528 | 10.73162 | 12.13667 | 16.29534 | 15.25375 | 1.592871 | 11.74618 | 0
146102_1 | 129.85 | 9.633 | 94.1 | 13.312 | 67.74 | 48.1422 | NA | 14.0368 | 99.1676 | 102.0228 | NA | NA | NA | 207.8821 | 374.101 | 216683.5146 | 2099.82 | 47003.5111 | 13495.4976 | NA | 8809.7334 | 5368.524 | 4872.882 | 1356.01 | 463529.4 | 3502.709742 | 88813.13 | 19294.51 | NA | 14608.3 | 7511.639 | 5869.874 | 3107.432516 | 606237 | 76.4601 | 0.577779 | 14.6499 | 3.182668 | NA | 2.409668 | 1.23906 | 0.9682474 | 0.5125772 | 100
146102_2 | 123.41 | 14.573 | 147.96 | 28.691 | 136.27 | 99.3332 | 17.5584 | 21.8984 | 98.1939 | NA | NA | 104.704 | 87.23 | 729.5401 | 89.661 | 196800.8932 | 4178.6 | 47390.4522 | 20502.8096 | 284.8434 | NA | 9532.3725 | 15713.397 | 3536.25 | 420996.5 | 6970.32266 | 89544.26 | 29312.87 | 367.7898 | NA | 13337.7 | 18928.36 | 8103.6705 | 587561.4 | 71.65148 | 1.186314 | 15.23998 | 4.988902 | 0.06259597 | NA | 2.270009 | 3.221511 | 1.379204 | 100
146102_3 | 123.04 | 14.725 | 60.76 | 20.254 | 54.04 | 34.9273 | NA | 12.2016 | NA | 98.294 | NA | NA | NA | NA | NA | 46367.5588 | 813.14 | 8234.4717 | 10383.8904 | NA | NA | 2020.599 | 2529.975 | 563.27 | 99189.48 | 1356.398834 | 15559.03 | 14845.85 | NA | NA | 2827.222 | 3047.607885 | 1290.789532 | 138116.4 | 71.81587 | 0.9820695 | 11.26516 | 10.7488 | NA | NA | 2.046985 | 2.206551 | 0.9345666 | 100
146102 | MWB | 12.977 | 100.94 | 20.75233 | 86.01667 | 60.8009 | 17.5584 | 16.0456 | 98.68075 | 100.1584 | #DIV/0! | 104.704 | 87.23 | 468.7111 | 231.881 | 153284 | 2363.853 | 34209.48 | 14794.07 | 284.8434 | 8809.7334 | 5640.4985 | 7705.418 | 1818.51 | 327905.1 | 3943.144 | 64638.81 | 21151.08 | 367.7898 | 14608.3 | 7892.186 | 9281.947 | 4167.297516 | 443971.6 | 73.30915 | 0.9153874 | 13.71835 | 6.306789 | 0.06259597 | 2.409668 | 1.852018 | 2.132103 | 0.9421159 | 100
| VarK% | 22.324 | 43.59081 | 37.11198 | 51.2185 | 55.94953 | #DIV/0! | 32.10265 | 0.697714471 | 2.63249 | #DIV/0! | #DIV/0! | #DIV/0! | 78.69835 | 86.73822 | 60.75292 | 71.84011 | 65.75911 | 35.03389 | #DIV/0! | #DIV/0! | 66.71866 | 91.27806 | 84.65761 | 60.75292 | 71.84011 | 65.75911 | 35.03389 | #DIV/0! | #DIV/0! | 66.71866 | 91.27806 | 84.65761 | 59.69817 | 3.724007 | 33.83257 | 15.63535 | 62.65438 | #DIV/0! | #DIV/0! | 29.28823 | 52.9278 | 45.99887 | 0
A52405_1_A | 122.67 | NA | 20.47 | 13.819 | 45.44 | 49.9859 | NA | NA | 184.4573 | 190249.63 | NA | NA | NA | 668.0595 | 44888.701 | 29040.8836 | 421.94 | 12583.9623 | 149178.9 | NA | NA | 41727.9345 | 2121.3255 | 1311.9 | 62124.26 | 703.838114 | 23777.4 | 213281.1 | NA | NA | 58385.73 | 2555.349 | 3006.35004 | 363834 | 17.07489 | 0.1934503 | 6.535232 | 58.62044 | NA | NA | 16.04735 | 0.7023392 | 0.8262972 | 100
A52405_2_A | 121.06 | 6.574 | 71.67 | 18.135 | 49.14 | 187.1201 | NA | 25.9036 | 106.5185 | 60777.5402 | 76.2421 | 88.872 | 79.02 | 267.6326 | 33254.026 | 82749.8752 | 1292.24 | 31243.0664 | 93351.2008 | 253.4661 | NA | 40178.439 | 15980.79 | 1733.92 | 177018.5 | 2155.585544 | 59033.77 | 133464.2 | 327.2754 | NA | 56217.67 | 19250.46 | 3973.451072 | 451441 | 39.21189 | 0.47749 | 13.07674 | 29.56405 | 0.07249573 | NA | 12.45294 | 4.264225 | 0.8801707 | 100
A52405_3_A | 120.75 | NA | 26.56 | 13.611 | 43.61 | 62.9536 | NA | 37.4356 | 136.9386 | 179219.7452 | NA | NA | 62.44 | 531.9437 | 44065.827 | 24947.7678 | 389.06 | 11105.8129 | 134029.7088 | NA | NA | 36692.1135 | 3180.912 | 1228.88 | 53368.26 | 648.990986 | 20984.43 | 191622.3 | NA | NA | 51339.61 | 3831.727 | 2816.101408 | 324611.4 | 16.44066 | 0.1999286 | 6.464478 | 59.03128 | NA | NA | 15.81571 | 1.180404 | 0.86753 | 100
A52405_A | MWB | 6.574 | 39.56667 | 15.18833 | 46.06333 | 100.0199 | #DIV/0! | 31.6696 | 142.6381 | 143415.6 | 76.2421 | 88.872 | 70.73 | 489.2119 | 40736.18 | 45579.51 | 701.08 | 18310.9472 | 125519.9 | 253.4661 | #DIV/0! | 39532.829 | 7094.3425 | 1424.9 | 97503.69 | 1169.471548 | 34598.53 | 179455.9 | 327.2754 | #DIV/0! | 55314.33 | 8545.845 | 3265.30084 | 379962.1 | 24.24248 | 0.2902897 | 8.692151 | 49.07192 | 0.07249573 | #DIV/0! | 14.772 | 2.04899 | 0.8579993 | 100
| VarK% | #DIV/0! | 70.68716 | 16.81558 | 6.115934 | 75.69413 | #DIV/0! | 25.74821 | 27.53875 | 50.04954 | #DIV/0! | #DIV/0! | 16.57547 | 41.61894 | 15.93863 | 70.76749 | 73.06206 | 61.29614 | 23.00058 | #DIV/0! | #DIV/0! | 6.524301 | 108.736 | 19.0062 | 70.76749 | 73.06206 | 61.29614 | 23.00058 | #DIV/0! | #DIV/0! | 6.524301 | 108.736 | 19.0062 | 17.0898 | 53.49191 | 55.85891 | 43.68691 | 34.43021 | #DIV/0! | #DIV/0! | 13.61835 | 94.35306 | 3.283563 | 0
A52405_4_O | 122.63 | 23.9115 | 96.93 | 117.26 | 47.07 | 159.4955 | 50.2149 | 16.1944 | 174.9985 | 39.5772 | NA | 140.312 | 111.35 | 139.4227 | 1106.794 | 255926.6332 | 5179.07 | 69732.6357 | 30964.2112 | 1045.6599 | 13633.2612 | 12884.949 | 23152.6785 | 3150.93 | 547478.3 | 8639.206667 | 131759.8 | 44269.53 | 1350.156 | 22606.67 | 18028.62 | 27889.72 | 7220.671188 | 809242.6 | 67.65316 | 1.067567 | 16.28187 | 5.470489 | 0.1668419 | 2.793559 | 2.227839 | 3.446397 | 0.8922752 | 100
A52405_5_O | 122.6 | 33.2025 | 114.9 | 68.64 | 57.62 | 140.3272 | 48.3741 | 23.3864 | 165.7216 | 59.5428 | 50.3118 | 85.192 | 97.18 | 129.8305 | 860.405 | 231052.122 | 4107.59 | 73287.0866 | 41431.7904 | 1108.5006 | 6124.287 | 12733.182 | 13993.8645 | 4457.21 | 494266.7 | 6851.870879 | 138476 | 59235.03 | 1431.296 | 10155.29 | 17816.27 | 16857.01 | 10214.14 | 755303.6 | 65.43948 | 0.9071678 | 18.33381 | 7.842546 | 0.1894994 | 1.344531 | 2.358822 | 2.231819 | 1.352323 | 100
A52405_O | MWB | 28.557 | 105.915 | 92.95 | 52.345 | 149.91135 | 49.2945 | 19.7904 | 170.36005 | 49.56 | 50.3118 | 112.752 | 104.265 | 134.6266 | 983.5995 | 243489.3776 | 4643.33 | 71509.86115 | 36198.0008 | 1077.08025 | 9878.7741 | 12809.0655 | 18573.2715 | 3804.07 | 520872.5 | 7745.538773 | 135117.9 | 51752.28 | 1390.726 | 16380.98 | 17922.44 | 22373.36 | 8717.406812 | 782273.1 | 66.54632 | 0.9873674 | 17.30784 | 6.656518 | 0.1781707 | 2.069045 | 2.29333 | 2.839108 | 1.122299 | 100
| VarK% | 23.00567 | 11.99708 | 36.98712 | 14.25156 | 9.041367 | 2.640542 | 25.69686 | 3.850527 | 28.4863 | #DIV/0! | 34.56766 | 9.609843 | 5.038165 | 17.71283 | 7.223697 | 16.31697 | 3.514727 | 20.4478 | 4.125513 | 53.74803 | 0.8378088 | 34.86871 | 24.28135 | 7.223697 | 16.31697 | 3.514727 | 20.4478 | 4.125513 | 53.74803 | 0.8378088 | 34.86871 | 24.28135 | 4.875624 | 2.352216 | 11.48704 | 8.383168 | 25.19782 | 8.992093 | 49.52127 | 4.03864 | 30.25022 | 28.9854 | 0
A52685_1 | 121.94 | 12.2835 | 112.16 | 15.613 | 74.6 | 108.5826 | 14.16 | 42.9536 | 165.6895 | 24.5204 | NA | 113.744 | 98.45 | 469.7842 | 1661.933 | 243737.8204 | 3612.29 | 56822.5658 | 18911.1624 | 132.0651 | 3705.5694 | 14822.157 | 18195.9435 | 2789.4 | 521403.9 | 6025.660949 | 107366.2 | 27037.29 | 170.5225 | 6144.575 | 20739.16 | 21918.83 | 6392.18904 | 717198.4 | 72.7001 | 0.8401665 | 14.97023 | 3.769848 | 0.02377619 | 0.8567469 | 2.891691 | 3.056174 | 0.8912721 | 100
A52685_2 | 121.24 | 13.395 | 137.1 | 18.746 | 134.74 | 115.5557 | 15.753 | 25.7796 | 164.78 | NA | NA | 97.592 | 113.75 | 600.3374 | 1734.811 | 248697.4014 | 3810 | 57674.3258 | 21143.8448 | 167.1693 | 6525.6828 | 13439.2965 | 18374.349 | 1974.07 | 532013.5 | 6355.461 | 108975.6 | 30229.35 | 215.849 | 10820.89 | 18804.26 | 22133.74 | 4523.778812 | 734072.5 | 72.47425 | 0.8657812 | 14.84535 | 4.118034 | 0.02940432 | 1.47409 | 2.561636 | 3.015198 | 0.6162578 | 100
A52685_3 | 120.82 | 13.3855 | 122.69 | 14.768 | 76.65 | 112.7232 | 12.7617 | 24.304 | 174.3458 | 28.3908 | NA | 102.76 | 130.38 | 523.5633 | 1576.484 | 269130.1734 | 3875.79 | 67449.4002 | 21247.616 | 150.5889 | 9697.7712 | 11392.689 | 18276.3945 | 1513.26 | 575723.3 | 6465.205299 | 127445.6 | 30377.72 | 194.4404 | 16080.84 | 15940.65 | 22015.74 | 3467.786616 | 797711.3 | 72.17188 | 0.8104693 | 15.97641 | 3.808109 | 0.02437478 | 2.015873 | 1.998298 | 2.759864 | 0.434717 | 100
A52685 | MWB | 13.02133 | 123.9833 | 16.37567 | 95.33 | 112.2872 | 14.2249 | 31.0124 | 168.2718 | 26.4556 | #DIV/0! | 104.6987 | 114.1933 | 531.2283 | 1657.743 | 253855.1 | 3766.027 | 60648.76 | 20434.21 | 149.9411 | 6643.0078 | 13218.0475 | 18282.229 | 2092.243 | 543046.9 | 6282.109 | 114595.8 | 29214.79 | 193.6039 | 11015.44 | 18494.69 | 22022.77 | 4794.585 | 749660.7 | 72.44874 | 0.8388057 | 15.264 | 3.898664 | 0.02585176 | 1.448903 | 2.483875 | 2.943745 | 0.6474156 | 100
| VarK% | 4.907332 | 10.09829 | 12.79824 | 35.81816 | 3.123188 | 10.52173 | 33.43072 | 3.137714 | 10.34483 | #DIV/0! | 7.878489 | 13.98472 | 12.35123 | 4.780394 | 5.301841 | 3.641593 | 9.736228 | 6.459835 | 11.71197 | 45.1275 | 13.05341 | 0.4887027 | 30.88671 | 5.301841 | 3.641593 | 9.736228 | 6.459835 | 11.71197 | 45.1275 | 13.05341 | 0.4887027 | 30.88671 | 5.663856 | 0.3658157 | 3.300052 | 4.062635 | 4.897606 | 11.95712 | 40.02843 | 18.18707 | 5.454235 | 35.50529 | 0
A529092_1 | 120.31 | 25.6785 | 130.65 | 99.099 | 64.45 | 151.8117 | 45.1173 | 23.8452 | 134.5846 | NA | NA | 66.328 | 96.35 | 307.1986 | 1140.347 | 210150.3636 | 4073.22 | 56630.483 | 12257.5856 | NA | NA | 9529.4325 | 21697.9455 | 5122.02 | 449553.7 | 6794.538282 | 107003.3 | 17524.67 | NA | NA | 13333.58 | 26137.35 | 11737.62 | 632084.7 | 71.12237 | 1.074941 | 16.92863 | 2.772519 | NA | NA | 2.109461 | 4.135102 | 1.85697 | 100
A529092_2 | 155.19 | 22.078 | 151.04 | 82.966 | 75.12 | 142.9434 | 41.5065 | 23.5848 | 149.6609 | NA | NA | 90.128 | 96.43 | 303.169 | 1227.72 | 191367.8632 | 4264.21 | 55856.1276 | 12947.9792 | 139.1868 | NA | 10837.197 | 20022.4815 | 5022.56 | 409374.1 | 7113.128701 | 105540.2 | 18511.73 | 179.718 | NA | 15163.41 | 24119.08 | 11509.7 | 591511 | 69.2082 | 1.202535 | 17.84247 | 3.129566 | 0.03038286 | NA | 2.563503 | 4.077537 | 1.945813 | 100
A529092_3 | 121.08 | 26.5715 | 179.07 | 48.828 | 91.28 | 107.6453 | 27.7359 | 26.2508 | 182.8951 | NA | NA | 113.016 | 141.48 | 433.5032 | 1380.665 | 156461.6498 | 5452.66 | 56019.9549 | 21575.9336 | 286.4547 | NA | 12562.3575 | 16908.7485 | 7608.21 | 334702.8 | 9095.582146 | 105849.7 | 30847.11 | 369.8703 | NA | 17577.25 | 20368.28 | 17434.97 | 536245.5 | 62.41595 | 1.69616 | 19.73904 | 5.752423 | 0.06897406 | NA | 3.277836 | 3.798312 | 3.251304 | 100
A529092 | MWB | 24.776 | 153.5867 | 76.96433 | 76.95 | 134.1335 | 38.1199 | 24.56027 | 155.7135 | #DIV/0! | #DIV/0! | 89.824 | 111.42 | 347.9569 | 1249.577 | 185993.2922 | 4596.697 | 56168.86 | 15593.8328 | 212.82075 | #DIV/0! | 10976.329 | 19543.0585 | 5917.597 | 397876.9 | 7667.75 | 106131.1 | 22294.5 | 274.7941524 | #DIV/0! | 15358.08 | 23541.57 | 13560.76 | 586613.8 | 67.58218 | 1.324545 | 18.17004 | 3.884836 | 0.04967846 | #DIV/0! | 2.650267 | 4.00365 | 2.351362 | 100
| VarK% | 9.601291 | 15.82836 | 33.34955 | 17.55463 | 17.41851 | 24.06156 | 5.984556 | 15.87366 | #DIV/0! | #DIV/0! | 25.99025 | 23.36453 | 21.29937 | 9.734558 | 14.64832 | 16.25976 | 0.7265362 | 33.29611 | 48.93044 | #DIV/0! | 13.8593 | 12.43575 | 24.75597 | 14.64832 | 16.25976 | 0.7265362 | 33.29611 | 48.93044 | #DIV/0! | 13.8593 | 12.43575 | 24.75597 | 8.200781 | 6.769986 | 24.77001 | 7.889652 | 41.88595 | 54.92943 | #DIV/0! | 22.22418 | 4.499452 | 33.19937 | 0
A53615_1 | 121.68 | 11.894 | 115.1 | 14.456 | 71.16 | 107.4393 | 19.5585 | 27.094 | 172.7622 | NA | NA | 107.872 | 84.21 | 370.694 | 899.054 | 260830.3098 | 3429.66 | 62692.7756 | 18485.0224 | 148.4118 | 6463.665 | 10576.377 | 19084.3695 | 1142.77 | 557968.2 | 5721.015846 | 118458 | 26428.04 | 191.6293 | 10718.05 | 14798.47 | 22989.03 | 2618.771732 | 759891.2 | 73.42738 | 0.752873 | 15.58881 | 3.477871 | 0.02521799 | 1.410472 | 1.947445 | 3.025306 | 0.3446246 | 100
A53615_2 | 122.52 | 13.3 | 210.62 | 19.162 | 75.06 | 121.437 | 33.5061 | 22.8284 | 273.2031 | 21.476 | NA | 100.296 | 66.63 | 310.2573 | 1682.46 | 224965.7186 | 3011.93 | 44722.5597 | 18317.1872 | 256.5657 | NA | 16801.785 | 19305.447 | 2250.5 | 481246.7 | 5024.200433 | 84503.28 | 26188.08 | 331.2776 | NA | 23509.06 | 23255.34 | 5157.2458 | 649215.1 | 74.12745 | 0.7738884 | 13.01622 | 4.033806 | 0.0510274 | NA | 3.621151 | 3.58207 | 0.7943816 | 100
A53615_3 | 120.02 | 12.8725 | 111.02 | 17.069 | 79.59 | 104.6995 | 22.9923 | 19.1456 | 355.1544 | NA | NA | 85.376 | 86.3 | 361.0288 | 1670.331 | 231472.3378 | 3490.91 | 49027.1236 | 19154.7616 | 150.8103 | 6543.4746 | 17767.26 | 18180.9915 | 2653.02 | 495165.6 | 5823.186971 | 92636.75 | 27385.56 | 194.7263 | 10850.39 | 24859.95 | 21900.82 | 6079.660632 | 684896.7 | 72.29786 | 0.8502285 | 13.52565 | 3.998495 | 0.02843148 | 1.584237 | 3.629737 | 3.197683 | 0.8876756 | 100
A53615 | MWB | 12.68883 | 145.58 | 16.89567 | 75.27 | 111.1919 | 25.3523 | 23.02267 | 267.0399 | 21.476 | #DIV/0! | 97.848 | 79.04667 | 347.3267 | 1417.282 | 239089.4554 | 3310.833 | 52147.4863 | 18652.32 | 185.2626 | 6503.5698 | 15048.474 | 18856.936 | 2015.43 | 511460.2 | 5522.801 | 98532.68 | 26667.23 | 239.2111 | 10784.22 | 21055.82 | 22715.07 | 4618.559388 | 698001 | 73.28423 | 0.79233 | 14.04356 | 3.836724 | 0.03489229 | 1.497355 | 3.066111 | 3.268353 | 0.6755606 | 100
| VarK% | 5.680347 | 38.71632 | 13.95496 | 5.605051 | 8.073985 | 28.66455 | 17.27758 | 34.20918 | #DIV/0! | #DIV/0! | 11.69779 | 13.66763 | 9.347033 | 31.66903 | 7.991626 | 7.873038 | 17.99258 | 2.375802 | 33.33751 | 0.8677374 | 25.93564 | 3.15921 | 38.80488 | 7.991626 | 7.873038 | 17.99258 | 2.375802 | 33.33751 | 0.8677374 | 25.93564 | 3.15921 | 38.80488 | 8.093073 | 1.259698 | 6.46584 | 9.700178 | 8.113096 | 40.31116 | 8.205875 | 31.59711 | 8.72092 | 42.98213 | 0
A53827_1 | 120.77 | 14.7915 | 102.07 | 13.832 | 60.65 | 121.0868 | 17.9301 | 25.3084 | 190.1925 | NA | NA | 70.008 | 78.09 | 341.6327 | 1347.463 | 220657.9104 | 2889.47 | 39612.2818 | 14599.4784 | NA | 3799.653 | 19667.445 | 17555.8215 | 1265.91 | 472031.4 | 4819.924907 | 74847.41 | 20872.87 | NA | 6300.585 | 27518.69 | 21147.74 | 2900.959356 | 630439.6 | 74.87338 | 0.764534 | 11.87226 | 3.310845 | NA | 0.9993955 | 4.365 | 3.354444 | 0.4601487 | 100
A53827_2 | 122.04 | 16.587 | 120.02 | 19.084 | 69.03 | 130.5937 | 17.0805 | 20.0136 | 219.3393 | NA | NA | 83.856 | 107.48 | 333.0771 | 1846.338 | 207388.4064 | 3353.26 | 45730.4848 | 16461.4736 | NA | 3464.214 | 32989.95 | 15964.83 | 1552.24 | 443645.3 | 5593.573006 | 86407.75 | 23534.97 | NA | 5744.36 | 46159.53804 | 19231.23 | 3557.113184 | 633873.8 | 69.98953 | 0.8824427 | 13.6317 | 3.712879 | NA | 0.9062308 | 7.282134 | 3.033922 | 0.5611705 | 100
A53827_3 | 122.58 | 13.1765 | 120.09 | 13.962 | 70.13 | 109.5714 | 24.7092 | 24.4404 | 247.0844 | NA | NA | 113.2 | 118.32 | 360.036 | 2157.467 | 207216.1034 | 3707.62 | 46239.4296 | 17709.7752 | 117.1575 | 4391.9928 | 26482.1655 | 15212.9145 | 1655.94 | 443276.7 | 6184.680922 | 87369.4 | 25319.67 | 151.273764 | 7282.802 | 37053.85 | 18325.48 | 3794.752104 | 628758.6 | 70.5003 | 0.9836336 | 13.89554 | 4.02693 | 0.02405912 | 1.158283 | 5.893175 | 2.914549 | 0.6035309 | 100
A53827 | MWB | 14.85167 | 114.06 | 15.626 | 66.60333 | 120.4173 | 19.9066 | 23.25413 | 218.8721 | #DIV/0! | #DIV/0! | 89.02133 | 101.2967 | 344.9153 | 1783.756 | 211754.1 | 3316.783 | 43860.73 | 16256.91 | 117.1575 | 3885.2866 | 26379.8535 | 16244.522 | 1491.363 | 452984.5 | 5532.726 | 82874.85 | 23242.5 | 151.273764 | 6442.582 | 36910.69 | 19568.15 | 3417.608 | 631024 | 71.78773 | 0.8768701 | 13.13316 | 3.683551 | 0.02405912 | 1.021303 | 5.84677 | 3.100971 | 0.5416167 | 100
| VarK% | 11.48724 | 9.10372 | 19.16947 | 7.784882 | 8.742207 | 21.00213 | 12.21178 | 12.99793 | #DIV/0! | #DIV/0! | 24.77432 | 20.54913 | 3.994012 | 22.90741 | 3.641663 | 12.37021 | 8.408559 | 9.627947 | #DIV/0! | 12.09126 | 25.25352 | 7.363918 | 13.5457 | 3.641663 | 12.37021 | 8.408559 | 9.627947 | #DIV/0! | 12.09126 | 25.25352 | 7.363918 | 13.5457 | 0.4131713 | 3.739386 | 12.50539 | 8.375116 | 9.744463 | #DIV/0! | 12.47877 | 24.95601 | 7.335874 | 13.60075 | 0
23_6_42_1_1 | 121.08 | 14.0885 | 113.98 | 29.718 | 129.9 | 117.2655 | 22.5498 | 21.0428 | 93.9995 | NA | NA | 163.184 | 123.22 | 183.1132 | 475.176 | 152296.6448 | 4303.95 | 70467.8065 | 25709.84 | 497.2152 | NA | 124628.3745 | 19670.0595 | 1726.19 | 325793 | 7179.418995 | 133148.9 | 36757.36 | 642.0043 | NA | 174380 | 23694.55 | 3955.737004 | 705551 | 46.17568 | 1.017562 | 18.87162 | 5.209738 | 0.09099332 | NA | 24.71544 | 3.358305 | 0.5606593 | 100
23_6_42_1_2 | 123.06 | 17.005 | 130.7 | 34.437 | 92.55 | 130.8409 | 18.7797 | 33.8396 | 136.425 | NA | NA | 177.304 | 175.77 | 144.0071 | 1050.855 | 184541.3254 | 5525.98 | 86149.4179 | 34361.7144 | 882.9801 | NA | 37295.5485 | 24310.0515 | 2411.96 | 394770.8 | 9217.887238 | 162779.3 | 49126.94 | 1140.104 | NA | 52183.93 | 29283.89 | 5527.247536 | 704030.1 | 56.073 | 1.309303 | 23.12107 | 6.97796 | 0.1619396 | NA | 7.412173 | 4.159465 | 0.7850868 | 100
23_6_42_1_3 | 122.96 | 20.52 | 152.41 | 38.181 | 87.41 | 170.2796 | 26.5854 | 36.3692 | 158.788 | 24.3316 | NA | 136.768 | 150.08 | 169.8345 | 1292.317 | 248434.5532 | 5744.92 | 95104.4822 | 32865.5184 | 1068.5994 | 12576.8526 | 21510.909 | 26790.5295 | 1860.99 | 531451.2 | 9583.101052 | 179699.9 | 46987.83 | 1379.776 | 20854.94 | 30098.06 | 32271.87 | 4264.644684 | 856591.3 | 62.04256 | 1.118748 | 20.97849 | 5.485443 | 0.1610775 | 2.434643 | 3.513702 | 3.767476 | 0.4978622 | 100
23_6_42_1 | MWB | 17.2045 | 132.3633 | 34.112 | 103.2867 | 139.462 | 22.6383 | 30.4172 | 129.7375 | 24.3316 | #DIV/0! | 159.0853 | 149.69 | 165.6516 | 939.4493 | 195090.8 | 5191.617 | 83907.24 | 30979.02 | 816.2649 | 12576.8526 | 61144.944 | 23590.2135 | 1999.713 | 417338.3 | 8660.136 | 158542.7 | 44290.71 | 1053.961 | 20854.94 | 85554.01 | 28416.77 | 4582.543 | 755390.8 | 54.76375 | 1.148538 | 20.9904 | 5.891047 | 0.1380035 | 2.434643 | 11.88044 | 3.761749 | 0.6145361 | 100
| VarK% | 18.71829 | 14.5576 | 12.43214 | 22.45272 | 19.7462 | 17.24336 | 27.01235 | 25.36498 | #DIV/0! | #DIV/0! | 12.93423 | 17.55439 | 12.00458 | 44.68654 | 25.08035 | 14.95675 | 14.86218 | 14.92675 | 35.70849 | #DIV/0! | 90.83639 | 15.32161 | 18.16873 | 25.08035 | 14.95675 | 14.86218 | 14.92675 | 35.70849 | #DIV/0! | 90.83639 | 15.32161 | 18.16873 | 11.60267 | 14.63387 | 12.89764 | 10.12249 | 16.14883 | 29.50235 | #DIV/0! | 94.98854 | 10.64959 | 24.57166 | 0

## 2a_BaeN_feinkal_MW
|  | LOD 360s | 3 | 3 | 5 | 3 | 3 | NA | 5-10 | 8-15 | 12-15 | 25-30 | 20-30 | 10-20 | 35-40 | 70-90 |  | 10-20 | 500-1000 | 35 | 60-65 | 3500-6000 | 50 | 40 | 250-400
|  | LOD 120s | 4 | 4 | 7 | 4 | 4 | NA | 7-14 | 11-21 | 17-21 | 36-43 | 28-43 | 14-28 | 61-70 | 86-111 |  | 14-28 | 615-1230 | 50 | 85-92 | 4305-7380 | 62 | 49 | 308-492
|  | estimated limit of quant. 120s | 20-30 | 50 | 25 | 70 | 70 | 25-30 | 45 | 80 | 40 | 50 | 200 | 140 | 550 | [5 empty] | 150 | 20'000
|  | Min | 8.968 | 84.19 | 10.491 | 61.89 | 55.5685 | 9.4695 | 9.2008 | 73.616 | 19.529 | 45.9074 | 39.144 | 53.75 | 167.5861 | 46.514 | 137969.335 | 2439.46 | 43047.5045 | 10595.1248 | 113.16 | 2779.608 | 8325.87 | 11591.034 | 605.06
|  | Max | 36.366 | 217.72 | 58.604 | 359.39 | 185.1425 | 205.0191 | 45.6568 | 451.647 | 56.7226 | 131.3576 | 163.88 | 193.69 | 1749.2041 | 3429.062 | 360711.1418 | 9270.46 | 115084.8608 | 40064.2424 | 1103.0271 | 19808.49 | 177657.081 | 34411.7025 | 30387.04
Ind_nr | Archiv_Nr | Duration | Nb | Zr | Y | Sr | Rb | Th | Pb | Zn | Cu | Ni | Cr | V | Ba | S | Si | Ti | Al | Fe | Mn | Mg | Ca | K | P | SiO2 | TiO2 | Al2O3 | Fe2O3 | MnO | MgO | CaO | K2O | P2O5 | Sum | SiO2_WT | TiO2_WT | Al2O3_WT | Fe2O3_WT | MnO_WT | MgO_WT | CaO_WT | K2O_WT | P2O5_WT | Sum_WT
BaeN_2510.1a | IAW_BE_pXRF_7580 | 120.83 | 17.746 | 165.11 | 35.984 | 120.54 | 115.1849 | 31.5591 | 22.2704 | 120.1931 | NA | NA | 125.128 | 166.94 | 895.2501 | 149.032 | 230050.3054 | 4644.13 | 84971.159 | 30534.608 | NA | 6020.4768 | 10002.0165 | 22441.461 | 2834.65 | 492123.6 | 7746.873253 | 160553 | 43655.33 | NA | 9983.155 | 13994.82 | 27032.98 | 6495.88394 | 761585.7 | 64.61829 | 1.017203 | 21.08141 | 5.732163 | NA | 1.310838 | 1.83759 | 3.549566 | 0.852942 | 100
BaeN_2510.1b | IAW_BE_pXRF_7581 | 122.11 | 17.385 | 145.4 | 29.068 | 96.2 | 121.54 | 22.3551 | 26.0524 | 138.7683 | NA | NA | 102.536 | 121.08 | 693.062 | 96.707 | 228963.5828 | 4087.28 | 67519.7068 | 32235.8816 | 160.9947 | 3873.4878 | 8412.2745 | 23612.001 | 2748.31 | 489798.9 | 6817.991768 | 127578.5 | 46087.64 | 207.8764 | 6423.017 | 11770.45 | 28443.02 | 6298.027196 | 723425.4 | 67.70551 | 0.9424595 | 17.63533 | 6.370752 | 0.02873501 | 0.8878618 | 1.627045 | 3.931714 | 0.8705842 | 100
BaeN_2510.1c | IAW_BE_pXRF_7582 | 121.62 | 18.0405 | 160.63 | 34.073 | 115.88 | 109.1388 | 14.6202 | 25.8044 | 160.6926 | NA | NA | 90.68 | 98.86 | 807.3216 | 114.387 | 209900.9562 | 3940.95 | 63725.4982 | 22854.8944 | 140.6628 | NA | 9944.529 | 24897.684 | 3525.24 | 449020.1 | 6573.898695 | 120409.3 | 32675.64 | 181.6238 | NA | 13914.38 | 29991.75 | 8078.439984 | 660845.2 | 67.94634 | 0.9947714 | 18.2205 | 4.944523 | 0.02748356 | NA | 2.105544 | 4.538393 | 1.222441 | 100
BaeN_2510.1 | MWB |  | 17.72383 | 157.0467 | 33.04167 | 110.8733 | 115.2879 | 22.8448 | 24.70907 | 139.8847 | #DIV/0! | #DIV/0! | 106.1147 | 128.96 | 798.5446 | 120.042 | 222971.6148 | 4224.12 | 72072.12 | 28541.79 | 150.82875 | 4946.9823 | 9452.94 | 23650.382 | 3036.067 | 476980.9 | 7046.254572 | 136180.3 | 40806.2 | 194.750082 | 8203.086 | 13226.55 | 28489.25 | 6957.45 | 715285.4 | 66.75671 | 0.9848113 | 18.97908 | 5.682479 | 0.02810929 | 1.09935 | 1.856726 | 4.006557 | 0.9819889 | 100
| VarK% |  | 1.852374 | 6.578967 | 10.80903 | 11.65233 | 5.378918 | 37.12031 | 8.561976 | 14.49252 | #DIV/0! | #DIV/0! | 16.49217 | 26.921 | 12.69552 | 22.17301 | 5.082511 | 8.783482 | 15.72153 | 17.51088 | 9.531886 | 30.68842 | 9.538842 | 5.194678 | 14.02573 | 5.082511 | 8.783482 | 15.72153 | 17.51088 | 9.531886 | 30.68842 | 9.538842 | 5.194678 | 14.02573 | 7.110607 | 2.780009 | 3.894584 | 9.716112 | 12.57218 | 3.148091 | 27.20602 | 12.91644 | 12.4457 | 21.22468 | 0
BaeN_2510.1d | OF | 122.98 | 17.214 | 137.11 | 24.414 | 101.04 | 107.4187 | 14.9388 | 19.0216 | 202.7864 | 31.152 | NA | 83.776 | 145 | 611.2582 | 586.326 | 272811.4262 | 5210.91 | 87521.1519 | 22659.9048 | 193.9095 | 13879.2342 | 19840.506 | 22716.582 | 2101.03 | 583598.2 | 8692.318971 | 165371.2 | 32396.87 | 250.3759464 | 23014.55 | 27760.84 | 27364.39 | 4814.720348 | 873263.5 | 66.82957 | 0.9953833 | 18.93715 | 3.709862 | 0.02867129 | 2.635464 | 3.178976 | 3.133578 | 0.551348 | 100
BaeN_2510.2a | IAW_BE_pXRF_7584 | 122.86 | 19.817 | 156.7 | 24.427 | 83.94 | 135.0124 | 22.125 | 29.2268 | 184.3182 | NA | 87.2894 | 112.44 | 163.77 | 526.403 | 124.618 | 252462.9878 | 4752.57 | 82939.2655 | 34684.4576 | 228.7431 | NA | 9774.177 | 23054.0625 | 1038.33 | 540068.8 | 7927.762017 | 156713.7 | 49588.37 | 295.3531 | NA | 13676.03 | 27770.92 | 2379.437028 | 798420.4 | 67.64216 | 0.9929307 | 19.62797 | 6.210809 | 0.03699218 | NA | 1.712886 | 3.478233 | 0.2980181 | 100
BaeN_2510.2b | IAW_BE_pXRF_7585 | 122.83 | 12.73 | 108.91 | 16.003 | 118.99 | 134.2708 | 12.2661 | 20.1748 | 123.9595 | NA | NA | 95.824 | 94.06 | 669.5925 | NA | 267383.463 | 3148.79 | 64897.9877 | 22559.5656 | 157.2186 | 6233.5572 | 8926.26 | 33824.175 | 605.06 | 571986.7 | 5252.496599 | 122624.7 | 32253.41 | 203.0007 | 10336.48 | 12489.62 | 40744.6 | 1386.555496 | 797277.6 | 71.74248 | 0.658804 | 15.38043 | 4.045443 | 0.02546173 | 1.296472 | 1.566534 | 5.110466 | 0.1739113 | 100
BaeN_2510.2c | IAW_BE_pXRF_7586 | 120.28 | 18.259 | 138.47 | 25.415 | 87.08 | 121.0662 | 13.6644 | 23.6344 | 189.2081 | NA | NA | 112.616 | 156.2 | 537.0099 | 191.555 | 248101.957 | 4446.48 | 70698.1912 | 31001.0688 | 194.4876 | 7821.8088 | 9860.697 | 23052.162 | 1610.91 | 530739.7 | 7417.173288 | 133584.2 | 44322.23 | 251.1224 | 12970.12 | 13797.09 | 27768.63 | 3691.561356 | 774541.9 | 68.52305 | 0.9576207 | 17.24687 | 5.72238 | 0.03242205 | 1.674554 | 1.781322 | 3.585169 | 0.4766122 | 100
BaeN_2510.2 | MWB |  | 16.93533 | 134.6933 | 21.94833 | 96.67 | 130.1165 | 16.0185 | 24.34533 | 165.8286 | #DIV/0! | 87.2894 | 106.96 | 138.01 | 577.6685 | 158.0865 | 255982.8026 | 4115.947 | 72845.15 | 29415.03 | 193.4831 | 7027.683 | 9520.378 | 26643.4665 | 1084.767 | 547598.4 | 6865.811 | 137640.9 | 42054.67 | 249.8254 | 11653.3 | 13320.91 | 32094.72 | 2485.851 | 790080 | 69.30256 | 0.8697851 | 17.41843 | 5.326211 | 0.03162532 | 1.485513 | 1.686914 | 4.057956 | 0.3161805 | 100
| VarK% |  | 21.99134 | 17.90571 | 23.5665 | 20.06139 | 6.030387 | 33.30149 | 18.76206 | 21.91542 | #DIV/0! | #DIV/0! | 9.016885 | 27.71506 | 13.81156 | 29.94032 | 3.949945 | 20.68661 | 12.64362 | 21.13239 | 18.48886 | 15.98057 | 5.423489 | 23.34034 | 46.51049 | 3.949945 | 20.68661 | 12.64362 | 21.13239 | 18.48886 | 15.98057 | 5.423489 | 23.34034 | 46.51049 | 1.704704 | 3.114522 | 21.10476 | 12.22246 | 21.32368 | 18.35987 | 17.99675 | 6.504442 | 22.50067 | 48.12619 | 0
BaeN_2510.2d | OF | 120.45 | 19.722 | 151.85 | 18.499 | 94.27 | 123.7751 | 17.523 | 22.0844 | 169.8839 | 31.0222 | NA | 110.136 | 155.3 | 571.4659 | 301.951 | 267905.6614 | 5185.99 | 80590.3462 | 29097.6192 | 298.767 | 8136.1722 | 14407.1865 | 24711.3825 | 1346.59 | 573103.8 | 8650.749919 | 152275.5 | 41600.87 | 385.7679504 | 13491.4 | 20158.54 | 29767.33 | 3085.845644 | 842519.7 | 68.02259 | 1.026771 | 18.07381 | 4.937673 | 0.04578741 | 1.601316 | 2.392648 | 3.533132 | 0.3662639 | 100
BaeN_2475.1a | IAW_BE_pXRF_7588 | 121.69 | 19.8455 | 159.85 | 34.541 | 185.31 | 72.2751 | 28.7448 | 18.8976 | 173.6075 | NA | NA | 85.496 | 123.69 | 369.9275 | 293.982 | 203352.785 | 5243.39 | 79709.4935 | 14697.5192 | 206.3079 | 5289.609 | 13330.2225 | 17065.419 | 8660.43 | 435012.3 | 8746.498859 | 150611.1 | 21013.04 | 266.3848 | 8771.23 | 18651.65 | 20557 | 19846.24 | 683475.4 | 63.6471 | 1.279709 | 22.03607 | 3.07444 | 0.03897503 | 1.283328 | 2.728942 | 3.007717 | 2.903724 | 100
BaeN_2475.1b | IAW_BE_pXRF_7589 | 123.13 | 19.2945 | 181.54 | 33.332 | 133.05 | 70.0297 | 25.8066 | 20.2988 | 176.6356 | NA | NA | 92.872 | 126.01 | 737.5409 | 289.354 | 182304.418 | 4569.39 | 77350.5005 | 13753.116 | 200.4162 | 7504.8324 | 12849.2385 | 15650.0085 | 6769.24 | 389985.6 | 7622.199459 | 146153.8 | 19662.83 | 258.7774 | 12444.51 | 17978.65 | 18852 | 15512.39 | 628470.7 | 62.0531 | 1.212817 | 23.25546 | 3.128679 | 0.04117573 | 1.980126 | 2.860699 | 2.999662 | 2.468276 | 100
BaeN_2475.1c | IAW_BE_pXRF_7590 | 121.72 | 23.028 | 181.04 | 36.504 | 184.38 | 76.5908 | 26.1429 | 23.4856 | 207.901 | NA | NA | 98.704 | 104.01 | 619.9671 | 335.036 | 216130.2582 | 5337.6 | 86296.574 | 14997.8712 | 281.3256 | 5559.7464 | 13207.8555 | 17799.642 | 8885.08 | 462345.8 | 8903.65056 | 163057.4 | 21442.46 | 363.2476 | 9219.171 | 18480.43 | 21441.45 | 20361.05 | 725614.7 | 63.71782 | 1.227049 | 22.47162 | 2.955075 | 0.05006068 | 1.270533 | 2.546866 | 2.954936 | 2.806042 | 100
BaeN_2475.1 | MWB |  | 20.72267 | 174.1433 | 34.79233 | 167.58 | 72.9652 | 26.8981 | 20.894 | 186.048 | #DIV/0! | #DIV/0! | 92.35733 | 117.9033 | 575.8118 | 306.124 | 200595.8204 | 5050.127 | 81118.856 | 14482.84 | 229.3499 | 6118.0626 | 13129.1055 | 16838.3565 | 8104.917 | 429114.6 | 8424.116 | 153274.1 | 20706.11 | 296.1366 | 10144.97 | 18370.24 | 20283.48 | 18573.23 | 679186.9 | 63.13934 | 1.239859 | 22.58772 | 3.052731 | 0.04340381 | 1.511329 | 2.712169 | 2.987438 | 2.726014 | 100
| VarK% |  | 9.725564 | 7.109611 | 4.601204 | 17.84668 | 4.570048 | 5.978506 | 11.25298 | 10.20473 | #DIV/0! | #DIV/0! | 7.166755 | 10.25227 | 32.6048 | 8.214066 | 8.514942 | 8.296554 | 5.715774 | 4.484994 | 19.66801 | 19.75379 | 1.903977 | 6.489095 | 14.33908 | 8.514942 | 8.296554 | 5.715774 | 4.484994 | 19.66801 | 19.75379 | 1.903977 | 6.489095 | 14.33908 | 7.172362 | 1.490945 | 2.842086 | 2.7357 | 2.909349 | 13.52205 | 26.86647 | 5.810384 | 0.9518025 | 8.381797 | 0
BaeN_2475.1d | OF | 121.77 | 21.907 | 160.38 | 30.953 | 119.34 | 109.3654 | 16.2486 | 19.282 | 216.3647 | NA | NA | 75.544 | 139.54 | 677.3378 | 628.901 | 264141.4318 | 5031.56 | 81172.5369 | 25807.288 | 261.3012 | 12813.6294 | 24487.092 | 23787.9915 | 2016.59 | 565051.4 | 8393.145236 | 153375.5 | 36896.68 | 337.3921 | 21247.56 | 34262.34 | 28655.01 | 4621.217644 | 852840.2 | 66.25524 | 0.9841404 | 17.98409 | 4.32633 | 0.039561 | 2.491388 | 4.017439 | 3.359951 | 0.5418621 | 100
BaeN_2475.2a | IAW_BE_pXRF_7592 | 120 | 14.2025 | 172.06 | 26.65 | 142.57 | 115.0407 | 20.6028 | 19.4804 | 143.701 | NA | NA | 74.36 | 99.69 | 617.7844 | 235.82 | 250317.8128 | 3460.91 | 80116.1907 | 24807.2032 | 222.3594 | 7749.8538 | 11303.8695 | 28169.736 | 3522.55 | 535479.9 | 5773.143971 | 151379.5 | 35466.86 | 287.1105 | 12850.81 | 15816.37 | 33933.26 | 8072.27558 | 799059.2 | 67.01379 | 0.7224926 | 18.94472 | 4.438577 | 0.03593106 | 1.608242 | 1.979374 | 4.246652 | 1.010222 | 100
BaeN_2475.2b | IAW_BE_pXRF_7593 | 121.3 | 13.737 | 141.45 | 26.286 | 155.56 | 93.7815 | 21.3108 | 18.7612 | 142.7166 | NA | NA | 63.48 | 80.71 | 885.8185 | 321.152 | 241020.627 | 2959.53 | 59789.3205 | 22049.0088 | 227.4024 | 2869.0662 | 14649.3585 | 20648.901 | 4938.29 | 515591.3 | 4936.791993 | 112971.9 | 31523.47 | 293.622 | 4757.486 | 20497.38 | 24873.67 | 11316.59 | 726762.2 | 70.9436 | 0.6792857 | 15.54455 | 4.337521 | 0.04040138 | 0.6546137 | 2.82037 | 3.422531 | 1.557123 | 100
BaeN_2475.2c | IAW_BE_pXRF_7594 | 123.09 | 20.406 | 161.87 | 34.632 | 193.81 | 117.8732 | 19.2753 | 19.9888 | 177.7591 | NA | NA | 89.16 | 114.35 | 794.094 | 207.48 | 234599.6346 | 4230.57 | 75308.688 | 30445.2928 | 267.4881 | 3523.6812 | 13171.179 | 25889.325 | 4521.87 | 501855.5 | 7057.013817 | 142295.8 | 43527.64 | 345.3806 | 5842.968 | 18429.11 | 31186.28 | 10362.32 | 760902 | 65.95534 | 0.9274537 | 18.70093 | 5.720531 | 0.04539095 | 0.7679002 | 2.422009 | 4.098594 | 1.361846 | 100
BaeN_2475.2 | MWB |  | 16.11517 | 158.46 | 29.18933 | 163.98 | 108.8985 | 20.3963 | 19.41013 | 154.7256 | #DIV/0! | #DIV/0! | 75.66667 | 98.25 | 765.899 | 254.8173 | 241979.4 | 3550.337 | 71738.0664 | 25767.17 | 239.0833 | 4714.2004 | 13041.469 | 24902.654 | 4327.57 | 517642.2 | 5922.317 | 135549.1 | 36839.32 | 308.7044 | 7817.087 | 18247.62 | 29997.74 | 9917.059412 | 762241.2 | 67.97091 | 0.7764107 | 17.73007 | 4.83221 | 0.04057446 | 1.010252 | 2.407251 | 3.922592 | 1.309731 | 100
| VarK% |  | 23.10403 | 9.836745 | 16.16001 | 16.24436 | 12.09205 | 5.066323 | 3.177769 | 12.89619 | #DIV/0! | #DIV/0! | 17.03494 | 17.16658 | 17.78607 | 23.22028 | 3.265909 | 18.0327 | 14.80865 | 16.60899 | 10.34291 | 56.19722 | 12.85524 | 15.48541 | 16.81301 | 3.265909 | 18.0327 | 14.80865 | 16.60899 | 10.34291 | 56.19722 | 12.85524 | 15.48541 | 16.81301 | 4.744836 | 3.866741 | 17.07589 | 10.69728 | 15.95474 | 11.66329 | 51.56764 | 17.47603 | 11.20043 | 21.16085 | 0
BaeN_2475.2d | OF | 121.76 | 18.9905 | 154.54 | 30.55 | 129.3 | 107.6865 | 20.4081 | 18.662 | 201.6415 | NA | NA | 107.36 | 122.36 | 742.6144 | 723.151 | 278222.9382 | 6071.46 | 86188.6662 | 24471.0544 | 348.6804 | 10869.963 | 17064.6315 | 26701.6575 | 1453.72 | 595174.5 | 10127.8 | 162853.5 | 34986.27 | 450.2161 | 18024.57 | 23876.83 | 32164.82 | 3331.344752 | 880989.8 | 67.55748 | 1.149594 | 18.48529 | 3.971245 | 0.05110344 | 2.045946 | 2.710228 | 3.650986 | 0.3781366 | 100
BaeN_2466.1a | IAW_BE_pXRF_7596 | 121.64 | 16.53 | 164.09 | 29.926 | 165.39 | 84.975 | 16.4256 | 23.436 | 193.242 | NA | NA | 84.592 | 111.95 | 865.2836 | 290.641 | 216886.9286 | 4349.39 | 76568.2099 | 14104.1888 | 258.0048 | 3490.032 | 12192.9255 | 21319.8825 | 6584.62 | 463964.5 | 7255.217459 | 144675.6 | 20164.76 | 333.1358 | 5787.171 | 17060.34 | 25681.93 | 15089.32 | 700012 | 66.27951 | 1.036442 | 20.66759 | 2.88063 | 0.04759001 | 0.8267245 | 2.43715 | 3.668784 | 2.155579 | 100
BaeN_2466.1b | IAW_BE_pXRF_7597 | 121.06 | 15.7795 | 168.12 | 32.734 | 197.17 | 100.3838 | 24.5499 | 21.1668 | 288.4292 | NA | NA | 83.192 | 118.02 | 1125.9082 | 814.164 | 207186.5188 | 4051.02 | 75430.1093 | 18977.7952 | 314.3265 | NA | 19797.372 | 25819.584 | 9507.37 | 443213.4 | 6757.506462 | 142525.2 | 27132.55 | 405.8583768 | NA | 27700.48 | 31102.27 | 21787.09 | 700624.4 | 63.25978 | 0.9644978 | 20.3426 | 3.872625 | 0.0579281 | NA | 3.953685 | 4.439222 | 3.109668 | 100
BaeN_2466.1c | IAW_BE_pXRF_7598 | 122.37 | 19.988 | 161.97 | 32.656 | 171.27 | 94.5952 | 20.001 | 20.9684 | 209.399 | NA | NA | 77.36 | 123.51 | 922.7784 | 197.925 | 206040.415 | 4420.14 | 75010.663 | 17438.3768 | 182.3352 | 2799.069 | 12043.2585 | 22539.069 | 6332.91 | 440761.7 | 7373.235534 | 141732.6 | 24931.65 | 235.4312 | 4641.416 | 16850.93 | 27150.56 | 14512.5 | 678190 | 64.99088 | 1.087193 | 20.89866 | 3.676204 | 0.03471464 | 0.6843829 | 2.484691 | 4.003386 | 2.139886 | 100
BaeN_2466.1 | MWB |  | 17.4325 | 164.7267 | 31.772 | 177.9433 | 93.318 | 20.3255 | 21.85707 | 230.3567 | #DIV/0! | #DIV/0! | 81.71467 | 117.8267 | 971.3234 | 434.2433 | 210038 | 4273.517 | 75669.66 | 16840.12 | 251.5555 | 3144.5505 | 14677.852 | 23226.1785 | 7474.967 | 449313.2 | 7128.653 | 142977.8 | 24076.32 | 324.8084616 | 5214.294 | 20537.25 | 27978.25 | 17129.63 | 692942.1 | 64.84339 | 1.029378 | 20.63628 | 3.476486 | 0.04674425 | 0.7555537 | 2.958509 | 4.037131 | 2.468378 | 100
| VarK% |  | 12.87661 | 1.8965 | 5.033232 | 9.502095 | 8.34072 | 20.03326 | 6.272525 | 22.11219 | #DIV/0! | #DIV/0! | 4.693976 | 4.907569 | 14.09686 | 76.51718 | 2.837108 | 4.584235 | 1.065067 | 14.79368 | 26.32881 | 15.5375 | 30.21059 | 10.01978 | 23.60688 | 2.837108 | 4.584235 | 1.065067 | 14.79368 | 26.32881 | 15.5375 | 30.21059 | 10.01978 | 23.60688 | 1.844219 | 2.336797 | 5.989248 | 1.353692 | 15.10977 | 24.87968 | 13.32146 | 29.14225 | 9.569317 | 22.50177 | 0
BaeN_2466.1d | OF | 122.08 | 19.1235 | 143.84 | 23.647 | 128.64 | 114.5669 | 17.6292 | 20.8568 | 381.3587 | NA | NA | 114.232 | 155.63 | 756.1486 | 432.484 | 288777.0296 | 6645.65 | 93470.559 | 28483.832 | 184.7583 | 15054.4446 | 12758.9175 | 30132.7635 | 1400.13 | 617751.8 | 11085.61 | 176612.6 | 40723.33 | 238.5599 | 24963.28 | 17852.28 | 36297.93 | 3208.537908 | 928734 | 66.51548 | 1.193626 | 19.01649 | 4.384822 | 0.02568657 | 2.687883 | 1.922216 | 3.908323 | 0.3454744 | 100
BaeN_2800.1a | IAW_BE_pXRF_7600 | 120.73 | 11.1815 | 117.92 | 18.512 | 88.28 | 121.4576 | 9.4695 | 13.5284 | 209.8698 | NA | NA | 72.032 | 84.58 | 324.5361 | 208.156 | 253365.5778 | 2439.46 | 53279.2351 | 24376.5184 | 281.67 | 7219.9842 | 10209.255 | 18969.7935 | 1810.08 | 541999.6 | 4069.263226 | 100671.1 | 34851.11 | 363.692304 | 11972.18 | 14284.79 | 22851.01 | 4147.979328 | 735210.8 | 73.72031 | 0.5534825 | 13.69282 | 4.740288 | 0.04946776 | 1.628401 | 1.942952 | 3.10809 | 0.5641891 | 100
BaeN_2800.1b | IAW_BE_pXRF_7601 | 120.18 | 13.186 | 148.02 | 17.108 | 77.03 | 118.6354 | 16.1778 | 20.9808 | 210.2657 | NA | 75.2862 | 122.632 | 108.87 | 401.5657 | 115.375 | 254477.7086 | 3281.34 | 62721.2404 | 29054.2096 | 349.1601 | 4991.3994 | 8663.529 | 20865.2115 | 1072.07 | 544378.7 | 5473.603254 | 118511.8 | 41538.8 | 450.8355 | 8276.738 | 12122.01 | 25134.23 | 2456.755612 | 758343.5 | 71.78524 | 0.7217842 | 15.62772 | 5.477571 | 0.05945004 | 1.091423 | 1.598485 | 3.31436 | 0.3239634 | 100
BaeN_2800.1c | IAW_BE_pXRF_7602 | 122.44 | 10.8775 | 141.47 | 19.591 | 88.76 | 129.677 | 17.2398 | 20.8444 | 235.1646 | 32.6152 | 131.3576 | 99.368 | 101 | 576.4226 | 142.844 | 262714.7566 | 2999.48 | 76449.9918 | 29236.4176 | 599.0469 | 10978.7496 | 10832.031 | 19846.134 | 1869.35 | 561999.4 | 5003.432588 | 144452.3 | 41799.31 | 773.4894 | 18204.96 | 15156.18 | 23906.65 | 4283.80246 | 815579.5 | 68.90799 | 0.6134819 | 17.71161 | 5.125105 | 0.09483924 | 2.232151 | 1.858332 | 2.931247 | 0.5252465 | 100
BaeN_2800.1 | MWB |  | 11.74833 | 135.8033 | 18.40367 | 84.69 | 123.2567 | 14.2957 | 18.4512 | 218.4334 | 32.6152 | 103.3219 | 98.01067 | 98.15 | 434.1748 | 155.4583 | 256852.681 | 2906.76 | 64150.16 | 27555.7152 | 409.959 | 7730.0444 | 9901.605 | 19893.713 | 1583.833 | 549459.3 | 4848.766356 | 121211.7 | 39396.41 | 529.3390608 | 12817.96 | 13854.33 | 23963.97 | 3629.512 | 769711.3 | 71.47118 | 0.6295829 | 15.67738 | 5.114321 | 0.06791901 | 1.650658 | 1.799923 | 3.117899 | 0.471133 | 100
| VarK% |  | 10.67641 | 11.65649 | 6.765173 | 7.838109 | 4.654058 | 29.47185 | 23.10861 | 6.634071 | #DIV/0! | 38.37373 | 25.84136 | 12.62686 | 29.72779 | 30.65735 | 1.988326 | 14.74254 | 18.16251 | 9.997099 | 40.78352 | 39.1471 | 11.27601 | 4.768362 | 28.04523 | 1.988326 | 14.74254 | 18.16251 | 9.997099 | 40.78352 | 39.1471 | 11.27601 | 4.768362 | 28.04523 | 5.375096 | 3.388056 | 13.54838 | 12.82008 | 7.210338 | 35.1034 | 34.57343 | 9.973069 | 6.149801 | 27.36623 | 0
BaeN_2800.1d | OF | 121.84 | 9.956 | 126.21 | 12.09 | 85.18 | 146.1776 | 20.6559 | 14.7808 | 275.3217 | NA | 108.7427 | 120.304 | 104.61 | 679.6957 | 567.359 | 311541.5896 | 3628.87 | 96923.5358 | 28801.4376 | 306.147 | 14915.9868 | 15063.867 | 32268.348 | 4846.86 | 666449.8 | 6053.318047 | 183137 | 41177.42 | 395.2970064 | 24733.69 | 21077.36 | 38870.45 | 11107.06 | 993001.4 | 67.11469 | 0.6095981 | 18.44278 | 4.146763 | 0.0398083 | 2.490801 | 2.122591 | 3.914441 | 1.118535 | 100
BaeN_2474.1a | IAW_BE_pXRF_7604 | 120.1 | 9.5285 | 111.64 | 12.974 | 184.38 | 95.3883 | NA | 15.4752 | 114.1369 | NA | NA | 39.144 | 91.98 | 776.2455 | 263.614 | 288679.4036 | 2656.24 | 73117.4808 | 19800.3832 | 265.7661 | 7559.526 | 14630.364 | 23525.292 | 1935.05 | 617543 | 4430.873944 | 138155.5 | 28308.61 | 343.1572 | 12535.21 | 20470.81 | 28338.57 | 4434.36058 | 854560 | 72.26443 | 0.5184977 | 16.16685 | 3.312653 | 0.04015601 | 1.466861 | 2.395479 | 3.316159 | 0.5189057 | 100
BaeN_2474.1b | IAW_BE_pXRF_7605 | 120.12 | 14.212 | 105.21 | 16.822 | 109.66 | 83.9038 | 12.9564 | 15.1032 | 111.2586 | NA | NA | 56.816 | 106.5 | 630.9901 | 453.674 | 246864.725 | 3542.08 | 60049.0891 | 22416.5344 | 298.644 | 4902.5886 | 19438.209 | 23512.86 | 1980.42 | 528093 | 5908.543648 | 113462.8 | 32048.92 | 385.6091328 | 8129.472 | 27197.94 | 28323.59 | 4538.330472 | 748088.2 | 70.59235 | 0.7898191 | 15.16703 | 4.28411 | 0.05154595 | 1.0867 | 3.63566 | 3.78613 | 0.6066572 | 100
BaeN_2474.1c | IAW_BE_pXRF_7606 | 123.25 | 17.29 | 132.32 | 22.438 | 106.73 | 109.4169 | 18.0186 | 25.1472 | 171.7992 | NA | NA | 92.888 | 124.1 | 661.8983 | 330.824 | 247579.483 | 4296.95 | 68428.4783 | 27627.1632 | 216.7752 | 4338.3834 | 18413.157 | 22588.4505 | 1475.28 | 529622 | 7167.742295 | 129295.6 | 39498.56 | 279.9001 | 7193.907 | 25763.69 | 27210.05 | 3380.751648 | 769412.2 | 68.83463 | 0.9315867 | 16.80447 | 5.133601 | 0.03637844 | 0.9349874 | 3.34849 | 3.536472 | 0.4393941 | 100
BaeN_2474.1 | MWB |  | 13.67683 | 116.39 | 17.41133 | 133.59 | 96.23633 | 15.4875 | 18.5752 | 132.3982 | #DIV/0! | #DIV/0! | 62.94933 | 107.5267 | 689.7113 | 349.3707 | 261041.2 | 3498.423 | 67198.3494 | 23281.36 | 260.3951 | 5600.166 | 17493.91 | 23208.8675 | 1796.917 | 558419.3 | 5835.72 | 126971.3 | 33285.36 | 336.2222 | 9286.195 | 24477.48 | 27957.4 | 4117.814 | 790686.8 | 70.5638 | 0.7466345 | 16.04612 | 4.243455 | 0.04269346 | 1.162849 | 3.126543 | 3.546254 | 0.5216523 | 100
| VarK% |  | 28.57626 | 12.17067 | 27.33532 | 32.94395 | 13.27739 | 23.11229 | 30.65678 | 25.79534 | #DIV/0! | #DIV/0! | 43.51425 | 14.9587 | 11.09416 | 27.58612 | 9.170219 | 23.47417 | 9.852132 | 17.11419 | 15.82128 | 30.71597 | 14.47539 | 2.315205 | 15.55263 | 9.170219 | 23.47417 | 9.852132 | 17.11419 | 15.82128 | 30.71597 | 14.47539 | 2.315205 | 15.55263 | 7.124692 | 2.430542 | 28.11324 | 5.143724 | 21.472 | 18.49397 | 23.56209 | 20.76407 | 6.630612 | 16.03853 | 0
BaeN_2474.1d | OF | 121.3 | 18.392 | 136.52 | 28.509 | 105.09 | 127.7097 | 18.3903 | 28.0116 | 206.7454 | NA | NA | 107.464 | 165.07 | 628.0774 | 753.285 | 250631.0216 | 5111.94 | 76771.3674 | 33299.0008 | 544.89 | 19808.49 | 36316.9485 | 32842.467 | 4959.19 | 536149.9 | 8527.227114 | 145059.5 | 47607.58 | 703.561968 | 32846.44 | 50814.67 | 39562.04 | 11364.48 | 872635.4 | 61.44031 | 0.977181 | 16.62315 | 5.45561 | 0.08062496 | 3.764051 | 5.823128 | 4.533627 | 1.302317 | 100
BaeN_2650.1a | IAW_BE_pXRF_7608 | 122.72 | 13.6325 | 157.06 | 38.844 | 148.22 | 118.5015 | 42.5685 | 23.5476 | 174.5919 | NA | 52.3083 | 111.968 | 75.84 | 939.2472 | 344.552 | 229548.0986 | 3417.65 | 71854.7739 | 18104.3824 | 420.7584 | 3587.961 | 11383.386 | 19914.0375 | 10359.23 | 491049.3 | 5700.981965 | 135769.6 | 25883.84 | 543.2832 | 5949.557 | 15927.63 | 23988.45 | 23739.21 | 728551.8 | 67.40073 | 0.7825088 | 18.63554 | 3.552779 | 0.07457029 | 0.8166278 | 2.186205 | 3.292621 | 3.258411 | 100
BaeN_2650.1b | IAW_BE_pXRF_7609 | 121.13 | 12.9865 | 142.92 | 24.492 | 133.42 | 103.5356 | 24.1959 | 16.8268 | 107.6634 | NA | NA | 75.096 | 71.31 | 827.2287 | 257.478 | 216574.4088 | 3238.79 | 67081.0322 | 14074.1432 | 244.6716 | 6867.5568 | 9163.287 | 15435.273 | 9213.66 | 463296 | 5402.625599 | 126749.6 | 20121.8 | 315.92 | 11387.78 | 12821.27 | 18593.33 | 21114.02 | 679802.3 | 68.15157 | 0.7947348 | 18.64507 | 2.959949 | 0.04647233 | 1.675161 | 1.886029 | 2.735108 | 3.105906 | 100
BaeN_2650.1c | IAW_BE_pXRF_7610 | 121.99 | 9.1675 | 164.27 | 28.574 | 161.64 | 79.5057 | 24.426 | 19.7656 | 110.4668 | NA | NA | 103.808 | 86.09 | 782.4432 | 467.272 | 215699.8134 | 3606.39 | 72430.1669 | 17411.628 | 335.9253 | 3252.795 | 10295.7855 | 14373.0825 | 12194.57 | 461425 | 6015.819159 | 136856.8 | 24893.4 | 433.7467 | 5393.784669 | 14405.86 | 17313.82 | 27945.08 | 694683.4 | 66.42235 | 0.86598 | 19.7006 | 3.583417 | 0.06243805 | 0.7764379 | 2.073731 | 2.492332 | 4.022707 | 100
BaeN_2650.1 | MWB |  | 11.92883 | 154.75 | 30.63667 | 147.76 | 100.5143 | 30.3968 | 20.04667 | 130.9074 | #DIV/0! | 52.3083 | 96.95733 | 77.74667 | 849.6397 | 356.434 | 220607.4 | 3420.943 | 70455.32 | 16530.0512 | 333.7851 | 4569.4376 | 10280.8195 | 16574.131 | 10589.15 | 471923.4 | 5706.476 | 133125.3 | 23633.01 | 430.9833 | 7577.041 | 14384.92 | 19965.2 | 24266.1 | 701012.5 | 67.32489 | 0.8144079 | 18.99374 | 3.365382 | 0.06116022 | 1.089409 | 2.048655 | 2.84002 | 3.462341 | 100
| VarK% |  | 20.22913 | 7.018309 | 24.13772 | 9.553074 | 19.57203 | 34.68006 | 16.80681 | 28.91959 | #DIV/0! | #DIV/0! | 19.97488 | 9.739617 | 9.506215 | 29.57083 | 3.515374 | 5.373434 | 4.167677 | 13.03625 | 26.38312 | 43.70938 | 10.79802 | 17.7433 | 14.20035 | 3.515374 | 5.373434 | 4.167677 | 13.03625 | 26.38312 | 43.70938 | 10.79802 | 17.7433 | 14.20035 | 3.563907 | 1.287933 | 5.535215 | 3.223066 | 10.44307 | 23.04194 | 46.60087 | 7.402448 | 14.44813 | 14.18823 | 0
BaeN_2650.1d | OF | 123.14 | 11.799 | 152.08 | 22.139 | 155.35 | 97.9427 | 19.8417 | 18.5876 | 283.4109 | NA | NA | 123.504 | 85.31 | 1336.8344 | 565.747 | 261277.3118 | 3997.95 | 62327.3651 | 25403.716 | 387.6222 | 4724.6082 | 16568.727 | 26369.595 | 5499.42 | 558924.4 | 6668.980395 | 117767.6 | 36319.69 | 500.4978 | 7834.345 | 23182.96 | 31764.81 | 12602.47 | 795565.7 | 70.25496 | 0.8382689 | 14.80299 | 4.565266 | 0.06291093 | 0.9847515 | 2.914022 | 3.992733 | 1.584089 | 100
BaeN_2775.1a | IAW_BE_pXRF_7612 | 123.11 | 13.262 | 141.03 | 14.183 | 84.22 | 175.1206 | 22.2135 | 38.1424 | 204.0811 | NA | NA | 79.6 | 56.23 | 433.7003 | 192.205 | 289364.0682 | 3470.75 | 77886.6907 | 32824.6984 | 353.9325 | 10518.8304 | 8686.146 | 25244.919 | 732.01 | 619007.6 | 5789.558075 | 147166.9 | 46929.47 | 456.997644 | 17442.32 | 12153.66 | 30410.03 | 1677.474116 | 881034 | 70.25922 | 0.6571322 | 16.70388 | 5.326636 | 0.0518706 | 1.979756 | 1.379476 | 3.451629 | 0.1903983 | 100
BaeN_2775.1b | IAW_BE_pXRF_7613 | 121.34 | 16.853 | 131.07 | 18.447 | 85.96 | 174.0803 | 25.2048 | 30.7644 | 159.5691 | NA | NA | 89.448 | 85.38 | 460.5643 | 243.971 | 309065.6946 | 3293 | 91352.7251 | 32917.3104 | 374.5473 | 11053.4814 | 9869.2335 | 30412.746 | 1362.09 | 661153.3 | 5493.0533 | 172611 | 47061.88 | 483.6155 | 18328.88 | 13809.03 | 36635.19 | 3121.365444 | 958697.3 | 68.96372 | 0.5729705 | 18.00474 | 4.90894 | 0.05044506 | 1.911853 | 1.440395 | 3.821351 | 0.325584 | 100
BaeN_2775.1c | IAW_BE_pXRF_7614 | 122.97 | 15.2 | 145.19 | 17.42 | 73.62 | 157.1162 | 20.4435 | 29.5864 | 172.0774 | NA | NA | 110.888 | 104.59 | 478.15 | 270.868 | 296131.5746 | 3680.83 | 85483.3616 | 31951.1712 | 338.2992 | 12759.8016 | 9488.199 | 24040.569 | 1328.55 | 633484.7 | 6139.992523 | 161520.8 | 45680.59 | 436.8119 | 21158.3 | 13275.89 | 28959.27 | 3044.50518 | 913700.8 | 69.33174 | 0.6719916 | 17.67765 | 4.999513 | 0.04780689 | 2.315671 | 1.45298 | 3.169448 | 0.3332059 | 100
BaeN_2775.1 | MWB |  | 15.105 | 139.0967 | 16.68333 | 81.26667 | 168.7724 | 22.6206 | 32.83107 | 178.5759 | #DIV/0! | #DIV/0! | 93.312 | 82.06667 | 457.4715 | 235.6813 | 298187.1 | 3481.527 | 84907.59 | 32564.39 | 355.593 | 11444.0378 | 9347.8595 | 26566.078 | 1140.883 | 637881.9 | 5807.535 | 160432.9 | 46557.31 | 459.1416816 | 18976.5 | 13079.53 | 32001.5 | 2614.448 | 917810.7 | 69.51822 | 0.6340314 | 17.46209 | 5.078363 | 0.05004085 | 2.069093 | 1.424284 | 3.480809 | 0.2830628 | 100
| VarK% |  | 11.89926 | 5.216387 | 13.3391 | 8.218759 | 5.98909 | 10.63904 | 14.12475 | 12.85534 | #DIV/0! | #DIV/0! | 17.14452 | 29.67059 | 4.893345 | 16.96414 | 3.357076 | 5.576274 | 7.951533 | 1.637006 | 5.112871 | 10.22736 | 6.460304 | 12.74294 | 31.07168 | 3.357076 | 5.576274 | 7.951533 | 1.637006 | 5.112871 | 10.22736 | 6.460304 | 12.74294 | 31.07168 | 4.248635 | 0.960294 | 8.422242 | 3.87518 | 4.326746 | 4.120216 | 10.45021 | 2.760073 | 9.392356 | 28.38246 | 0
BaeN_2775.1d | OF | 120.28 | 12.9485 | 137.71 | 20.566 | 79.97 | 160.8242 | 36.3027 | 41.4656 | 79.2228 | 44.0612 | 47.8676 | 66.76 | 90.5 | 402.7994 | 133.705 | 360711.1418 | 3602.61 | 98690.9105 | 22242.168 | 263.7489 | 12594.3792 | 8714.6325 | 27568.9575 | 735.27 | 771633.3 | 6009.513741 | 186476.5 | 31799.63 | 340.5526 | 20884 | 12193.51 | 33209.57 | 1684.944732 | 1064231.5 | 72.50615 | 0.5646811 | 17.52217 | 2.988037 | 0.03199986 | 1.962355 | 1.145758 | 3.120521 | 0.158325 | 100
BaeN_2775.2a | IAW_BE_pXRF_7616 | 121.98 | 13.756 | 157.76 | 33.28 | 138.68 | 91.4743 | 19.3107 | 18.4636 | 86.1243 | NA | NA | 94.944 | 71.63 | 1025.7449 | 671.437 | 258059.385 | 3121.85 | 55464.7639 | 17699.6456 | 543.0573 | 4263.909 | 13187.2545 | 14805.189 | 10693.36 | 552040.6 | 5207.557985 | 104800.7 | 25305.18 | 701.1956 | 7070.414 | 18451.61 | 17834.33 | 24504.9 | 755916.5 | 73.02931 | 0.6889065 | 13.86405 | 3.347616 | 0.09276098 | 0.9353432 | 2.440958 | 2.359299 | 3.241747 | 100
BaeN_2775.2b | IAW_BE_pXRF_7617 | 120.36 | 15.7225 | 190.81 | 33.007 | 146.95 | 93.8536 | 27.8421 | 9.2008 | 207.0343 | NA | 85.5107 | 106.608 | 125.13 | 1749.2041 | 560.079 | 256232.5704 | 3749.46 | 56405.0305 | 26703.5704 | 640.4487 | 13269.594 | 21695.037 | 18133.626 | 3951.88 | 548132.7 | 6254.474226 | 106577.3 | 38178.09 | 826.9474 | 22003.64 | 30355.7 | 21843.77 | 9056.128208 | 783228.8 | 69.98373 | 0.7985501 | 13.60743 | 4.87445 | 0.1055818 | 2.80935 | 3.875713 | 2.788938 | 1.156256 | 100
BaeN_2775.2c | IAW_BE_pXRF_7618 | 123.17 | 12.255 | 171.4 | 34.866 | 143.6 | 70.6683 | 22.7976 | 19.406 | 92.9616 | NA | NA | 86.72 | 86.89 | 1017.7368 | 767.351 | 266515.8 | 3316.5 | 62238.1032 | 18285.7584 | 485.7639 | 4651.9434 | 13824.6885 | 12798.723 | 11757.02 | 570130.6 | 5532.25365 | 117598.9 | 26143.15 | 627.2183 | 7713.853 | 19343.5 | 15417.34 | 26942.39 | 789449.2 | 72.21878 | 0.7007739 | 14.89632 | 3.311568 | 0.07945012 | 0.9771183 | 2.450253 | 1.952924 | 3.412808 | 100
BaeN_2775.2 | MWB |  | 13.91117 | 173.3233 | 33.71767 | 143.0767 | 85.33207 | 23.3168 | 15.69013 | 128.7067 | #DIV/0! | 85.5107 | 96.09067 | 94.55 | 1264.2286 | 666.289 | 260269.2518 | 3395.937 | 58035.97 | 20896.3248 | 556.4233 | 7395.1488 | 16235.66 | 15245.846 | 8800.753 | 556768 | 5664.762 | 109659 | 29875.48 | 718.4538 | 12262.64 | 22716.94 | 18365.15 | 20167.81 | 776198.2 | 71.74394 | 0.7294102 | 14.1226 | 3.844545 | 0.09259765 | 1.573937 | 2.922308 | 2.367054 | 2.603604 | 100
| VarK% |  | 12.50039 | 9.582515 | 2.977104 | 2.907367 | 14.94725 | 18.39589 | 35.94391 | 52.77094 | #DIV/0! | #DIV/0! | 10.40003 | 29.1489 | 33.22344 | 15.5686 | 2.10791 | 9.460048 | 6.32263 | 24.10832 | 14.05473 | 68.84401 | 29.18692 | 17.6744 | 48.09578 | 2.10791 | 9.460048 | 6.32263 | 24.10832 | 14.05473 | 68.84401 | 29.18692 | 17.6744 | 48.09578 | 2.298083 | 2.198568 | 8.249165 | 4.83081 | 23.20447 | 14.11119 | 67.98892 | 28.25457 | 17.66167 | 48.25446 | 0
BaeN_2775.2d | OF | 120.89 | 14.326 | 172.25 | 38.818 | 173.87 | 84.7278 | 26.7093 | 13.5904 | 206.7347 | NA | NA | 112.488 | 160.82 | 1115.7247 | 1677.585 | 235704.2182 | 4787.67 | 43047.5045 | 22771.3408 | 571.6794 | 5579.7768 | 51959.6805 | 17814.741 | 16694.31 | 504218.5 | 7986.312327 | 81338.26 | 32556.19 | 738.1524 | 9252.386 | 72701.98 | 21459.64 | 38256.68 | 768508.1 | 65.61004 | 1.039197 | 10.58392 | 4.236284 | 0.09605006 | 1.203941 | 9.460146 | 2.792376 | 4.978045 | 100
BaeN_2782.2a | IAW_BE_pXRF_7620 | 122.35 | 11.058 | 107.37 | 29.276 | 113.69 | 118.2337 | 38.3559 | 23.0764 | 105.1917 | NA | NA | 74.376 | 106.66 | 668.1909 | 145.457 | 294510.0714 | 3605.01 | 78908.0474 | 23060.0136 | 416.5272 | 6054.321 | 9759.1935 | 19190.4195 | 5639.59 | 630015.9 | 6013.517181 | 149096.8 | 32968.9 | 537.8199 | 10039.28 | 13655.06 | 23116.78 | 12923.68 | 878367.7 | 71.72576 | 0.6846241 | 16.9743 | 3.753428 | 0.06122947 | 1.142947 | 1.554595 | 2.631788 | 1.47133 | 100
BaeN_2782.2b | IAW_BE_pXRF_7621 | 122.04 | 15.3805 | 156.23 | 39.325 | 132.4 | 119.1092 | 29.8599 | 33.1204 | 119.5939 | 32.0134 | NA | 124.216 | 106.07 | 572.9624 | 501.345 | 246902.143 | 4228.99 | 74792.0082 | 29328 | 329.2095 | 3562.0104 | 11427.675 | 19497.1875 | 5469.53 | 528173.1 | 7054.378219 | 141319.5 | 41930.2416 | 425.0753064 | 5906.526 | 15989.60286 | 23486.31 | 12533.97 | 776818.7 | 67.99181 | 0.9081113 | 18.19208 | 5.397687 | 0.05472002 | 0.7603481 | 2.058344 | 3.023397 | 1.613501 | 100
BaeN_2782.2c | IAW_BE_pXRF_7622 | 120.62 | 11.8275 | 113.54 | 23.946 | 108.35 | 136.166 | 24.4968 | 26.4244 | 214.749 | NA | NA | 73.176 | 88.16 | 701.8585 | 423.878 | 259535.0746 | 3721.48 | 65429.4186 | 16807.5856 | 238.3617 | 4379.5518 | 12027.8865 | 19282.0005 | 2973.09 | 555197.4 | 6207.800788 | 123628.9 | 24029.81 | 307.7726 | 7262.173 | 16829.42 | 23227.1 | 6813.133044 | 763503.5 | 72.71708 | 0.8130677 | 16.19231 | 3.147308 | 0.04031057 | 0.9511643 | 2.204236 | 3.042173 | 0.8923512 | 100
BaeN_2782.2 | MWB |  | 12.75533 | 125.7133 | 30.849 | 118.1467 | 124.503 | 30.9042 | 27.5404 | 146.5115 | 32.0134 | #DIV/0! | 90.58933 | 100.2967 | 647.6706 | 356.8933 | 266982.4 | 3851.827 | 73043.16 | 23065.2 | 328.0328 | 4665.2944 | 11071.585 | 19323.2025 | 4694.07 | 571128.8 | 6425.232 | 138015 | 32976.32 | 423.556 | 7735.991 | 15491.36 | 23276.73 | 10756.93 | 806230 | 70.81155 | 0.8019344 | 17.11956 | 4.099474 | 0.05208669 | 0.9514863 | 1.939059 | 2.899119 | 1.325727 | 100
| VarK% |  | 18.07705 | 21.16534 | 25.31439 | 10.68944 | 8.12026 | 22.61284 | 18.56964 | 40.63333 | #DIV/0! | #DIV/0! | 32.1536 | 10.4837 | 10.32211 | 52.44175 | 9.237402 | 8.613673 | 9.456605 | 27.14136 | 27.15844 | 27.23275 | 10.61743 | 0.8149772 | 31.80259 | 9.237402 | 8.613673 | 9.456605 | 27.14136 | 27.15844 | 27.23275 | 10.61743 | 0.8149772 | 31.80259 | 7.792674 | 3.518863 | 13.98603 | 5.886645 | 28.40401 | 20.55263 | 20.10534 | 17.57822 | 7.992282 | 28.81341 | 0
BaeN_2782.2d | OF | 120.85 | 14.0125 | 122.12 | 32.929 | 121.67 | 114.33 | 30.3909 | 33.5048 | 368.294 | 56.7226 | NA | 112.84 | 136.14 | 683.5866 | 1336.062 | 270360.4412 | 4346.96 | 75259.4297 | 30817.696 | 750.4107 | 11980.0278 | 19528.9815 | 24595.9245 | 3082.22 | 578355.1 | 7251.163976 | 142202.7 | 44060.06 | 968.9303 | 19865.28 | 27324.95 | 29628.25 | 7063.215352 | 856719.6 | 67.50809 | 0.8463871 | 16.59851 | 5.14288 | 0.1130977 | 2.318761 | 3.189486 | 3.458337 | 0.8244489 | 100
BaeN_2722.1a | IAW_BE_pXRF_7624 | 122.37 | 17.4705 | 169.1 | 31.577 | 102.23 | 88.3225 | 26.727 | 23.2996 | 224.1115 | 23.9186 | 53.0585 | 100.16 | 150.86 | 557.3988 | 539.617 | 235192.1534 | 5202.44 | 70983.2578 | 19707.4072 | 1103.0271 | NA | 20270.5755 | 14634.312 | 1696.07 | 503123.1 | 8678.190164 | 134122.9 | 28175.68 | 1424.229 | NA | 28362.59 | 17628.49 | 3886.714012 | 725401.8 | 69.35784 | 1.196329 | 18.48946 | 3.884148 | 0.1963365 | NA | 3.909914 | 2.430169 | 0.5358015 | 100
BaeN_2722.1b | IAW_BE_pXRF_7625 | 123.03 | 24.168 | 150.07 | 40.989 | 86.4 | 82.2558 | 23.7711 | 25.3084 | 204.8622 | NA | NA | 102.848 | 118.13 | 589.0224 | 393.146 | 225155.7236 | 5155.98 | 58462.0036 | 16180.0184 | 1029.2148 | 6174.3786 | 20594.7315 | 14882.448 | 2511.87 | 481653.1 | 8600.690238 | 110464 | 23132.57 | 1328.922 | 10238.35 | 28816.15 | 17927.4 | 5756.201292 | 687917.4 | 70.01613 | 1.25025 | 16.05774 | 3.362696 | 0.1931805 | 1.488312 | 4.188897 | 2.606039 | 0.8367577 | 100
BaeN_2722.1c | IAW_BE_pXRF_7626 | 121.87 | 21.0805 | 185.74 | 34.112 | 109.16 | 96.923 | 27.9306 | 26.04 | 249.5454 | NA | NA | 107.256 | 137.72 | 398.9158 | 386.126 | 237820.9852 | 5967.96 | 69036.2036 | 17573.6288 | 645.6639 | 6699.9816 | 17693.424 | 18175.857 | 1672.67 | 508746.7 | 9955.154076 | 130443.9 | 25125.02 | 833.6812 | 11109.91 | 24756.64 | 21894.64 | 3833.090572 | 736698.7 | 69.05763 | 1.35132 | 17.70655 | 3.410488 | 0.1131645 | 1.508067 | 3.360484 | 2.971994 | 0.5203064 | 100
BaeN_2722.1 | MWB |  | 20.90633 | 168.3033 | 35.55933 | 99.26333 | 89.1671 | 26.1429 | 24.88267 | 226.173 | 23.9186 | 53.0585 | 103.4213 | 135.57 | 515.1123 | 439.6297 | 232723 | 5442.127 | 66160.49 | 17820.35 | 925.9686 | 6437.1801 | 19519.577 | 15897.539 | 1960.203 | 497840.9 | 9078.011 | 125010.2 | 25477.76 | 1195.611 | 10674.13 | 27311.79 | 19150.18 | 4492.002 | 716672.6 | 69.4772 | 1.265966 | 17.41791 | 3.552444 | 0.1675605 | 1.498189 | 3.819765 | 2.669401 | 0.6309552 | 100
| VarK% |  | 16.03411 | 10.60486 | 13.6956 | 11.753 | 8.265365 | 8.187244 | 5.702515 | 9.90959 | #DIV/0! | #DIV/0! | 3.464057 | 12.14914 | 19.77507 | 19.71266 | 2.872055 | 8.378657 | 10.184 | 9.969444 | 26.51715 | 5.773606 | 8.144533 | 12.43575 | 24.38015 | 2.872055 | 8.378657 | 10.184 | 9.969444 | 26.51715 | 5.773606 | 8.144533 | 12.43575 | 24.38015 | 3.563041 | 0.7056578 | 6.215138 | 7.126512 | 8.114308 | 28.12999 | 0.9323977 | 11.03471 | 10.35489 | 28.27435 | 0
BaeN_2722.1d | OF | 121.47 | 18.696 | 166.11 | 28.288 | 111.4 | 110.519 | 20.4789 | 28.8796 | 266.965 | 49.7724 | NA | 106.144 | 193.69 | 439.5914 | 958.971 | 262671.975 | 6651.13 | 78853.9115 | 23496.5432 | 454.3989 | 7406.5524 | 20203.0395 | 21370.293 | 2056.75 | 561907.9 | 11094.75 | 148994.5 | 33593.01 | 586.7199 | 12281.55 | 28268.09 | 25742.65 | 4713.2483 | 827182.4 | 67.93035 | 1.34127 | 18.01229 | 4.061137 | 0.07092993 | 1.484745 | 3.417395 | 3.112089 | 0.5697955 | 100
BaeN_2768a | IAW_BE_pXRF_7628 | 123.09 | 11.552 | 128.91 | 22.152 | 135.7 | 170.3208 | 19.8063 | 19.3812 | 88.4141 | NA | 48.4847 | 76.144 | 53.75 | 759.4263 | 1273.584 | 227176.868 | 2855.35 | 70046.0488 | 23251.1968 | 665.0118 | 4293.5412 | 15576.498 | 24432.702 | 10902.15 | 485976.8 | 4763.009335 | 132352 | 33242.24 | 858.6632 | 7119.55 | 21794.64 | 29431.63 | 24983.36694 | 740521.9 | 65.62625 | 0.6431963 | 17.8728 | 4.489028 | 0.1159538 | 0.9614233 | 2.943146 | 3.974445 | 3.373751 | 100
BaeN_2768b | IAW_BE_pXRF_7629 | 122.21 | 13.148 | 183.03 | 28.444 | 134.73 | 154.2734 | 13.5228 | 24.1676 | 141.6252 | 27.081 | 89.3101 | 114.528 | 86.86 | 860.7211 | 1502.904 | 251887.5986 | 3701.99 | 83864.6718 | 33387.952 | 515.7021 | 6246.0996 | 11692.6425 | 23597.1645 | 7311.75 | 538838 | 6175.289519 | 158462.3 | 47734.75 | 665.8746 | 10357.28 | 16360.35 | 28425.14 | 16755.6063 | 823774.5 | 65.41085 | 0.7496334 | 19.23612 | 5.794638 | 0.08083213 | 1.257296 | 1.986022 | 3.450598 | 2.034004 | 100
BaeN_2768 | MWB |  | 12.35 | 155.97 | 25.298 | 135.215 | 162.2971 | 16.66455 | 21.7744 | 115.01965 | 27.081 | 68.8974 | 95.336 | 70.305 | 810.0737 | 1388.244 | 239532.2333 | 3278.67 | 76955.3603 | 28319.5744 | 590.35695 | 5269.8204 | 13634.57025 | 24014.93325 | 9106.95 | 512407.4 | 5469.149427 | 145407.2 | 40488.5 | 762.2689 | 8738.416 | 19077.49 | 28928.39 | 20869.48662 | 782148.2 | 65.51855 | 0.6964149 | 18.55446 | 5.141833 | 0.09839297 | 1.10936 | 2.464584 | 3.712521 | 2.703878 | 100
| VarK% |  | 9.137995 | 24.53588 | 17.58683 | 0.5072615 | 6.991638 | 26.66202 | 15.54346 | 32.71261 | #DIV/0! | 41.89986 | 28.4694 | 33.30105 | 8.841941 | 11.68049 | 7.294686 | 18.25938 | 12.69729 | 25.3103 | 17.88374 | 26.19951 | 20.14219 | 2.460195 | 27.87757 | 7.294686 | 18.25938 | 12.69729 | 25.3103 | 17.88374 | 26.19951 | 20.14219 | 2.460195 | 27.87757 | 7.52652 | 0.2324715 | 10.80712 | 5.195592 | 17.9548 | 25.24039 | 18.85893 | 27.46055 | 9.977477 | 35.03652 | 0
BaeN_2720.1a | IAW_BE_pXRF_7630 | 122.32 | 13.7655 | 140.8 | 22.425 | 81.04 | 108.8813 | 18.8682 | 22.7044 | 166.8665 | NA | NA | 92.416 | 114.56 | 446.7527 | 139.88 | 243096.7218 | 4282.57 | 61521.1233 | 23718.0424 | 369.5043 | 3399.2556 | 13067.7645 | 22359.1095 | 1320.28 | 520032.5 | 7143.755017 | 116244.2 | 33909.69 | 477.104 | 5636.646 | 18284.42 | 26933.78 | 3025.553648 | 731687.6 | 71.07302 | 0.9763395 | 15.88713 | 4.634448 | 0.06520596 | 0.7703623 | 2.498937 | 3.68105 | 0.4135035 | 100
BaeN_2720.1b | IAW_BE_pXRF_7631 | 122.44 | 14.953 | 173.38 | 33.02 | 100.27 | 105.8016 | 18.408 | 25.4944 | 173.233 | NA | 48.3637 | 105.976 | 164.5 | 559.6618 | 230.022 | 231116.4216 | 5128.67 | 74603.6746 | 24777.948 | 419.2209 | 4989.5976 | 11863.2885 | 18719.085 | 2594.54 | 494404.2 | 8555.134427 | 140963.6 | 35425.03 | 541.298 | 8273.751 | 16599.11 | 22549.01 | 5945.647864 | 733256.9 | 67.42579 | 1.166731 | 19.22432 | 4.83119 | 0.07382106 | 1.128356 | 2.263751 | 3.075186 | 0.8108547 | 100
BaeN_2720.1c | IAW_BE_pXRF_7632 | 121.28 | 16.2925 | 153.97 | 26.715 | 84.45 | 101.2902 | 17.5407 | 23.1384 | 155.0751 | NA | NA | 117.08 | 126.91 | 499.539 | 129.22 | 212821.818 | 4802.29 | 60862.2378 | 25001.6416 | 449.4789 | NA | 10633.9905 | 18683.6475 | 1868.43 | 455268.4 | 8010.699949 | 114999.2 | 35744.85 | 580.3672 | NA | 14879.08 | 22506.32 | 4281.694188 | 656270.6 | 69.37206 | 1.22064 | 17.52314 | 5.446663 | 0.08843412 | NA | 2.267217 | 3.429427 | 0.6524281 | 100
BaeN_2720.1 | MWB |  | 15.00367 | 156.05 | 27.38667 | 88.58667 | 105.3244 | 18.2723 | 23.77907 | 165.0582 | #DIV/0! | 48.3637 | 105.1573 | 135.3233 | 501.9845 | 166.374 | 229011.6538 | 4737.843 | 65662.35 | 24499.21 | 412.7347 | 4194.4266 | 11855.0145 | 19920.614 | 1927.75 | 489901.7 | 7903.196 | 124069 | 35026.52 | 532.923 | 6955.198 | 16587.54 | 23996.37 | 4417.6319 | 707071.7 | 69.29029 | 1.121237 | 17.54486 | 4.970767 | 0.07582038 | 0.9493593 | 2.343302 | 3.395221 | 0.6255954 | 100
| VarK% |  | 8.426351 | 10.50259 | 19.45961 | 11.58268 | 3.624978 | 3.689045 | 6.313485 | 5.581682 | #DIV/0! | #DIV/0! | 11.74655 | 19.22161 | 11.25418 | 33.28518 | 6.657654 | 9.00654 | 11.80345 | 2.798845 | 9.783503 | 26.81038 | 10.26492 | 10.60145 | 33.15771 | 6.657654 | 9.00654 | 11.80345 | 2.798845 | 9.783503 | 26.81038 | 10.26492 | 10.60145 | 33.15771 | 6.223133 | 2.633833 | 11.44691 | 9.511051 | 8.524133 | 15.48717 | 26.6643 | 5.752372 | 8.964865 | 31.97434 | 0
BaeN_2348.1a | IAW_BE_pXRF_7634 | 121.91 | 13.0435 | 133.07 | 30.004 | 75.64 | 124.1459 | 25.4172 | 21.5016 | 91.6348 | NA | NA | 77.768 | 73.92 | 275.6334 | 74.139 | 257613.9518 | 3923.68 | 71937.9024 | 16091.6808 | 163.5777 | 3680.1882 | 9169.0095 | 18307.5585 | 1964.28 | 551087.8 | 6545.090608 | 135926.7 | 23006.28 | 211.2115 | 6102.488 | 12829.28 | 22053.28 | 4501.344048 | 762263.4 | 72.29624 | 0.858639 | 17.83198 | 3.018153 | 0.02770847 | 0.8005747 | 1.683051 | 2.893132 | 0.5905234 | 100
BaeN_2348.1b | IAW_BE_pXRF_7635 | 122.78 | 14.0505 | 118.23 | 22.464 | 107.9 | 115.7102 | 18.9921 | 22.8904 | 90.201 | NA | NA | 86.44 | 99.1 | 234.4833 | 46.514 | 271566.5304 | 3909.05 | 72417.1539 | 16986.164 | 200.4039 | NA | 11348.337 | 17020.521 | 1796.62 | 580935.1 | 6520.686305 | 136832.2 | 24285.12 | 258.7615 | NA | 15878.59 | 20502.92 | 4117.134392 | 789330.5 | 73.59846 | 0.8261034 | 17.33522 | 3.076673 | 0.0327824 | NA | 2.011653 | 2.597507 | 0.5215983 | 100
BaeN_2348.1c | IAW_BE_pXRF_7636 | 120.8 | 12.787 | 121.14 | 23.309 | 101.07 | 161.4319 | 21.4524 | 27.3668 | 101.115 | NA | NA | 94.784 | 83.11 | 167.5861 | 57.954 | 266551.9778 | 3465.96 | 78367.2526 | 20983.8824 | 229.518 | 3090.828 | 11111.961 | 22970.514 | 1603.26 | 570208 | 5781.567876 | 148074.9 | 30000.66 | 296.3536416 | 5125.211 | 15547.86 | 27670.28 | 3674.030616 | 806378.9 | 70.71217 | 0.7169791 | 18.36295 | 3.720417 | 0.03675117 | 0.6355835 | 1.928108 | 3.431424 | 0.4556209 | 100
BaeN_2348.1 | MWB |  | 13.29367 | 124.1467 | 25.259 | 94.87 | 133.7627 | 21.9539 | 23.9196 | 94.31693 | #DIV/0! | #DIV/0! | 86.33067 | 85.37667 | 225.9009 | 59.53567 | 265244.2 | 3766.23 | 74240.77 | 18020.58 | 197.8332 | 3385.5081 | 10543.1025 | 19432.8645 | 1788.053 | 567410.3 | 6282.448263 | 140277.9 | 25764.02 | 255.4422 | 5613.85 | 14751.91 | 23408.83 | 4097.503 | 785990.9 | 72.20229 | 0.8005738 | 17.84338 | 3.271748 | 0.03241401 | 0.7180791 | 1.874271 | 2.974021 | 0.5225809 | 100
| VarK% |  | 5.023945 | 6.334133 | 16.35438 | 17.91947 | 18.18941 | 14.76628 | 12.814 | 6.288146 | #DIV/0! | #DIV/0! | 9.855741 | 14.92458 | 24.14002 | 23.31418 | 2.664576 | 6.907287 | 4.82439 | 14.45558 | 16.70358 | 12.30954 | 11.34253 | 16.10956 | 10.10386 | 2.664576 | 6.907287 | 4.82439 | 14.45558 | 16.70358 | 12.30954 | 11.34253 | 16.10956 | 10.10386 | 2.830381 | 2.001927 | 9.268402 | 2.880377 | 11.90982 | 13.98343 | 16.24701 | 9.112276 | 14.21652 | 12.90836 | 0
BaeN_2348.1d | OF | 121.76 | 14.8105 | 128.46 | 23.426 | 78.32 | 142.9125 | 21.9834 | 24.3412 | 167.9579 | NA | NA | 84.912 | 103.74 | 283.3057 | 626.353 | 215832.0696 | 3595.94 | 60926.8842 | 23580.7832 | 243.4662 | 11863.9482 | 64301.601 | 16357.2045 | 1588.11 | 461708 | 5998.387514 | 115121.3 | 33713.45 | 314.3636 | 19672.8 | 89970.8 | 19703.89 | 3639.312876 | 749842.3 | 61.57401 | 0.7999532 | 15.35274 | 4.496071 | 0.04192396 | 2.623591 | 11.99863 | 2.627738 | 0.4853438 | 100
BaeN_2459.1a | IAW_BE_pXRF_7638 | 122.31 | 17.3945 | 185.89 | 36.569 | 118.87 | 126.3604 | 28.3377 | 28.3216 | 111.8471 | NA | NA | 101.96 | 107.59 | 563.1877 | 65.897 | 232286.1316 | 4215.77 | 78349.7533 | 25572.924 | 247.107 | 4761.3462 | 14499.9645 | 18517.464 | 1455.39 | 496906.5 | 7032.325937 | 148041.9 | 36561.61 | 319.0645584 | 7895.264 | 20288.35 | 22306.14 | 3335.171724 | 742686.3 | 66.90665 | 0.9468771 | 19.9333 | 4.922887 | 0.04296088 | 1.063069 | 2.731752 | 3.00344 | 0.4490687 | 100
BaeN_2459.1b | IAW_BE_pXRF_7639 | 122.36 | 13.414 | 179.37 | 23.478 | 143.48 | 125.3819 | 19.0098 | 21.0552 | 93.09 | NA | NA | 88.088 | 121.22 | 484.063 | 83.72 | 243551.0802 | 4351.21 | 83714.6583 | 23446.0824 | 202.0275 | 7870.8474 | 14856.093 | 20048.679 | 1220.85 | 521004.5 | 7258.253401 | 158178.8 | 33520.86 | 260.857908 | 13051.44 | 20786.65 | 24150.64 | 2797.69986 | 781009.7 | 66.70909 | 0.9293423 | 20.25312 | 4.291991 | 0.03340008 | 1.671098 | 2.661509 | 3.092233 | 0.3582158 | 100
BaeN_2459.1c | IAW_BE_pXRF_7640 | 120.62 | 13.585 | 155.9 | 30.602 | 99.79 | 108.7577 | 16.9566 | 24.1924 | 103.2657 | NA | NA | 92.232 | 103.67 | 514.7522 | NA | 203158.2432 | 3416.88 | 57885.0363 | 26269.9008 | 364.5597 | NA | 12211.0485 | 15271.0215 | 1088.01 | 434596.1 | 5699.697528 | 109373.8 | 37558.08 | 470.7195 | NA | 17085.7 | 18395.47 | 2493.283716 | 625672.8 | 69.4606 | 0.9109709 | 17.48099 | 6.00283 | 0.07523412 | NA | 2.730772 | 2.94011 | 0.3984964 | 100
BaeN_2459.1 | MWB |  | 14.79783 | 173.72 | 30.21633 | 120.7133 | 120.1667 | 21.4347 | 24.52307 | 102.7343 | #DIV/0! | #DIV/0! | 94.09333 | 110.8267 | 520.6676 | 74.8085 | 226331.8 | 3994.62 | 73316.48 | 25096.3024 | 271.2314 | 6316.0968 | 13855.702 | 17945.7215 | 1254.75 | 484169 | 6663.425622 | 138531.5 | 35880.18 | 350.214 | 10473.35 | 19386.9 | 21617.42 | 2875.3851 | 716456.3 | 67.69211 | 0.9290634 | 19.22247 | 5.072569 | 0.0505317 | 1.367083 | 2.708011 | 3.011928 | 0.401927 | 100
| VarK% |  | 15.20766 | 9.079633 | 21.69031 | 18.14485 | 8.232367 | 28.29841 | 14.86139 | 9.139926 | #DIV/0! | #DIV/0! | 7.567859 | 8.311917 | 7.661827 | 16.8467 | 9.209629 | 12.63949 | 18.59143 | 5.861452 | 30.9362 | 34.81184 | 10.35963 | 13.59435 | 14.82537 | 9.209629 | 12.63949 | 18.59143 | 5.861452 | 30.9362 | 34.81184 | 10.35963 | 13.59435 | 14.82537 | 11.29478 | 2.267233 | 1.932559 | 7.889842 | 17.05616 | 43.37976 | 31.44957 | 1.487251 | 2.537097 | 11.32632 | 0
BaeN_2459.1d | OF | 122.76 | 15.523 | 143.03 | 27.573 | 108.45 | 119.583 | 21.7533 | 17.236 | 138.3296 | NA | NA | 106.52 | 168.78 | 409.3402 | 356.382 | 295536.215 | 5751.42 | 92582.3171 | 21771.516 | 304.0068 | 8789.196 | 15742.8705 | 21504.441 | 1181.44 | 632211.1 | 9593.943702 | 174934.3 | 31126.74 | 392.5336 | 14574.24 | 22027.42 | 25904.25 | 2707.387904 | 913471.9 | 69.20969 | 1.050272 | 19.15048 | 3.40752 | 0.04297161 | 1.595478 | 2.411396 | 2.835802 | 0.2963844 | 100
BaeN_2519.1a | IAW_BE_pXRF_7642 | 121.2 | 16.321 | 133.59 | 23.14 | 110.96 | 107.8822 | 19.3461 | 22.3944 | 245.6934 | NA | 45.9074 | 87.568 | 82.76 | 1071.0414 | 335.738 | 220967.6848 | 3158.81 | 78130.2158 | 22369.3808 | 134.4144 | 7280.6214 | 9277.8525 | 23398.0425 | 1630.81 | 472694.1 | 5269.210961 | 147627 | 31981.5 | 173.5559 | 12072.73 | 12981.57 | 28185.28 | 3737.164196 | 714722.1 | 66.13676 | 0.7372391 | 20.65517 | 4.474677 | 0.02428299 | 1.68915 | 1.81631 | 3.94353 | 0.5228835 | 100
BaeN_2519.1b | IAW_BE_pXRF_7643 | 122.87 | 13.889 | 120.53 | 21.268 | 151.41 | 99.4877 | 18.7443 | 14.6692 | 197.7895 | NA | NA | 60.144 | 86.76 | 702.9608 | 199.68 | 253404.8402 | 3080.03 | 67034.2491 | 21283.7768 | 187.1937 | 5472.1524 | 10368.792 | 21681.681 | 2827.57 | 542083.6 | 5137.798043 | 126661.2 | 30429.42 | 241.7045 | 9073.923 | 14508.01 | 26117.75 | 6479.659412 | 760733.1 | 71.25806 | 0.6753746 | 16.64989 | 4.000012 | 0.03177258 | 1.192787 | 1.90711 | 3.433235 | 0.8517651 | 100
BaeN_2519.1c | IAW_BE_pXRF_7644 | 120.19 | 13.642 | 121.8 | 23.569 | 134.4 | 109.0873 | 22.4436 | 25.6432 | 266.8259 | NA | NA | 88.376 | 97.88 | 805.6937 | 101.621 | 247695.8604 | 3640.76 | 71309.2198 | 26264.5656 | 212.8392 | 4870.1796 | 8988.8295 | 22466.8815 | 2240.73 | 529871 | 6073.151756 | 134738.8 | 37550.45 | 274.818 | 8075.732 | 12577.17 | 27063.61 | 5134.856868 | 761359.5 | 69.59537 | 0.797672 | 17.69713 | 4.932026 | 0.03609569 | 1.060699 | 1.651936 | 3.554642 | 0.6744326 | 100
BaeN_2519.1 | MWB |  | 14.61733 | 125.3067 | 22.659 | 132.2567 | 105.4857 | 20.178 | 20.90227 | 236.7696 | #DIV/0! | 45.9074 | 78.696 | 89.13333 | 859.8986 | 212.3463 | 240689.4618 | 3293.2 | 72157.8949 | 23305.91 | 178.1491 | 5874.3178 | 9545.158 | 22515.535 | 2233.037 | 514882.9 | 5493.38692 | 136342.3 | 33320.46 | 230.0261 | 9740.794 | 13355.59 | 27122.21 | 5117.227 | 745604.9 | 68.99673 | 0.7367619 | 18.33406 | 4.468905 | 0.03071708 | 1.314212 | 1.791785 | 3.643802 | 0.6830271 | 100
| VarK% |  | 10.12892 | 5.747202 | 5.400015 | 15.3565 | 4.957334 | 9.837476 | 26.9689 | 14.93974 | #DIV/0! | #DIV/0! | 20.42236 | 8.789551 | 22.08781 | 55.36773 | 7.19452 | 9.21785 | 7.755845 | 11.23808 | 22.44585 | 21.35628 | 7.624596 | 3.816096 | 26.79835 | 7.19452 | 9.21785 | 7.755845 | 11.23808 | 22.44585 | 21.35628 | 7.624596 | 3.816096 | 26.79835 | 3.587305 | 3.78656 | 8.299846 | 11.32982 | 10.42837 | 19.45714 | 25.21316 | 7.218649 | 7.315862 | 24.09995 | 0
BaeN_2519.1d | OF | 120.75 | 23.028 | 156.69 | 30.771 | 108.07 | 91.5567 | 19.5585 | 25.8788 | 414.2612 | NA | NA | 82.96 | 110.41 | 698.8436 | 475.254 | 272751.6528 | 6013.79 | 83159.3217 | 28034.5624 | 216.3201 | 11423.9658 | 12367.257 | 27081.075 | 1586.55 | 583470.3 | 10031.6 | 157129.5 | 40081.01 | 279.3125 | 18943.22 | 17304.27 | 32621.86 | 3635.73798 | 863496.9 | 67.57064 | 1.161742 | 18.19689 | 4.641709 | 0.03234667 | 2.19378 | 2.003975 | 3.777878 | 0.4210482 | 100
BaeN_2681.1a | IAW_BE_pXRF_7646 | 122.74 | 10.1555 | 129.77 | 21.71 | 341.45 | 57.7212 | 15.2043 | 19.2448 | 116.0843 | NA | 75.7823 | 122.864 | 110.43 | 1638.631 | 231.959 | 149742.0766 | 3557.56 | 70602.8232 | 24440.416 | 695.9955 | NA | 143228.61 | 12170.361 | 6924.95 | 320328.3 | 5934.365836 | 133404 | 34942.46 | 898.6693896 | NA | 200405.5 | 14660.42 | 15869.21542 | 726442.9 | 44.09545 | 0.8169074 | 18.36401 | 4.810077 | 0.1237082 | NA | 27.58723 | 2.01811 | 2.18451 | 100
BaeN_2681.1b | IAW_BE_pXRF_7647 | 120.81 | 9.804 | 128.21 | 26.962 | 359.39 | 57.268 | 22.1958 | 12.338 | 88.8956 | NA | NA | 110.216 | 114.71 | 1456.1675 | 224.367 | 150149.7102 | 3803.83 | 71119.3847 | 27748.2816 | 743.6211 | 6680.115 | 152536.7865 | 11591.034 | 7042.77 | 321200.3 | 6345.168823 | 134380.1 | 39671.72 | 960.1636 | 11076.97 | 213429.5 | 13962.56 | 16139.21 | 757165.6 | 42.4214 | 0.838016 | 17.74778 | 5.239504 | 0.1268102 | 1.462952 | 28.18795 | 1.844056 | 2.13153 | 100
BaeN_2681.1c | IAW_BE_pXRF_7648 | 122.87 | 14.725 | 94.47 | 19.708 | 345.6 | 86.6848 | NA | 23.188 | 84.4979 | NA | NA | 64.576 | 91.47 | 1074.0271 | 362.232 | 153065.4628 | 3160.01 | 61955.3298 | 24317.3216 | 647.2875 | 6562.218 | 177657.081 | 12124.2975 | 4820.86 | 327437.6 | 5271.212681 | 117064.6 | 34766.47 | 835.77762 | 10881.47 | 248577.8 | 14604.93 | 11047.48 | 770487.4 | 42.49747 | 0.6841401 | 15.19358 | 4.512271 | 0.1084739 | 1.412284 | 32.26241 | 1.895544 | 1.43383 | 100
BaeN_2681.1 | MWB |  | 11.5615 | 117.4833 | 22.79333 | 348.8133 | 67.22467 | 18.70005 | 18.25693 | 96.4926 | #DIV/0! | 75.7823 | 99.21867 | 105.5367 | 1389.609 | 272.8527 | 150985.7 | 3507.133 | 67892.51 | 25502.0064 | 695.6347 | 6621.1665 | 157807.4925 | 11961.8975 | 6262.86 | 322988.7 | 5850.249 | 128282.9 | 36460.22 | 898.2035 | 10979.22 | 220804.2 | 14409.3 | 14351.97 | 751365.3 | 43.00477 | 0.7796878 | 17.10179 | 4.85395 | 0.1196641 | 1.437618 | 29.34586 | 1.919237 | 1.916623 | 100
| VarK% |  | 23.74521 | 16.97721 | 16.43628 | 2.692487 | 25.07189 | 26.43703 | 30.08196 | 17.73068 | #DIV/0! | #DIV/0! | 30.90215 | 11.71974 | 20.73437 | 28.4028 | 1.200497 | 9.262799 | 7.582919 | 7.631967 | 6.924297 | 1.25908 | 11.28535 | 2.691897 | 19.96208 | 1.200497 | 9.262799 | 7.582919 | 7.631967 | 6.924297 | 1.25908 | 11.28535 | 2.691897 | 19.96208 | 3.006243 | 2.19817 | 10.69879 | 9.829599 | 7.531932 | 8.201582 | 2.492139 | 8.667657 | 4.658779 | 21.85871 | 0
BaeN_2681.1d | OF | 120.35 | 12.0365 | 137 | 25.766 | 334.8 | 68.495 | 20.4258 | 12.9952 | 144.0541 | 37.4296 | NA | 115.488 | 157.24 | 976.5867 | 767.026 | 202143.6536 | 5062.21 | 75084.9827 | 26146.796 | 476.7357 | 10970.5284 | 147720.384 | 16883.811 | 4559.29 | 432425.7 | 8444.272501 | 141873.1 | 37382.07 | 615.5611 | 18191.33 | 206690.4 | 20338.24 | 10448.07 | 876408.7 | 49.34065 | 0.9635085 | 16.188 | 4.26537 | 0.07023677 | 2.075667 | 23.58379 | 2.320634 | 1.192146 | 100
BaeN_2695.1a | IAW_BE_pXRF_7650 | 122.15 | 18.981 | 178.33 | 33.956 | 79.12 | 119.0371 | 24.6384 | 25.5192 | 120.0005 | NA | NA | 99.616 | 142.07 | 481.2744 | 272.246 | 221507.9562 | 5350.24 | 86405.865 | 17234.9736 | 126.4194 | 5819.463 | 10841.0505 | 20333.8905 | 2388.01 | 473849.8 | 8924.735344 | 163263.9 | 24640.84 | 163.2327 | 9649.834 | 15168.8 | 24494.2 | 5472.363716 | 725627.7 | 65.30206 | 1.229933 | 22.49968 | 3.395797 | 0.02249538 | 1.32986 | 2.090438 | 3.375588 | 0.7541558 | 100
BaeN_2695.1b | IAW_BE_pXRF_7651 | 120.02 | 21.109 | 194.6 | 40.898 | 87.37 | 97.0672 | 17.346 | 24.4776 | 84.2304 | NA | NA | 77.616 | 109.16 | 365.3358 | 177.255 | 178639.5846 | 5107.73 | 75164.0708 | 10595.1248 | 185.5209 | NA | 12710.1135 | 16549.554 | 5375.58 | 382145.8 | 8520.204413 | 142022.5 | 15147.85 | 239.5446 | NA | 17783.99 | 19935.59 | 12318.68 | 598114.2 | 63.89178 | 1.424511 | 23.74505 | 2.532602 | 0.04004998 | NA | 2.973344 | 3.333075 | 2.059587 | 100
BaeN_2695.1c | IAW_BE_pXRF_7652 | 122.13 | 19.722 | 176.87 | 32.305 | 77.81 | 112.8777 | 31.506 | 25.0356 | 119.1766 | NA | NA | 99.728 | 146.15 | 193.8004 | 155.376 | 202686.7128 | 5135.31 | 74161.7786 | 16409.38 | 113.16 | 5423.1996 | 10324.503 | 20171.928 | 2433.03 | 433587.4 | 8566.210611 | 140128.7 | 23460.49 | 146.112192 | 8992.75 | 14446.04 | 24299.1 | 5575.531548 | 659202.3 | 65.77456 | 1.299481 | 21.25731 | 3.558921 | 0.022165 | 1.364187 | 2.191443 | 3.686137 | 0.8457997 | 100
BaeN_2695.1 | MWB |  | 19.93733 | 183.2667 | 35.71967 | 81.43333 | 109.6607 | 24.4968 | 25.0108 | 107.8025 | #DIV/0! | #DIV/0! | 92.32 | 132.46 | 346.8035 | 201.6257 | 200944.7512 | 5197.76 | 78577.24 | 14746.4928 | 141.7001 | 5621.3313 | 11291.889 | 19018.4575 | 3398.873 | 429861 | 8670.383456 | 148471.7 | 21083.06 | 182.9632 | 9321.292 | 15799.61 | 22909.63 | 7788.858 | 660981.4 | 64.98946 | 1.317975 | 22.50068 | 3.16244 | 0.02823679 | 1.347023 | 2.418408 | 3.464934 | 1.219847 | 100
| VarK% |  | 5.41807 | 5.370352 | 12.76583 | 6.364543 | 10.33438 | 28.90607 | 2.08407 | 18.94037 | #DIV/0! | #DIV/0! | 13.7935 | 15.31123 | 41.7038 | 30.81437 | 10.69309 | 2.554363 | 8.651725 | 24.54015 | 27.18746 | 4.984594 | 11.11488 | 11.25047 | 50.3704 | 10.69309 | 2.554363 | 8.651725 | 24.54015 | 27.18746 | 4.984594 | 11.11488 | 11.25047 | 50.3704 | 9.648589 | 1.507227 | 7.481072 | 5.528148 | 17.4397 | 36.23591 | 1.801932 | 19.98151 | 5.562703 | 59.73515 | 0
BaeN_2695.1d | OF | 121 | 17.9265 | 178.39 | 38.103 | 94.12 | 109.592 | 23.9835 | 26.474 | 212.0098 | NA | NA | 96.048 | 134.73 | 391.8713 | 547.066 | 249325.6316 | 6530.22 | 80913.4872 | 24628.4688 | 160.3059 | 4852.6218 | 15955.611 | 23592.6915 | 3074.99 | 533357.4 | 10893.06 | 152886 | 35211.32 | 206.987 | 8046.617 | 22325.09 | 28419.76 | 7046.647084 | 798392.9 | 66.80387 | 1.364373 | 19.14922 | 4.410275 | 0.02592545 | 1.007852 | 2.796254 | 3.55962 | 0.8826039 | 100
BaeN_2702.1a | IAW_BE_pXRF_7654 | 121.56 | 9.728 | 139.53 | 17.277 | 82.7 | 108.8401 | 18.6558 | 24.242 | 119.6474 | NA | 59.048 | 144.472 | 101.29 | 580.642 | NA | 240281.7434 | 3550.87 | 66438.8088 | 28876.7128 | 388.0404 | 9398.9688 | 13738.725 | 17905.8495 | 1490.69 | 514010.7 | 5923.206247 | 125536.1 | 41285.04 | 501.0378 | 15585.37 | 19223.22402 | 21569.39 | 3416.065204 | 747050.2 | 68.80538 | 0.7928793 | 16.80424 | 5.526408 | 0.06706882 | 2.086255 | 2.573217 | 2.887274 | 0.4572739 | 100
BaeN_2702.1b | IAW_BE_pXRF_7655 | 122.77 | 9.614 | 135.74 | 10.491 | 114.56 | 126.0926 | NA | 34.348 | 105.9835 | NA | NA | 120.208 | 93.43 | 614.5724 | NA | 251983.9632 | 3193.44 | 66526.9514 | 28507.7312 | 466.6497 | 6618.8772 | 12910.569 | 22023.5925 | 946.8 | 539044.1 | 5326.977264 | 125702.7 | 40757.5 | 602.5381 | 10975.42 | 18064.47 | 26529.62 | 2169.68688 | 769173 | 70.081 | 0.6925591 | 16.34258 | 5.298873 | 0.07833584 | 1.426912 | 2.348557 | 3.44911 | 0.2820805 | 100
BaeN_2702.1c | IAW_BE_pXRF_7656 | 120.46 | 11.1055 | 135.42 | 14.677 | 77.41 | 109.3139 | 20.178 | 23.4608 | 127.9827 | NA | 58.8907 | 133.616 | 116.23 | 508.2698 | NA | 268573.4084 | 4300.69 | 78482.313 | 32802.848 | 739.0332 | 12882.5424 | 11396.4375 | 17799.6945 | 737.6 | 574532.2 | 7173.980989 | 148292.3 | 46898.23 | 954.2397 | 21361.83 | 15945.89535 | 21441.51 | 1690.28416 | 838290.5 | 68.53617 | 0.8557869 | 17.68985 | 5.594508 | 0.1138316 | 2.548261 | 1.902192 | 2.557766 | 0.2016346 | 100
BaeN_2702.1 | MWB |  | 10.14917 | 136.8967 | 14.14833 | 91.55667 | 114.7489 | 19.4169 | 27.35027 | 117.8712 | #DIV/0! | 58.96935 | 132.7653 | 103.65 | 567.8281 | #DIV/0! | 253613 | 3681.667 | 70482.69 | 30062.43 | 531.2411 | 9633.4628 | 12681.9105 | 19243.0455 | 1058.363 | 542529 | 6141.388 | 133177 | 42980.26 | 685.9385 | 15974.21 | 17744.53 | 23180.17 | 2425.345 | 784837.9 | 69.14085 | 0.7804084 | 16.94556 | 5.473263 | 0.08641209 | 2.020476 | 2.274656 | 2.964717 | 0.313663 | 100
| VarK% |  | 8.179668 | 1.669974 | 24.19896 | 21.94957 | 8.56376 | 5.543408 | 22.20377 | 9.422689 | #DIV/0! | 0.1886198 | 9.154759 | 11.17391 | 9.562297 | #DIV/0! | 5.605395 | 15.34887 | 9.829386 | 7.918292 | 34.6727 | 32.57821 | 9.365839 | 12.51678 | 36.73056 | 5.605395 | 15.34887 | 9.829386 | 7.918292 | 34.6727 | 32.57821 | 9.365839 | 12.51678 | 36.73056 | 6.064256 | 1.193568 | 10.54902 | 4.040369 | 2.828599 | 28.24269 | 27.89249 | 15.016 | 15.20178 | 41.67314 | 0
BaeN_2702.1d | OF | 120.9 | 13.9175 | 156.52 | 20.267 | 103.95 | 123.4352 | 19.8063 | 26.0276 | 151.8972 | NA | NA | 115.752 | 143.59 | 348.9765 | 465.205 | 316003.755 | 4775.9 | 93343.4957 | 24701.3312 | 200.3178 | 7723.287 | 19251.1095 | 25460.715 | 2381.61 | 675995.2 | 7966.67879 | 176372.5 | 35315.49 | 258.6503 | 12806.75 | 26936.15 | 30669.98 | 5457.697476 | 971779.2 | 69.56264 | 0.8198034 | 18.14945 | 3.634107 | 0.02661616 | 1.317867 | 2.771839 | 3.156064 | 0.5616191 | 100
BaeN_2720.2a | IAW_BE_pXRF_7658 | 120.36 | 17.8695 | 169.98 | 30.771 | 124.7 | 110.6838 | 19.9656 | 24.7132 | 167.3694 | NA | NA | 105.016 | 144.89 | 495.4583 | 242.723 | 202305.8654 | 5231.86 | 75254.27 | 17762.8048 | 341.7801 | 5185.5804 | 15050.9415 | 18982.068 | 3074.58 | 432772.7 | 8727.265666 | 142192.9 | 25395.48 | 441.3065 | 8598.729 | 21059.28 | 22865.8 | 7045.707528 | 669099.2 | 64.6799 | 1.304331 | 21.2514 | 3.795473 | 0.06595531 | 1.28512 | 3.147407 | 3.4174 | 1.053014 | 100
BaeN_2720.2b | IAW_BE_pXRF_7659 | 121.63 | 18.81 | 188.21 | 33.592 | 119.57 | 92.4734 | 23.8773 | 19.3192 | 289.0712 | NA | NA | 108.32 | 128.18 | 469.7185 | 462.527 | 188070.0548 | 5347.89 | 64960.1407 | 15248.4176 | 271.9776 | NA | 18494.0175 | 16787.106 | 3029.92 | 402319.5 | 8920.815309 | 122742.2 | 21800.66 | 351.1775 | NA | 25876.83 | 20221.75 | 6943.364672 | 609176.2 | 66.0432 | 1.464406 | 20.14888 | 3.578712 | 0.05764793 | NA | 4.24784 | 3.319523 | 1.139796 | 100
BaeN_2720.2c | IAW_BE_pXRF_7660 | 121.6 | 17.2425 | 174.02 | 33.735 | 104.33 | 95.9136 | 23.9835 | 18.91 | 200.4966 | NA | NA | 101.928 | 153.62 | 407.4203 | 312.663 | 204070.193 | 5455.25 | 83738.8643 | 12870.3848 | 175.0167 | 2779.608 | 13688.01 | 17247.8775 | 3768.23 | 436547 | 9099.902525 | 158224.6 | 18400.79 | 225.9816 | 4609.146 | 19152.26 | 20776.79 | 8635.275868 | 675671.7 | 64.60933 | 1.346794 | 23.41738 | 2.723333 | 0.03344547 | 0.6821576 | 2.834552 | 3.074984 | 1.278028 | 100
BaeN_2720.2 | MWB |  | 17.974 | 177.4033 | 32.69933 | 116.2 | 99.69027 | 22.6088 | 20.9808 | 218.9791 | #DIV/0! | #DIV/0! | 105.088 | 142.23 | 457.5324 | 339.3043 | 198148.7044 | 5345 | 74651.09 | 15293.87 | 262.9248 | 3982.5942 | 15744.323 | 17672.3505 | 3290.91 | 423879.7 | 8915.9945 | 141053.2 | 21865.64 | 339.4885 | 6603.938 | 22029.46 | 21288.11 | 7541.449356 | 651315.7 | 65.11081 | 1.371843 | 21.60588 | 3.365839 | 0.05234957 | 0.9836389 | 3.409933 | 3.270636 | 1.156946 | 100
| VarK% |  | 4.389439 | 5.396947 | 5.111773 | 9.117814 | 9.704876 | 10.12745 | 15.43708 | 28.73373 | #DIV/0! | #DIV/0! | 3.041839 | 9.088739 | 9.893599 | 33.09645 | 4.427399 | 2.090235 | 12.59711 | 15.99678 | 31.85301 | 42.71787 | 15.73199 | 6.549269 | 12.57931 | 4.427399 | 2.090235 | 12.59711 | 15.99678 | 31.85301 | 42.71787 | 15.73199 | 6.549269 | 12.57931 | 5.625769 | 1.241332 | 6.044843 | 7.696204 | 16.84227 | 32.26415 | 43.34507 | 21.76927 | 5.392395 | 9.808876 | 0
BaeN_2720.2d | OF | 120.02 | 18.0785 | 179.81 | 32.006 | 92.66 | 94.6467 | 19.9656 | 17.608 | 372.1567 | NA | NA | 122.44 | 171.91 | 441.358 | 596.7 | 225099.8404 | 6233.39 | 73423.5775 | 28512.9104 | 167.4891 | 11605.5498 | 16669.065 | 21064.6065 | 2354.91 | 481533.6 | 10397.92 | 138733.8 | 40764.91 | 216.2619 | 19244.32 | 23323.36 | 25374.42 | 5396.511756 | 744985.1 | 64.63667 | 1.395722 | 18.62236 | 5.471909 | 0.02902903 | 2.583182 | 3.130714 | 3.406031 | 0.7243785 | 100
BaeN_2738.1a | IAW_BE_pXRF_7662 | 120.11 | 11.2195 | 96.32 | 24.05 | 109.26 | 119.274 | 19.2576 | 22.7416 | 230.9381 | NA | 130.1476 | 121.792 | 77.37 | 929.1659 | 726.869 | 229148.3302 | 3502.33 | 74128.0358 | 35447.1936 | 469.4787 | 7219.3134 | 11960.8965 | 18160.9155 | 3701.84 | 490194.1 | 5842.236673 | 140064.9 | 50678.85 | 606.1909 | 11971.07 | 16735.69 | 21876.64 | 8483.136544 | 746452.8 | 65.6698 | 0.7826665 | 18.76407 | 6.789291 | 0.08120954 | 1.603727 | 2.242029 | 2.930746 | 1.13646 | 100
BaeN_2738.1b | IAW_BE_pXRF_7663 | 121.7 | 12.8915 | 109.71 | 25.779 | 112.34 | 104.5244 | 21.7356 | 21.4768 | 128.2074 | NA | NA | 142.976 | 110.47 | 643.6191 | 464.464 | 210734.4448 | 3488.1 | 66808.0413 | 30202.5984 | 373.428 | 6319.4508 | 10532.9175 | 17638.068 | 6347.53 | 450803.1 | 5818.49961 | 126233.8 | 43180.65 | 482.1702336 | 10478.91 | 14737.66 | 21246.82 | 14546 | 687527.6 | 65.56873 | 0.8462932 | 18.36054 | 6.28057 | 0.07013103 | 1.524144 | 2.143573 | 3.090322 | 2.115697 | 100
BaeN_2738.1c | IAW_BE_pXRF_7664 | 120.58 | 8.968 | 84.19 | 20.436 | 100.8 | 127.8024 | 18.3903 | 16.9012 | 95.7329 | NA | NA | 100.752 | 82.75 | 952.5332 | 467.818 | 216416.3204 | 2899.72 | 65913.1109 | 16131.9912 | 158.9652 | 5165.0508 | 10587.0555 | 22281.294 | 5302.61 | 462957.8 | 4837.022932 | 124542.8 | 23063.91 | 205.2559 | 8564.687 | 14813.41 | 26840.05 | 12151.46 | 677976.4 | 68.28524 | 0.71345 | 18.36979 | 3.401875 | 0.03027478 | 1.263272 | 2.184944 | 3.958847 | 1.792313 | 100
BaeN_2738.1 | MWB |  | 11.02633 | 96.74 | 23.42167 | 107.4667 | 117.2003 | 19.7945 | 20.3732 | 151.6261 | #DIV/0! | 130.1476 | 121.84 | 90.19667 | 841.7727 | 553.0503 | 218766.4 | 3296.717 | 68949.73 | 27260.5944 | 333.9573 | 6234.605 | 11026.9565 | 19360.0925 | 5117.327 | 467985 | 5499.253 | 130280.5 | 38974.47 | 431.2057 | 10338.22 | 15428.92 | 23321.17 | 11726.87 | 703985.6 | 66.50792 | 0.7808033 | 18.49813 | 5.490578 | 0.06053845 | 1.463714 | 2.190182 | 3.326638 | 1.68149 | 100
| VarK% |  | 17.85607 | 13.19535 | 11.64031 | 5.560199 | 10.04839 | 8.770489 | 15.0817 | 46.54825 | #DIV/0! | #DIV/0! | 17.32768 | 19.69263 | 20.43347 | 27.22008 | 4.310169 | 10.43107 | 6.536376 | 36.63909 | 47.60345 | 16.51678 | 7.339002 | 13.13685 | 26.03979 | 4.310169 | 10.43107 | 6.536376 | 36.63909 | 47.60345 | 16.51678 | 7.339002 | 13.13685 | 26.03979 | 5.268069 | 2.315557 | 8.509337 | 1.245283 | 33.26911 | 44.24968 | 12.16702 | 2.257175 | 16.63216 | 29.67228 | 0
BaeN_2738.1d | OF | 121.39 | 11.4855 | 97.83 | 11.141 | 61.89 | 114.9789 | 13.1865 | 15.6116 | 184.7034 | NA | 53.7482 | 145.152 | 114.06 | 610.5574 | 754.143 | 270958.7264 | 4066.96 | 83422.5119 | 39712.8888 | 387.9174 | 11263.4028 | 12255.3375 | 26793.837 | 1436.39 | 579634.9 | 6784.095976 | 157626.8 | 56777.52 | 500.8789 | 18676.97 | 17147.66823 | 32275.86 | 3291.631324 | 872716.4 | 66.41733 | 0.777354 | 18.06163 | 6.505838 | 0.0573931 | 2.140097 | 1.964862 | 3.698321 | 0.3771708 | 100
BaeN_2725.1a | IAW_BE_pXRF_7666 | 122.38 | 15.713 | 139.65 | 25.48 | 145.49 | 135.3832 | 28.143 | 40.2008 | 276.1991 | NA | NA | 127.152 | 125.32 | 1140.2527 | 136.877 | 204373.5014 | 4421.69 | 83953.4696 | 32042.868 | 442.677 | 3666.2184 | 11323.704 | 21733.383 | 7275.73 | 437195.8 | 7375.821089 | 158630.1 | 45811.69 | 571.5845424 | 6079.323 | 15844.13 | 26180.03 | 16673.06 | 714361.5 | 61.20092 | 1.032505 | 22.20585 | 6.412956 | 0.08001334 | 0.851015 | 2.217942 | 3.664816 | 2.333981 | 100
BaeN_2725.1b | IAW_BE_pXRF_7667 | 122.14 | 15.9315 | 180.44 | 31.681 | 150.26 | 138.5247 | 36.3558 | 45.6568 | 409.9919 | 39.353 | 108.1014 | 97 | 82.67 | 1138.3109 | 78.364 | 189175.4228 | 3665.69 | 80402.0035 | 36354.9056 | 453.8823 | 8617.8768 | 9995.727 | 18464.124 | 5310.37 | 404684.1 | 6114.737489 | 151919.6 | 51976.61 | 586.0528 | 14290.16 | 13986.02 | 22241.88 | 12169.24 | 677968.4 | 59.6907 | 0.9019208 | 22.40806 | 7.666524 | 0.0864425 | 2.107792 | 2.062931 | 3.280667 | 1.794957 | 100
BaeN_2725.1c | IAW_BE_pXRF_7668 | 121.53 | 18.6675 | 183.25 | 36.179 | 109.03 | 122.5082 | 20.7267 | 40.6968 | 201.9304 | 26.9158 | NA | 137.6 | 114.7 | 636.2242 | 264.576 | 214288.7202 | 4803.2 | 91041.3686 | 39580.008 | 663.6342 | 11807.1486 | 9526.923 | 21603.414 | 5461.5 | 458406.4 | 8012.21792 | 172022.7 | 56587.54 | 856.8845 | 19578.61 | 13330.07 | 26023.47 | 12515.5734 | 767333.5 | 59.74018 | 1.044164 | 22.41824 | 7.374569 | 0.1116704 | 2.551513 | 1.737194 | 3.391416 | 1.631048 | 100
BaeN_2725.1 | MWB |  | 16.77067 | 167.78 | 31.11333 | 134.9267 | 132.1387 | 28.4085 | 42.1848 | 296.0405 | 33.1344 | 108.1014 | 120.584 | 107.5633 | 971.5959 | 159.939 | 202612.5 | 4296.86 | 85132.28 | 35992.59 | 520.0645 | 8030.4146 | 10282.118 | 20600.307 | 6015.867 | 433428.8 | 7167.592166 | 160857.4 | 51458.61 | 671.5072824 | 13316.03 | 14386.74 | 24815.13 | 13785.96 | 719887.8 | 60.2106 | 0.9928633 | 22.34405 | 7.15135 | 0.09270876 | 1.836773 | 2.006023 | 3.445633 | 1.919995 | 100
| VarK% |  | 9.816752 | 14.54391 | 17.26604 | 16.71547 | 6.422707 | 27.51969 | 7.151984 | 35.61685 | 26.54169 | #DIV/0! | 17.48312 | 20.6414 | 29.8933 | 59.53773 | 6.24291 | 13.47351 | 6.362749 | 10.50663 | 23.93187 | 51.08249 | 9.064261 | 8.985933 | 18.18004 | 6.24291 | 13.47351 | 6.362749 | 10.50663 | 23.93187 | 51.08249 | 9.064261 | 8.985933 | 18.18004 | 6.242379 | 1.424991 | 7.954163 | 0.5361228 | 9.171949 | 18.04895 | 48.0217 | 12.2319 | 5.738569 | 19.15473 | 0
BaeN_2725.1d | OF | 120.72 | 16.0835 | 157.99 | 31.46 | 148.66 | 138.9985 | 31.5945 | 36.952 | 429.7334 | NA | NA | 122.272 | 155.98 | 787.5824 | 600.535 | 294064.6382 | 6273.26 | 115084.8608 | 31417.62 | 343.3053 | 9356.451 | 16015.272 | 27446.202 | 1873.88 | 629063.1 | 10464.43 | 217452.8 | 44917.77 | 443.2758 | 15514.87 | 22408.57 | 33061.69 | 4294.183408 | 977620.7 | 64.34633 | 1.070397 | 22.24307 | 4.594601 | 0.04534231 | 1.587003 | 2.292154 | 3.381853 | 0.4392484 | 100
BaeN_2741.1a | IAW_BE_pXRF_7670 | 122.21 | 28.31 | 215.41 | 28.626 | 122.22 | 117.214 | 26.2668 | 22.1092 | 95.2621 | NA | NA | 163.88 | 164.19 | 599.1548 | 189.371 | 283127.9928 | 7381.3 | 110463.1983 | 40064.2424 | 473.9682 | 6499.1706 | 10788.4875 | 17781.2985 | 6191.96 | 605667.4 | 12312.74653 | 208720.2 | 57279.85 | 611.9877 | 10776.92 | 15095.25171 | 21419.35 | 14189.5 | 946073.2 | 64.01908 | 1.301458 | 22.06174 | 6.054484 | 0.06468714 | 1.139122 | 1.595569 | 2.264027 | 1.499831 | 100
BaeN_2741.1b | IAW_BE_pXRF_7671 | 122.12 | 25.365 | 204.69 | 43.017 | 108.33 | 107.9234 | 28.3023 | 22.444 | 101.8212 | NA | NA | 125.456 | 163.88 | 897.0094 | 182.884 | 250033.8282 | 6631.62 | 90826.2628 | 35742.7304 | 538.8015 | 4247.8332 | 9742.992 | 16052.085 | 5040.9 | 534872.4 | 11062.21 | 171616.2 | 51101.38 | 695.7004968 | 7043.757 | 13632.39 | 19336.34 | 11551.72644 | 820912.1 | 65.15586 | 1.347551 | 20.90555 | 6.224952 | 0.08474726 | 0.8580403 | 1.66064 | 2.35547 | 1.407182 | 100
BaeN_2741.1c | IAW_BE_pXRF_7672 | 120.41 | 22.4105 | 184.98 | 19.539 | 102.18 | 83.3682 | 22.3197 | 20.3484 | 249.1923 | NA | 72.7331 | 92.04 | 101.04 | 1174.0736 | 487.37 | 263224.9134 | 6595.67 | 81685.6222 | 32297.9072 | 339.7137 | NA | 13499.157 | 13994.169 | 4892.25 | 563090.7 | 11002.24 | 154345 | 46176.32 | 438.6383 | NA | 18888.02 | 16857.38 | 11211.0801 | 822009.4 | 68.50174 | 1.338456 | 18.77655 | 5.617493 | 0.05336172 | NA | 2.297786 | 2.050752 | 1.363863 | 100
BaeN_2741.1 | MWB |  | 25.36183 | 201.6933 | 30.394 | 110.91 | 102.8352 | 25.6296 | 21.63387 | 148.7585 | #DIV/0! | 72.7331 | 127.1253 | 143.0367 | 890.0793 | 286.5417 | 265462.2448 | 6869.53 | 94325.03 | 36034.96 | 450.8278 | 5373.5019 | 11343.5455 | 15942.5175 | 5375.037 | 567876.8 | 11459.06 | 178227.1 | 51519.18 | 582.1089 | 8910.341 | 15871.89 | 19204.36 | 12317.43 | 862998.2 | 65.89223 | 1.329155 | 20.58128 | 5.965643 | 0.06759871 | 0.998581 | 1.851332 | 2.223417 | 1.423625 | 100
| VarK% |  | 11.63067 | 7.652579 | 38.9499 | 9.256239 | 17.00506 | 11.86821 | 5.203704 | 58.51093 | #DIV/0! | #DIV/0! | 28.27846 | 25.4274 | 32.30297 | 60.70764 | 6.275897 | 6.457067 | 15.58903 | 10.79897 | 22.52326 | 29.62567 | 17.0901 | 11.89235 | 13.2347 | 6.275897 | 6.457067 | 15.58903 | 10.79897 | 22.52326 | 29.62567 | 17.0901 | 11.89235 | 13.2347 | 8.336882 | 3.53651 | 1.836762 | 8.096821 | 5.25212 | 23.51236 | 19.90369 | 20.95829 | 7.032671 | 4.879045 | 0
BaeN_2741.1d | OF | 121.99 | 29.1935 | 217.72 | 28.964 | 123.27 | 98.7358 | 27.3288 | 28.1232 | 451.647 | NA | NA | 129.816 | 156.87 | 777.9829 | 903.136 | 321681.7086 | 9270.46 | 93561.4953 | 37177.0048 | 219.7395 | 5765.9628 | 13635.8985 | 24234.2415 | 3017.12 | 688141.5 | 15464.05 | 176784.4 | 53151.96 | 283.7276424 | 9561.12 | 19079.35 | 29192.57 | 6914.032192 | 998572.8 | 68.91251 | 1.548616 | 17.70371 | 5.322793 | 0.02841332 | 0.9574785 | 1.910662 | 2.923429 | 0.6923914 | 100
BaeN_2741.2a | IAW_BE_pXRF_7674 | 122.5 | 10.8395 | 158.37 | 27.001 | 102.54 | 83.327 | 22.5321 | 31.372 | 130.2725 | NA | NA | 90.288 | 69.64 | 676.6735 | NA | 253879.6884 | 3355.03 | 87288.3921 | 14954.056 | 428.1507 | 8005.6938 | 9261.462 | 11659.6515 | 2745.82 | 543099.4 | 5596.525543 | 164931.4 | 21379.81 | 552.8282 | 13275.04 | 12958.64 | 14045.22 | 6292.321112 | 782131.2 | 69.4384 | 0.7155481 | 21.08744 | 2.733533 | 0.07068228 | 1.697291 | 1.656837 | 1.795762 | 0.8045096 | 100
BaeN_2741.2b | IAW_BE_pXRF_7675 | 121.13 | 13.5185 | 171.39 | 21.281 | 122.58 | 102.1245 | 24.9216 | 22.9896 | 213.3259 | NA | NA | 73.96 | 74.81 | 705.5012 | 584.779 | 264742.1338 | 4090.42 | 78067.0072 | 17430.8784 | 245.5326 | 5983.8168 | 17452.4175 | 13705.7655 | 2288.54 | 566336.4 | 6823.229602 | 147507.6 | 24920.93 | 317.0317 | 9922.365 | 24419.42 | 16509.97 | 5244.418264 | 802001.3 | 70.61539 | 0.8507753 | 18.39244 | 3.107342 | 0.03953007 | 1.237201 | 3.044811 | 2.058596 | 0.6539164 | 100
BaeN_2741.2c | IAW_BE_pXRF_7676 | 120.83 | 10.4405 | 159.27 | 28.925 | 107.62 | 77.9607 | 24.426 | 31.248 | 125.3612 | NA | NA | 86.96 | 72.88 | 710.7645 | 154.583 | 225272.9384 | 3457.83 | 75860.6394 | 15221.96 | 284.499 | 4870.7178 | 10738.917 | 12138.2835 | 2836.42 | 481903.9 | 5768.006223 | 143338.7 | 21762.84 | 367.3451088 | 8076.624 | 15025.89 | 14621.78 | 6499.940072 | 697365 | 69.10354 | 0.8271144 | 20.55433 | 3.120724 | 0.05267616 | 1.158163 | 2.154667 | 2.096718 | 0.9320715 | 100
BaeN_2741.2 | MWB |  | 11.5995 | 163.01 | 25.73567 | 110.9133 | 87.80407 | 23.9599 | 28.53653 | 156.3199 | #DIV/0! | #DIV/0! | 83.736 | 72.44333 | 697.6464 | 369.681 | 247964.9202 | 3634.427 | 80405.35 | 15868.9648 | 319.3941 | 6286.7428 | 12484.2655 | 12501.2335 | 2623.593 | 530446.6 | 6062.587 | 151925.9 | 22687.86 | 412.4017 | 10424.68 | 17467.98 | 15058.99 | 6012.226 | 760499.2 | 69.71911 | 0.797812635 | 20.0114 | 2.9872 | 0.05429617 | 1.364218 | 2.285438 | 1.983692 | 0.7968325 | 100
| VarK% |  | 14.43023 | 4.460604 | 15.44933 | 9.392928 | 14.45126 | 5.263363 | 16.83521 | 31.62087 | #DIV/0! | #DIV/0! | 10.3041 | 3.606287 | 2.630663 | 82.28568 | 8.22235 | 10.95724 | 7.539444 | 8.565607 | 30.11327 | 25.28002 | 34.96804 | 8.561193 | 11.19379 | 8.22235 | 10.95724 | 7.539444 | 8.565607 | 30.11327 | 25.28002 | 34.96804 | 8.561193 | 11.19379 | 7.307193 | 1.138933 | 9.052091 | 7.131808 | 7.357521 | 28.80343 | 21.34145 | 30.76727 | 8.260576 | 17.47373 | 0
BaeN_2741.2d | OF | 120.68 | 10.944 | 163.08 | 29.458 | 139.79 | 85.078 | 24.1605 | 29.4128 | 224.8712 | NA | NA | 97.08 | 60.82 | 592.4315 | 993.564 | 267319.5662 | 4455.28 | 77927.2312 | 22299.5448 | 323.0841 | 7590.4764 | 16799.0865 | 15605.436 | 2184.96 | 571850 | 7431.852568 | 147243.5 | 31881.66 | 417.1662 | 12586.53 | 23505.28 | 18798.31 | 5007.054336 | 818721.4 | 69.84672 | 0.9077389 | 17.98457 | 3.894079 | 0.05095338 | 1.53734 | 2.870975 | 2.296057 | 0.61157 | 100
BaeN_2676.1a | IAW_BE_pXRF_7678 | 121.59 | 36.366 | 105.8 | 43.121 | 133.22 | 161.7512 | 27.6651 | 34.6084 | 135.2694 | NA | NA | 102.552 | 96.71 | 704.2383 | 150.124 | 252692.1068 | 3516.34 | 73768.2036 | 18949.2576 | 278.2998 | 4147.6812 | 9457.518 | 22727.3445 | 6996.71 | 540559 | 5865.606754 | 139385 | 27091.75 | 359.3407 | 6877.685 | 13232.96 | 27377.36 | 16033.66 | 776782.3 | 69.5895 | 0.7551159 | 17.9439 | 3.487689 | 0.04626015 | 0.885407 | 1.703561 | 3.524457 | 2.064112 | 100
BaeN_2676.1b | IAW_BE_pXRF_7679 | 120.51 | 33.516 | 103.79 | 43.459 | 135.37 | 163.4713 | 29.2404 | 31.682 | 134.6381 | NA | NA | 108.208 | 82.97 | 741.68 | 140.27 | 252437.9718 | 3532.11 | 72614.1598 | 18884.2472 | 293.6748 | NA | 9365.601 | 22798.1145 | 6894.51 | 540015.3 | 5891.912691 | 137204.5 | 26998.81 | 379.1929 | NA | 13104.35 | 27462.61 | 15799.46 | 766856.1 | 70.41938 | 0.7683205 | 17.89181 | 3.520714 | 0.04944773 | NA | 1.708841 | 3.581195 | 2.06029 | 100
BaeN_2676.1c | IAW_BE_pXRF_7680 | 121.12 | 24.2155 | 131.71 | 58.604 | 181.08 | 181.1564 | 29.3643 | 40.0024 | 228.0812 | 34.043 | NA | 103.224 | 108.7 | 1025.4602 | 257.023 | 281630.4354 | 4614.15 | 100458.2943 | 26171.2464 | 451.6437 | 8281.494 | 12182.6355 | 24369.303 | 9824.29 | 602463.8 | 7696.863615 | 189815.9 | 37417.03 | 583.1623 | 13732.37 | 17045.94 | 29355.26 | 22513.34 | 920623.8 | 65.44083 | 0.8360488 | 20.61819 | 4.064313 | 0.06334426 | 1.491638 | 1.851565 | 3.188628 | 2.445445 | 100
BaeN_2676.1 | MWB |  | 31.36583 | 113.7667 | 48.39467 | 149.89 | 168.793 | 28.7566 | 35.43093 | 165.9962 | 34.043 | #DIV/0! | 104.6613 | 96.12667 | 823.7928 | 182.4723 | 262253.5 | 3887.533 | 82280.22 | 21334.92 | 341.2061 | 6214.5876 | 10335.2515 | 23298.254 | 7905.17 | 561012.7 | 6484.794 | 155468.5 | 30502.53 | 440.5653 | 10305.03 | 14461.08 | 28065.08 | 18115.49 | 821420.7 | 68.48324 | 0.7864951 | 18.81797 | 3.690905 | 0.05301738 | 1.188522 | 1.754655 | 3.431426 | 2.189949 | 100
| VarK% |  | 20.2584 | 13.68753 | 18.273 | 18.03504 | 6.363733 | 3.294181 | 11.9126 | 32.39115 | #DIV/0! | #DIV/0! | 2.952214 | 13.3937 | 21.32205 | 35.4851 | 6.398921 | 16.1881 | 19.14585 | 19.63218 | 28.1209 | 47.03525 | 15.48624 | 3.98412 | 21.03424 | 6.398921 | 16.1881 | 19.14585 | 19.63218 | 28.1209 | 47.03525 | 15.48624 | 3.98412 | 21.03424 | 10.47643 | 3.894785 | 5.520656 | 8.285998 | 8.772965 | 17.13447 | 36.06748 | 4.785406 | 6.183289 | 10.10407 | 0
BaeN_2676.1d | OF | 121.62 | 16.682 | 117.56 | 34.437 | 145.55 | 153.8511 | 23.8773 | 24.0808 | 212.4378 | 35.5062 | NA | 124.816 | 102.32 | 751.1408 | 358.085 | 300459.4804 | 5751.09 | 96120.0877 | 24129.2376 | 510.1056 | 4416.7968 | 14504.1645 | 23768.1255 | 4504.7 | 642742.9 | 9593.393229 | 181618.9 | 34497.57 | 658.6484 | 7323.932 | 20294.23 | 28631.08 | 10322.97052 | 935683.7 | 68.69233 | 1.025282 | 19.41029 | 3.686884 | 0.0703922 | 0.782736 | 2.16892 | 3.059911 | 1.103254 | 100
BaeN_2755.2a | IAW_BE_pXRF_7682 | 121.62 | 16.568 | 151.64 | 28.548 | 112.11 | 99.3126 | 15.9123 | 18.3892 | 117.7428 | NA | NA | 121.632 | 149.52 | 459.0167 | 275.015 | 258198.5736 | 4866.82 | 83998.4145 | 23463.1904 | 325.4334 | 10394.4126 | 14546.952 | 18491.4135 | 2138.72 | 552338.4 | 8118.342442 | 158715 | 33545.32 | 420.1996 | 17236.01 | 20354.1 | 22274.76 | 4901.090752 | 817903.2 | 67.53102 | 0.9925798 | 19.40511 | 4.101381 | 0.05137522 | 2.107342 | 2.48857 | 2.723398 | 0.5992262 | 100
BaeN_2755.2b | IAW_BE_pXRF_7683 | 121.21 | 16.9385 | 140.28 | 34.164 | 91.04 | 80.5048 | 16.7796 | 16.0704 | 92.9295 | NA | NA | 101.032 | 131.44 | 646.6413 | 179.062 | 218032.5766 | 5708.97 | 74137.2905 | 18006.092 | 289.1238 | 5488.9146 | 14021.574 | 16593.549 | 2156.34 | 466415.3 | 9523.132857 | 140082.4 | 25743.31 | 373.3167 | 9101.718 | 19618.99 | 19988.59 | 4941.468744 | 695788.2 | 67.03409 | 1.368683 | 20.13291 | 3.699877 | 0.05365378 | 1.308116 | 2.819678 | 2.872798 | 0.7101972 | 100
BaeN_2755.2c | IAW_BE_pXRF_7684 | 121.5 | 18.7625 | 176.11 | 33.423 | 95.38 | 105.6265 | 21.4347 | 24.118 | 196.6018 | NA | NA | 100 | 144.87 | 552.7998 | 796.055 | 221529.7604 | 5131.54 | 81179.5985 | 19354.7328 | 443.9685 | 7052.0112 | 13569.4965 | 18662.91 | 2620.54 | 473896.5 | 8559.921874 | 153388.9 | 27671.46 | 573.2521272 | 11693.64 | 18986.44 | 22481.34 | 6005.229464 | 723256.6 | 65.52259 | 1.183525 | 21.20808 | 3.825954 | 0.07925985 | 1.616804 | 2.625132 | 3.108349 | 0.8303041 | 100
BaeN_2755.2 | MWB |  | 17.423 | 156.01 | 32.045 | 99.51 | 95.14797 | 18.0422 | 19.52587 | 135.758 | #DIV/0! | #DIV/0! | 107.5547 | 141.9433 | 552.8193 | 416.7107 | 232586.9702 | 5235.777 | 79771.77 | 20274.67 | 352.8419 | 7645.1128 | 14046.0075 | 17915.9575 | 2305.2 | 497550 | 8733.799 | 150728.8 | 28986.7 | 455.5895 | 12677.13 | 19653.17 | 21581.56 | 5282.59632 | 745649.3 | 66.6959 | 1.181596 | 20.2487 | 3.875737 | 0.06142962 | 1.677421 | 2.64446 | 2.901515 | 0.7132425 | 100
| VarK% |  | 6.742464 | 11.73667 | 9.521204 | 11.18038 | 13.73482 | 16.46042 | 21.21524 | 39.87473 | #DIV/0! | #DIV/0! | 11.34515 | 6.614323 | 16.9698 | 79.67315 | 9.565935 | 8.225001 | 6.366999 | 14.01986 | 22.95058 | 32.77851 | 3.482738 | 6.410179 | 11.85296 | 9.565935 | 8.225001 | 6.366999 | 14.01986 | 22.95058 | 32.77851 | 3.482738 | 6.410179 | 11.85296 | 8.591599 | 1.568391 | 15.91567 | 4.479531 | 5.297807 | 25.20512 | 24.02772 | 6.292321 | 6.688777 | 16.20333 | 0
BaeN_2755.2d | OF | 121.85 | 16.283 | 159.41 | 39.598 | 132.59 | 124.4755 | 205.0191 | NA | 275.0649 | NA | NA | 105.424 | 193.17 | 527.0673 | 3429.062 | 250585.9716 | 5582.49 | 81051.334 | 30724.2312 | 366.4662 | 5574.6288 | 18098.241 | 22766.373 | 2107.08 | 536053.5 | 9312.151569 | 153146.5 | 43926.43 | 473.1812 | 9243.849 | 25323.06 | 27424.37 | 4828.584528 | 809731.6 | 66.20138 | 1.150029 | 18.91324 | 5.424814 | 0.05843679 | 1.141594 | 3.12734 | 3.386847 | 0.5963191 | 100
BaeN_2768.1a | IAW_BE_pXRF_7686 | 121.62 | 14.9245 | 142.96 | 29.796 | 117.01 | 94.2038 | 14.337 | 18.1784 | 91.9665 | NA | NA | 100.168 | 144.9 | 450.7896 | 117.078 | 238389.8978 | 4763.24 | 84067.1923 | 22852.2736 | 155.0661 | 9000.5214 | 17010.021 | 17116.7955 | 2289.85 | 509963.7 | 7945.560644 | 158845 | 32671.9 | 200.2213 | 14924.66 | 23800.42 | 20618.89 | 5247.42026 | 774217.7 | 65.86825 | 1.02627 | 20.51683 | 4.219988 | 0.02586112 | 1.927709 | 3.074125 | 2.66319 | 0.6777706 | 100
BaeN_2768.1b | IAW_BE_pXRF_7687 | 121.41 | 16.891 | 139.27 | 31.083 | 143.46 | 112.5996 | 24.3021 | 18.8356 | 106.4115 | NA | NA | 103.552 | 146.43 | 530.2501 | 124.995 | 224374.2598 | 4147.78 | 76071.6593 | 24961.7472 | 234.93 | 7519.1532 | 12447.477 | 19661.7015 | 1762.35 | 479981.4 | 6918.911818 | 143737.4 | 35687.81 | 303.341616 | 12468.26 | 17416.51 | 23684.49 | 4038.60126 | 724236.7 | 66.27411 | 0.9553384 | 19.84674 | 4.927644 | 0.04188432 | 1.721572 | 2.404809 | 3.270268 | 0.5576355 | 100
BaeN_2768.1c | IAW_BE_pXRF_7688 | 122.18 | 17.632 | 166.27 | 38.09 | 112.86 | 117.1831 | 18.0009 | 22.8036 | 130.4437 | NA | NA | 147.576 | 173.14 | 328.4854 | 121.186 | 239562.067 | 5260.73 | 93104.4751 | 31477.2016 | 302.0388 | 11687.3874 | 13788.285 | 18984.441 | 2163.78 | 512471.2 | 8775.423713 | 175920.9 | 45002.96 | 389.9925 | 19380.03 | 19292.57 | 22868.66 | 4958.518248 | 809060.2 | 63.34154 | 1.084644 | 21.74386 | 5.562374 | 0.04820315 | 2.395375 | 2.384565 | 2.826571 | 0.6128738 | 100
BaeN_2768.1 | MWB |  | 16.4825 | 149.5 | 32.98967 | 124.4433 | 107.9955 | 18.88 | 19.9392 | 109.6072 | #DIV/0! | #DIV/0! | 117.0987 | 154.8233 | 436.5084 | 121.0863 | 234108.7 | 4723.917 | 84414.44 | 26430.41 | 230.6783 | 9402.354 | 14415.261 | 18587.646 | 2071.993 | 500805.4 | 7879.965 | 159501.1 | 37787.55 | 297.8518 | 15590.98 | 20169.83 | 22390.68 | 4748.18 | 769171.6 | 65.1613 | 1.022084 | 20.70248 | 4.903335 | 0.03864953 | 2.014885 | 2.621166 | 2.92001 | 0.6160933 | 100
| VarK% |  | 8.489074 | 9.792622 | 13.53044 | 13.3387 | 11.26143 | 26.69692 | 12.54971 | 17.733 | #DIV/0! | #DIV/0! | 22.58636 | 10.25758 | 23.28424 | 3.269932 | 3.609714 | 11.80199 | 10.09509 | 17.01115 | 31.8966 | 22.47279 | 16.26748 | 7.09093 | 13.29483 | 3.609714 | 11.80199 | 10.09509 | 17.01115 | 31.8966 | 22.47279 | 16.26748 | 7.09093 | 13.29483 | 5.543145 | 2.438519 | 6.335522 | 4.647203 | 13.69523 | 29.79835 | 17.13531 | 14.9706 | 10.75819 | 9.760248 | 0
BaeN_2768.1d | OF | 123.26 | 18.0595 | 161.96 | 26.91 | 102.04 | 118.1101 | 22.0896 | 18.91 | 328.0834 | NA | NA | 136.488 | 168.21 | 391.8202 | 558.168 | 218153.7134 | 5816.03 | 64004.8955 | 26979.4304 | 231.0063 | 5449.977 | 15293.1135 | 21493.08 | 2441.41 | 466674.4 | 9701.719643 | 120937.3 | 38572.49 | 298.2753 | 9037.152 | 21398.12 | 25890.56 | 5594.735156 | 698104.7 | 66.84877 | 1.389723 | 17.32365 | 5.525316 | 0.04272644 | 1.294527 | 3.065174 | 3.708693 | 0.8014177 | 100
BaeN_2769.1a | IAW_BE_pXRF_7690 | 120.68 | 10.1365 | 148.62 | 32.396 | 136.94 | 68.598 | 18.6381 | 18.6248 | 110.9162 | NA | NA | 121.736 | 62.89 | 793.0355 | 420.836 | 270134.7778 | 3225.27 | 63872.6816 | 25734.0824 | 557.5098 | NA | 10366.8285 | 13271.7375 | 9455.41 | 577872.3 | 5380.072887 | 120687.4 | 36792.02 | 719.8567 | NA | 14505.27 | 15987.13 | 21668.02 | 793612.1 | 72.81546 | 0.6779222 | 15.20736 | 4.63602 | 0.09070636 | NA | 1.827753 | 2.014477 | 2.730303 | 100
BaeN_2769.1b | IAW_BE_pXRF_7691 | 121.65 | 10.773 | 191.69 | 29.835 | 171.43 | 95.0072 | 17.0097 | 25.172 | 261.9039 | 53.4894 | 60.1612 | 98.952 | 67.76 | 1025.4529 | 611.182 | 189065.1298 | 3550.54 | 49623.6832 | 25567.4432 | 469.1712 | NA | 19065.627 | 14907.081 | 8697.88 | 404448.1 | 5922.655774 | 93763.95 | 36553.77 | 605.7939 | NA | 26676.63 | 17957.07 | 19932.06 | 605860.1 | 66.75603 | 0.9775617 | 15.47617 | 6.033369 | 0.09998907 | NA | 4.4031 | 2.963897 | 3.289879 | 100
BaeN_2769.1c | IAW_BE_pXRF_7692 | 121.11 | 15.656 | 192.67 | 31.629 | 104.37 | 108.5826 | 24.2844 | 24.4404 | 133.0117 | 42.0198 | NA | 124.2 | 107.24 | 701.6979 | 98.514 | 279449.7928 | 3763.61 | 73985.2386 | 31669.6848 | 416.5149 | 10251.15 | 8872.353 | 18567.0765 | 4883.85 | 597799 | 6278.077841 | 139795.1 | 45278.15 | 537.804 | 16998.45693 | 12414.2 | 22365.9 | 11191.83066 | 852658.5 | 70.11001 | 0.7362945 | 16.3952 | 5.310232 | 0.06307379 | 1.993583 | 1.45594 | 2.623078 | 1.312581 | 100
BaeN_2769.1 | MWB |  | 12.1885 | 177.66 | 31.28667 | 137.58 | 90.72927 | 19.9774 | 22.74573 | 168.6106 | 47.7546 | 60.1612 | 114.9627 | 79.29667 | 840.0621 | 376.844 | 246216.5668 | 3513.14 | 62493.8678 | 27657.07 | 481.0653 | 10251.15 | 12768.2695 | 15581.965 | 7679.047 | 526706.5 | 5860.268834 | 118082.2 | 39541.31 | 621.1515 | 16998.45693 | 17865.36 | 18770.04 | 17597.3 | 750710.2 | 69.89383 | 0.7972595 | 15.69291 | 5.326541 | 0.08458974 | 1.993583 | 2.562264 | 2.533818 | 2.444254 | 100
| VarK% |  | 24.77548 | 14.15859 | 4.201062 | 24.3746 | 22.41027 | 19.1106 | 15.77232 | 48.36363 | 16.98314 | #DIV/0! | 12.10851 | 30.67195 | 19.8702 | 68.76844 | 20.19086 | 7.717077 | 19.58459 | 12.56831 | 14.81005 | #DIV/0! | 43.11176 | 17.40096 | 31.90714 | 20.19086 | 7.717077 | 19.58459 | 12.56831 | 14.81005 | #DIV/0! | 43.11176 | 17.40096 | 31.90714 | 17.16658 | 4.343006 | 19.92457 | 3.969167 | 13.11953 | 22.701 | #DIV/0! | 62.64044 | 18.98175 | 41.69832 | 0
BaeN_2769.1d | OF | 120.64 | 13.8225 | 173.19 | 31.161 | 154.76 | 91.2168 | 39.4179 | 19.1332 | 257.7737 | NA | NA | 103.888 | 66.76 | 619.7627 | 2028.442 | 271489.4896 | 5133.43 | 51062.4569 | 17504.344 | 331.1283 | 5651.7396 | 28063.539 | 18236.5785 | 10843.34 | 580770.3 | 8563.074583 | 96482.51 | 25025.96 | 427.5529 | 9371.715 | 39266.5 | 21967.78 | 24848.6 | 806724 | 71.9912 | 1.061463 | 11.95979 | 3.102171 | 0.05299865 | 1.1617 | 4.867402 | 2.723085 | 3.080186 | 100
BaeN_2782.1a | IAW_BE_pXRF_7694 | 120.82 | 14.041 | 151.99 | 33.891 | 302.75 | 67.5783 | 23.9481 | 25.544 | 73.616 | NA | NA | 117.48 | 116.05 | 1154.8235 | 419.64 | 152363.3612 | 4470.04 | 93697.8042 | 25526.3424 | 447.8307 | NA | 136484.1555 | 13459.278 | 12765.5 | 325935.7 | 7456.473724 | 177042 | 36495.01 | 578.239 | NA | 190968.6 | 16213.05 | 29253.4198 | 783942.5 | 41.57648 | 0.9511506 | 22.58354 | 4.655317 | 0.07376038 | NA | 24.36003 | 2.068142 | 3.731577 | 100
BaeN_2782.1b | IAW_BE_pXRF_7695 | 121.11 | 17.67 | 179.1 | 39.507 | 267.46 | 59.4001 | 35.3115 | 29.9212 | 90.5969 | NA | NA | 107.368 | 125.33 | 1042.9364 | 598.962 | 139339.438 | 4754.45 | 79964.6211 | 27667.0472 | 549.4041 | 5964.465 | 90905.682 | 12211.731 | 12003.77 | 298074.9 | 7930.898045 | 151093.2 | 39555.58 | 709.3906 | 9890.275863 | 127195.2 | 14710.25 | 27507.84 | 676667.5 | 44.05042 | 1.172052 | 22.32901 | 5.845644 | 0.1048359 | 1.461615 | 18.7973 | 2.173926 | 4.065193 | 100
BaeN_2782.1b2 | IAW_BE_pXRF_7696 | 121.86 | 18.658 | 181.4 | 42.809 | 277.67 | 66.5792 | 40.0551 | 38.13 | 97.4128 | NA | NA | 123.808 | 125.13 | 920.5738 | 776.035 | 145267.2654 | 5064.5 | 92016.0787 | 31775.3904 | 523.2051 | NA | 116207.889 | 12019.833 | 13314.94 | 310755.7 | 8448.09245 | 173864.4 | 45429.28 | 675.5624 | NA | 162598.1 | 14479.09 | 30512.52 | 746762.7 | 41.61372 | 1.131295 | 23.28241 | 6.083495 | 0.09046547 | NA | 21.77373 | 1.938914 | 4.085972 | 100
BaeN_2782.1c | IAW_BE_pXRF_7697 | 121.3 | 13.186 | 153.03 | 38.48 | 303.7 | 55.5685 | 33.9663 | 25.8664 | 76.5799 | NA | NA | 108.312 | 99.37 | 1363.7057 | 485.459 | 137969.335 | 4448.14 | 79195.0432 | 25430.9536 | 478.6791 | NA | 124458.222 | 12812.6145 | 13504.52 | 295144 | 7419.942334 | 149639 | 36358.63 | 618.0705 | NA | 174141.9 | 15434.08 | 30946.96 | 709702.7 | 41.58699 | 1.0455 | 21.08475 | 5.12308 | 0.08708865 | NA | 24.53731 | 2.174724 | 4.360553 | 100
BaeN_2782.1 | MWB |  | 15.88875 | 166.38 | 38.67175 | 287.895 | 62.281525 | 33.32025 | 29.8654 | 84.5514 | #DIV/0! | #DIV/0! | 114.242 | 116.47 | 1120.50985 | 570.024 | 143734.8499 | 4684.2825 | 86218.3868 | 27599.9334 | 499.77975 | 5964.465 | 117014 | 12625.86 | 12897.1825 | 307477.6 | 7813.852 | 162909.6 | 39459.62 | 645.3156132 | 9890.275863 | 163726 | 15209.12 | 29555.18 | 729268.9 | 42.2069 | 1.075 | 22.31993 | 5.426884 | 0.0890376 | 1.461615 | 22.36709 | 2.088927 | 4.060824 | 100
| VarK% |  | 16.87254 | 9.64588 | 9.52531 | 6.318214 | 9.265055 | 20.32382 | 19.61703 | 13.39987 | #DIV/0! | #DIV/0! | 6.862866 | 10.46966 | 16.80035 | 27.37411 | 4.568544 | 6.176815 | 8.933868 | 10.75693 | 9.063252 | #DIV/0! | 16.48879 | 5.149654 | 5.218423 | 4.568544 | 6.176815 | 8.933868 | 10.75693 | 9.063252 | #DIV/0! | 16.48879 | 5.149654 | 5.218423 | 6.355687 | 2.912116 | 9.113951 | 4.10758 | 12.10248 | 14.33637 | #DIV/0! | 12.04565 | 5.353744 | 6.340656 | 0
BaeN_2782.1d | OF | 120.82 | 17.5465 | 211.81 | 49.14 | 308.8 | 58.1023 | 33.7185 | 30.9132 | 256.4576 | 26.5618 | NA | 103.552 | 128.36 | 1062.15 | 2709.954 | 182522.6614 | 7048.01 | 68310.4058 | 22500.556 | 569.3916 | 7877.3838 | 140816.529 | 18422.7225 | 30387.04 | 390452.5 | 11756.79 | 129072.5 | 32169.04 | 735.1984 | 13062.28 | 197030.5 | 22192.01 | 69634.94 | 866105.7 | 45.08139 | 1.357431 | 14.90263 | 3.714217 | 0.08488553 | 1.508162 | 22.74901 | 2.562275 | 8.040005 | 100
BaeN_2782.3a | IAW_BE_pXRF_7699 | 122.93 | 9.3385 | 144.05 | 23.803 | 99.77 | 163.152 | 18.9744 | 26.0648 | 167.4015 | NA | 66.8646 | 60.664 | 62.17 | 1351.0256 | 79.131 | 245418.4928 | 3021.02 | 70173.3032 | 22981.5768 | 447.8799 | 5796.8118 | 15649.8615 | 24562.923 | 2333.13 | 524999.2 | 5039.363462 | 132592.5 | 32856.76 | 578.3025 | 9612.273 | 21897.29 | 29588.5 | 5346.600708 | 762510.8 | 68.85139 | 0.6608908 | 17.38893 | 4.309022 | 0.07584188 | 1.260608 | 2.871735 | 3.880404 | 0.7011836 | 100
BaeN_2782.3b | IAW_BE_pXRF_7700 | 121.65 | 15.466 | 158.37 | 46.02 | 188.13 | 152.0692 | 36.108 | 38.688 | 119.0268 | NA | NA | 100.312 | 110.22 | 1649.5518 | 148.33 | 245100.5352 | 4314.67 | 96077.9001 | 28870.8368 | 619.0221 | 11665.1262 | 12831.4935 | 25232.4345 | 12837.54 | 524319.1 | 7197.301027 | 181539.2 | 41276.64 | 799.2813 | 19343.11 | 17953.83 | 30394.99 | 29418.51 | 852241.9 | 61.52233 | 0.8445139 | 21.30137 | 4.8433 | 0.09378573 | 2.269674 | 2.106658 | 3.566475 | 3.451896 | 100
BaeN_2782.3c | IAW_BE_pXRF_7701 | 120.84 | 17.081 | 178.19 | 45.331 | 185.1 | 185.1425 | 36.9222 | 44.268 | 161.249 | 24.5676 | NA | 73.328 | 112.5 | 1494.5217 | 97.006 | 251110.2052 | 4402.9 | 87076.1073 | 31853.9 | 655.1349 | NA | 13501.9395 | 28293.09 | 10952.2 | 537175 | 7344.47749 | 164530.3 | 45541.52083 | 845.9102 | NA | 18891.91 | 34081.86 | 25098.06152 | 833509 | 64.44741 | 0.8811516 | 19.73948 | 5.463831 | 0.1014878 | NA | 2.266552 | 4.088961 | 3.011133 | 100
BaeN_2782.3 | MWB |  | 13.96183 | 160.2033 | 38.38467 | 157.6667 | 166.7879 | 30.6682 | 36.34027 | 149.2258 | 24.5676 | 66.8646 | 78.10133 | 94.96333 | 1498.366 | 108.1557 | 247209.7444 | 3912.863 | 84442.44 | 27902.1 | 574.0123 | 8730.969 | 13994.4315 | 26029.4825 | 8707.623 | 528831.1 | 6527.047 | 159554 | 39891.64 | 741.1647 | 14477.69 | 19581.01 | 31355.11 | 19954.39 | 816087.2 | 64.94037 | 0.7955187 | 19.47659 | 4.872051 | 0.09037182 | 1.765141 | 2.414982 | 3.84528 | 2.388071 | 100
| VarK% |  | 29.25504 | 10.7012 | 32.91104 | 31.81577 | 10.09292 | 33.04826 | 25.66281 | 17.64667 | #DIV/0! | #DIV/0! | 25.92839 | 29.93022 | 9.964201 | 33.21287 | 1.367922 | 19.77114 | 15.57462 | 16.18084 | 19.28812 | 47.52651 | 10.52072 | 7.640253 | 64.31582 | 1.367922 | 19.77114 | 15.57462 | 16.18084 | 19.28812 | 47.52651 | 10.52072 | 7.640253 | 64.31582 | 5.80018 | 5.681078 | 14.8358 | 10.11175 | 11.86237 | 14.5614 | 40.42267 | 16.7106 | 6.839765 | 61.86653 | 0
BaeN_2782.3d | OF | 120.21 | 14.212 | 137.9 | 24.518 | 109.9 | 169.9706 | 17.4168 | 29.2764 | 235.2609 | 29.2286 | NA | 92.16 | 90.63 | 740.7602 | 774.124 | 317739.0386 | 4726.6 | 100435.9083 | 27843.1504 | 371.2755 | 13756.7664 | 16430.7885 | 34411.7025 | 3210.83 | 679707.4 | 7884.44146 | 189773.6 | 39807.35 | 479.3909256 | 22811.47 | 22989.96 | 41452.34 | 7357.938028 | 1012263.9 | 67.14725 | 0.7788919 | 18.74745 | 3.932507 | 0.0473583 | 2.25351 | 2.271143 | 4.095013 | 0.7268794 | 100
BaeN_2789.1a | IAW_BE_pXRF_7703 | 122.88 | 19.342 | 203.96 | 45.708 | 124.31 | 101.2181 | 40.3029 | 35.3524 | 118.9198 | NA | NA | 80.912 | 108.57 | 552.0333 | 150.371 | 236547.957 | 4332.97 | 77775.9892 | 25575.5864 | 431.9637 | 6529.6452 | 10777.3575 | 17950.254 | 8089.06 | 506023.4 | 7227.827257 | 146957.7 | 36565.42 | 557.7515 | 10827.46 | 15079.68 | 21622.88 | 18536.89 | 763399 | 66.28557 | 0.9467955 | 19.25045 | 4.789817 | 0.0730616 | 1.418322 | 1.975334 | 2.832447 | 2.428205 | 100
BaeN_2789.1b | IAW_BE_pXRF_7704 | 120.1 | 14.1835 | 151.42 | 31.018 | 130.72 | 102.7734 | 26.9217 | 28.7432 | 155.6957 | NA | NA | 87.048 | 87.18 | 706.7714 | 235.378 | 277284.4354 | 3706.88 | 86193.1889 | 20398.1232 | 388.5939 | 7931.9916 | 11163.705 | 18450.5895 | 7245.43 | 593166.9 | 6183.446528 | 162862 | 29163.2 | 501.7524 | 13152.83 | 15620.26 | 22225.58 | 16603.63 | 859479.6 | 69.01465 | 0.7194408 | 18.94891 | 3.393123 | 0.05837863 | 1.530325 | 1.817409 | 2.585935 | 1.931823 | 100
BaeN_2789.1c | IAW_BE_pXRF_7705 | 120.62 | 11.115 | 166.38 | 31.031 | 122.06 | 100.3529 | 25.2048 | 30.3924 | 132.4981 | NA | NA | 67.752 | 79 | 662.5626 | 129.246 | 242944.2938 | 3386.88 | 72643.2252 | 19039.072 | 494.6937 | 4718.7192 | 8782.6935 | 18506.1555 | 6530.76 | 519706.4 | 5649.654528 | 137259.4 | 27220.16 | 638.7485 | 7824.58 | 12288.74 | 22292.51 | 14965.89 | 747846.1 | 69.49377 | 0.7554568 | 18.35396 | 3.639808 | 0.08541176 | 1.046282 | 1.643218 | 2.980896 | 2.001199 | 100
BaeN_2789.1 | MWB |  | 14.88017 | 173.92 | 35.919 | 125.6967 | 101.4481 | 30.8098 | 31.496 | 135.7045 | #DIV/0! | #DIV/0! | 78.57067 | 91.58333 | 640.4558 | 171.665 | 252258.8954 | 3808.91 | 78870.8011 | 21670.9272 | 438.4171 | 6393.452 | 10241.252 | 18302.333 | 7288.417 | 539632.2 | 6353.642771 | 149026.4 | 30982.92 | 566.0842 | 10601.62 | 14329.56 | 22046.99 | 16702.14 | 790241.6 | 68.26466 | 0.807231 | 18.85111 | 3.940916 | 0.072284 | 1.331643 | 1.811987 | 2.799759 | 2.120409 | 100
| VarK% |  | 27.93994 | 15.56427 | 23.60179 | 3.574831 | 1.209028 | 26.82901 | 10.92213 | 13.70363 | #DIV/0! | #DIV/0! | 12.54764 | 16.6721 | 12.44467 | 32.72593 | 8.684512 | 12.63424 | 8.673684 | 15.91595 | 12.16729 | 25.19703 | 12.47733 | 1.672861 | 10.70245 | 8.684512 | 12.63424 | 8.673684 | 15.91595 | 12.16729 | 25.19703 | 12.47733 | 1.672861 | 10.70245 | 7.651337 | 2.535142 | 15.13823 | 2.419893 | 18.91553 | 18.72244 | 19.02878 | 9.16806 | 7.125591 | 12.6771 | 0
BaeN_2789.1d | OF | 121.32 | 13.3 | 152.2 | 33.579 | 130.18 | 81.2567 | 28.3023 | 18.9968 | 287.9691 | NA | NA | 96.184 | 71.46 | 642.3197 | 424.97 | 320790.8528 | 5275.6 | 81354.5005 | 21088.288 | 225.4098 | 5760.8928 | 12900.783 | 20501.2605 | 4510.31 | 686235.8 | 8800.22836 | 153719.3 | 30149.93 | 291.0491 | 9552.712 | 18050.78 | 24695.82 | 10335.83 | 941831.5 | 72.86185 | 0.934374 | 16.32132 | 3.201202 | 0.03090246 | 1.01427 | 1.916561 | 2.622106 | 1.097418 | 100
BaeN_2789.2a | IAW_BE_pXRF_7707 | 122.03 | 11.495 | 125.6 | 25.311 | 105.72 | 71.6365 | 20.8683 | 19.7904 | 79.18 | NA | NA | 51.144 | 67.05 | 310.4252 | 149.708 | 330386.9268 | 3138.72 | 84037.5627 | 16347.5 | 228.3003 | 8163.7842 | 9333.6495 | 13658.4945 | 9220.56 | 706763.7 | 5235.698832 | 158789 | 23372.02075 | 294.7813 | 13537.19 | 13059.64 | 16453.02 | 21129.84 | 958634.9 | 73.72606 | 0.5461619 | 16.56407 | 2.438052 | 0.03075012 | 1.412132 | 1.362317 | 1.716297 | 2.204159 | 100
BaeN_2789.2b | IAW_BE_pXRF_7708 | 122.15 | 13.1575 | 154.52 | 32.11 | 153.48 | 78.8053 | 23.2401 | 28.9044 | 109.5573 | NA | NA | 92.064 | 105.25 | 825.7541 | 119.925 | 254997.2888 | 4139.96 | 87402.679 | 22902.4952 | 375.1131 | 7461.9246 | 11186.7525 | 16925.6325 | 9502.09 | 545490.2 | 6905.867276 | 165147.4 | 32743.7 | 484.346 | 12373.36 | 15652.5 | 20388.62 | 21774.99 | 820960.9 | 66.44533 | 0.8411932 | 20.11635 | 3.98846 | 0.05899745 | 1.507181 | 1.906608 | 2.483506 | 2.652378 | 100
BaeN_2789.2c | IAW_BE_pXRF_7709 | 122.98 | 13.148 | 136.09 | 27.105 | 121.13 | 85.1913 | 22.5498 | 28.0736 | 89.9335 | NA | NA | 78.408 | 67.39 | 777.7201 | 172.796 | 240970.2346 | 3301.89 | 74819.4356 | 18022.3264 | 261.498 | 5513.5938 | 9899.9565 | 16195.3365 | 7782.33 | 515483.5 | 5507.882709 | 141371.3 | 25766.52 | 337.6462176 | 9142.641 | 13852.02 | 19508.9 | 17833.99 | 748804.4 | 68.84087 | 0.7355569 | 18.87961 | 3.441021 | 0.04509137 | 1.220965 | 1.849885 | 2.60534 | 2.381662 | 100
BaeN_2789.2 | MWB |  | 12.60017 | 138.7367 | 28.17533 | 126.7767 | 78.54437 | 22.2194 | 25.58947 | 92.89027 | #DIV/0! | #DIV/0! | 73.872 | 79.89667 | 637.9665 | 147.4763 | 275451.4834 | 3526.857 | 82086.5591 | 19090.77 | 288.3038 | 7046.4342 | 10140.1195 | 15593.1545 | 8834.993 | 589245.8 | 5883.15 | 155102.6 | 27294.08 | 372.2579 | 11684.4 | 14188.06 | 18783.51 | 20246.27 | 842800.1 | 69.67075 | 0.7076373 | 18.52001 | 3.289178 | 0.04494631 | 1.380092 | 1.70627 | 2.268381 | 2.412733 | 100
| VarK% |  | 7.596044 | 10.55275 | 12.506 | 19.22717 | 8.633549 | 5.490387 | 19.69283 | 16.58191 | #DIV/0! | #DIV/0! | 28.20243 | 27.48211 | 44.62209 | 17.97309 | 17.45849 | 15.23154 | 7.936191 | 17.83903 | 26.70436 | 19.48618 | 9.364865 | 10.99709 | 10.44072 | 17.45849 | 15.23154 | 7.936191 | 17.83903 | 26.70436 | 19.48618 | 9.364865 | 10.99709 | 10.44072 | 12.64907 | 5.325952 | 21.12439 | 9.736673 | 23.905 | 31.42466 | 10.56254 | 17.53646 | 21.24792 | 9.35534 | 0
BaeN_2789.2d | OF | 122.42 | 14.2595 | 144.7 | 36.972 | 125.97 | 73.5111 | 28.1076 | 25.9904 | 207.3553 | NA | NA | 103.608 | 107.15 | 806.3361 | 225.42 | 308222.8886 | 5695.71 | 78383.1776 | 23052.5568 | 435.2109 | 9537.5436 | 11887.995 | 21280.833 | 1730.1 | 659350.4 | 9501.013851 | 148105 | 32958.24 | 561.9443 | 15815.15 | 16633.68 | 25634.89 | 3964.69716 | 912525 | 72.2556 | 1.041178 | 16.23024 | 3.611763 | 0.06158125 | 1.73312 | 1.822819 | 2.809226 | 0.4344754 | 100
BaeN_2789.3a | IAW_BE_pXRF_7711 | 122.51 | 12.578 | 165.42 | 33.553 | 106.93 | 123.085 | 23.3817 | 21.6876 | 95.8827 | NA | NA | 76.432 | 96.09 | 287.1309 | 70.122 | 335529.9196 | 4064.23 | 95292.8704 | 16689.6288 | NA | 11309.259 | 8529.906 | 20032.5615 | 3114.55 | 717765.6 | 6779.542063 | 180055.9 | 23861.16 | NA | 18753.01 | 11935.04 | 24131.22 | 7137.30278 | 990418.8 | 72.47092 | 0.6845127 | 18.17977 | 2.409199 | NA | 1.893443 | 1.20505 | 2.436467 | 0.7206348 | 100
BaeN_2789.3b | IAW_BE_pXRF_7712 | 123.32 | 13.927 | 168.86 | 31.759 | 126.05 | 118.2131 | 29.1873 | 28.892 | 98.1725 | 19.529 | NA | 88.272 | 88.9 | 644.9185 | 72.293 | 313895.5104 | 3832.57 | 96358.5259 | 14330.2744 | 159.777 | 10400.4498 | 10092.4215 | 19027.26 | 5604.56 | 671485.3 | 6393.110017 | 182069.4 | 20487.99 | 206.3040624 | 17246.03 | 14121.32 | 22920.24 | 12843.41 | 947773.1 | 70.84874 | 0.6745401 | 19.21023 | 2.161698 | 0.02176724 | 1.819637 | 1.489947 | 2.418325 | 1.355114 | 100
BaeN_2789.3c | IAW_BE_pXRF_7713 | 121.21 | 10.241 | 146.76 | 21.853 | 90.49 | 110.4984 | 19.3284 | 21.2412 | 90.9821 | NA | NA | 72.44 | 84.26 | 458.9729 | 103.766 | 290931.1404 | 3576.51 | 72006.0796 | 14476.02 | 136.2225 | 3417.141 | 8325.87 | 17615.997 | 2338.78 | 622359.9 | 5965.976331 | 136055.5 | 20696.37 | 175.890492 | 5666.303 | 11649.56 | 21220.23 | 5359.548248 | 829149.3 | 75.06006 | 0.7195298 | 16.40905 | 2.496097 | 0.02121337 | 0.6833876 | 1.405001 | 2.559277 | 0.6463913 | 100
BaeN_2789.3 | MWB |  | 12.24867 | 160.3467 | 29.055 | 107.8233 | 117.2655 | 23.9658 | 23.94027 | 95.01243 | 19.529 | #DIV/0! | 79.048 | 89.75 | 463.6741 | 82.06033 | 313452.2 | 3824.437 | 87885.8253 | 15165.31 | 147.99975 | 8375.6166 | 8982.7325 | 18891.9395 | 3685.963 | 670536.9 | 6379.543 | 166060.3 | 21681.84 | 191.0972772 | 13888.45 | 12568.64 | 22757.23 | 8446.754 | 922447 | 72.79324 | 0.6928609 | 17.93302 | 2.355665 | 0.02149031 | 1.465489 | 1.366666 | 2.471357 | 0.9073802 | 100
| VarK% |  | 15.22564 | 7.416087 | 21.68744 | 16.50554 | 5.412146 | 20.6767 | 17.93686 | 3.866176 | #DIV/0! | #DIV/0! | 10.41622 | 6.64137 | 38.59179 | 22.94528 | 7.115182 | 6.379023 | 15.65961 | 8.717994 | 11.25377 | 51.5561 | 10.75863 | 6.425768 | 46.28989 | 7.115182 | 6.379023 | 15.65961 | 8.717994 | 11.25377 | 51.5561 | 10.75863 | 6.425768 | 46.28989 | 9.059 | 2.917964 | 3.410225 | 7.900524 | 7.365567 | 1.822436 | 46.28655 | 10.70238 | 3.102756 | 42.92822 | 0
BaeN_2789.3d | OF | 121.99 | 16.435 | 162.98 | 39.845 | 109.59 | 113.3206 | 25.4172 | 18.2404 | 259.3359 | NA | NA | 85.504 | 102.35 | 406.5735 | 708.877 | 300614.2828 | 4555.73 | 85834.931 | 14526.564 | 530.9418 | 8665.9638 | 17781.4455 | 22288.6965 | 3103.28 | 643074.1 | 7599.413213 | 162185.1 | 20768.63 | 685.5521 | 14369.9 | 24879.8 | 26848.96 | 7111.476448 | 907522.9 | 70.86037 | 0.8373798 | 17.87119 | 2.288496 | 0.07554102 | 1.58342 | 2.741506 | 2.958489 | 0.783614 | 100

## 2a_BaeS_SW_feinkal
| Min | 6.574 | 20.47 | 12.233 | 43.61 | 34.9273 | 11.328 | 12.2016 | 98.1939 | 20.4022 | 50.3318 | 66.328 | 62.44 | 129.8305 | 66.664 | 24947.7678 | 389.06 | 8234.4717 | 10383.8904 | 115.9275 | 3464.214 | 2020.599 | 2121.3255 | 267.32
| Max | 33.2025 | 210.62 | 117.26 | 136.27 | 187.1201 | 50.2149 | 42.9536 | 355.1544 | 190249.63 | 76.2421 | 154.72 | 141.48 | 729.5401 | 44888.701 | 315391.6368 | 5452.66 | 94133.7579 | 149178.9 | 1108.5006 | 13633.2612 | 41727.9345 | 23152.6785 | 7608.21
Ind_Nr | Duration | Nb | Zr | Y | Sr | Rb | Th | Pb | Zn | Cu | Ni | Cr | V | Ba | S | Si | Ti | Al | Fe | Mn | Mg | Ca | K | P | SiO2 | TiO2 | Al2O3 | Fe2O3 | MnO | MgO | CaO | K2O | P2O5 | Sum | SiO2_WT | TiO2_WT | Al2O3_WT | Fe2O3_WT | MnO_WT | MgO_WT | CaO_WT | K2O_WT | P2O5_WT | Sum_WT
146102_3 | 123.04 | 14.725 | 60.76 | 20.254 | 54.04 | 34.9273 | NA | 12.2016 | NA | 98.294 | NA | NA | NA | NA | NA | 46367.5588 | 813.14 | 8234.4717 | 10383.8904 | NA | NA | 2020.599 | 2529.975 | 563.27 | 99189.48 | 1356.398834 | 15559.03 | 14845.85 | NA | NA | 2827.222 | 3047.607885 | 1290.789532 | 138116.4 | 71.81587 | 0.9820695 | 11.26516 | 10.7488 | NA | NA | 2.046985 | 2.206551 | 0.9345666 | 100
A52405_3 | 120.75 | NA | 26.56 | 13.611 | 43.61 | 62.9536 | NA | 37.4356 | 136.9386 | 179219.7452 | NA | NA | 62.44 | 531.9437 | 44065.827 | 24947.7678 | 389.06 | 11105.8129 | 134029.7088 | NA | NA | 36692.1135 | 3180.912 | 1228.88 | 53368.26 | 648.990986 | 20984.43 | 191622.3 | NA | NA | 51339.61 | 3831.727 | 2816.101408 | 324611.4 | 16.44066 | 0.1999286 | 6.464478 | 59.03128 | NA | NA | 15.81571 | 1.180404 | 0.86753 | 100
A52405_1 | 122.67 | NA | 20.47 | 13.819 | 45.44 | 49.9859 | NA | NA | 184.4573 | 190249.63 | NA | NA | NA | 668.0595 | 44888.701 | 29040.8836 | 421.94 | 12583.9623 | 149178.9 | NA | NA | 41727.9345 | 2121.3255 | 1311.9 | 62124.26 | 703.838114 | 23777.4 | 213281.1 | NA | NA | 58385.73 | 2555.349 | 3006.35004 | 363834 | 17.07489 | 0.1934503 | 6.535232 | 58.62044 | NA | NA | 16.04735 | 0.7023392 | 0.8262972 | 100
A52405_2 | 121.06 | 6.574 | 71.67 | 18.135 | 49.14 | 187.1201 | NA | 25.9036 | 106.5185 | 60777.5402 | 76.2421 | 88.872 | 79.02 | 267.6326 | 33254.026 | 82749.8752 | 1292.24 | 31243.0664 | 93351.2008 | 253.4661 | NA | 40178.439 | 15980.79 | 1733.92 | 177018.5 | 2155.585544 | 59033.77 | 133464.2 | 327.2754 | NA | 56217.67 | 19250.46 | 3973.451072 | 451441 | 39.21189 | 0.47749 | 13.07674 | 29.56405 | 0.07249573 | NA | 12.45294 | 4.264225 | 0.8801707 | 100
A529092_3 | 121.08 | 26.5715 | 179.07 | 48.828 | 91.28 | 107.6453 | 27.7359 | 26.2508 | 182.8951 | NA | NA | 113.016 | 141.48 | 433.5032 | 1380.665 | 156461.6498 | 5452.66 | 56019.9549 | 21575.9336 | 286.4547 | NA | 12562.3575 | 16908.7485 | 7608.21 | 334702.8 | 9095.582146 | 105849.7 | 30847.11 | 369.8703 | NA | 17577.25 | 20368.28 | 17434.97 | 536245.5 | 62.41595 | 1.69616 | 19.73904 | 5.752423 | 0.06897406 | NA | 3.277836 | 3.798312 | 3.251304 | 100
146102_2 | 123.41 | 14.573 | 147.96 | 28.691 | 136.27 | 99.3332 | 17.5584 | 21.8984 | 98.1939 | NA | NA | 104.704 | 87.23 | 729.5401 | 89.661 | 196800.8932 | 4178.6 | 47390.4522 | 20502.8096 | 284.8434 | NA | 9532.3725 | 15713.397 | 3536.25 | 420996.5 | 6970.32266 | 89544.26 | 29312.87 | 367.7898 | NA | 13337.7 | 18928.36 | 8103.6705 | 587561.4 | 71.65148 | 1.186314 | 15.23998 | 4.988902 | 0.06259597 | NA | 2.270009 | 3.221511 | 1.379204 | 100
A529092 | 155.19 | 22.078 | 151.04 | 82.966 | 75.12 | 142.9434 | 41.5065 | 23.5848 | 149.6609 | NA | NA | 90.128 | 96.43 | 303.169 | 1227.72 | 191367.8632 | 4264.21 | 55856.1276 | 12947.9792 | 139.1868 | NA | 10837.197 | 20022.4815 | 5022.56 | 409374.1 | 7113.128701 | 105540.2 | 18511.73 | 179.718 | NA | 15163.41 | 24119.08 | 11509.7 | 591511 | 69.2082 | 1.202535 | 17.84247 | 3.129566 | 0.03038286 | NA | 2.563503 | 4.077537 | 1.945813 | 100
146102_1 | 129.85 | 9.633 | 94.1 | 13.312 | 67.74 | 48.1422 | NA | 14.0368 | 99.1676 | 102.0228 | NA | NA | NA | 207.8821 | 374.101 | 216683.5146 | 2099.82 | 47003.5111 | 13495.4976 | NA | 8809.7334 | 5368.524 | 4872.882 | 1356.01 | 463529.4 | 3502.709742 | 88813.13 | 19294.51 | NA | 14608.3 | 7511.639 | 5869.874 | 3107.432516 | 606237 | 76.4601 | 0.577779 | 14.6499 | 3.182668 | NA | 2.409668 | 1.23906 | 0.9682474 | 0.5125772 | 100
A53827_3 | 122.58 | 13.1765 | 120.09 | 13.962 | 70.13 | 109.5714 | 24.7092 | 24.4404 | 247.0844 | NA | NA | 113.2 | 118.32 | 360.036 | 2157.467 | 207216.1034 | 3707.62 | 46239.4296 | 17709.7752 | 117.1575 | 4391.9928 | 26482.1655 | 15212.9145 | 1655.94 | 443276.7 | 6184.680922 | 87369.4 | 25319.67 | 151.273764 | 7282.802 | 37053.85 | 18325.48 | 3794.752104 | 628758.6 | 70.5003 | 0.9836336 | 13.89554 | 4.02693 | 0.02405912 | 1.158283 | 5.893175 | 2.914549 | 0.6035309 | 100
A53827_1 | 120.77 | 14.7915 | 102.07 | 13.832 | 60.65 | 121.0868 | 17.9301 | 25.3084 | 190.1925 | NA | NA | 70.008 | 78.09 | 341.6327 | 1347.463 | 220657.9104 | 2889.47 | 39612.2818 | 14599.4784 | NA | 3799.653 | 19667.445 | 17555.8215 | 1265.91 | 472031.4 | 4819.924907 | 74847.41 | 20872.87 | NA | 6300.585 | 27518.69 | 21147.74 | 2900.959356 | 630439.6 | 74.87338 | 0.764534 | 11.87226 | 3.310845 | NA | 0.9993955 | 4.365 | 3.354444 | 0.4601487 | 100
A529091 | 120.31 | 25.6785 | 130.65 | 99.099 | 64.45 | 151.8117 | 45.1173 | 23.8452 | 134.5846 | NA | NA | 66.328 | 96.35 | 307.1986 | 1140.347 | 210150.3636 | 4073.22 | 56630.483 | 12257.5856 | NA | NA | 9529.4325 | 21697.9455 | 5122.02 | 449553.7 | 6794.538282 | 107003.3 | 17524.67 | NA | NA | 13333.58 | 26137.35 | 11737.62 | 632084.7 | 71.12237 | 1.074941 | 16.92863 | 2.772519 | NA | NA | 2.109461 | 4.135102 | 1.85697 | 100
A53827_2 | 122.04 | 16.587 | 120.02 | 19.084 | 69.03 | 130.5937 | 17.0805 | 20.0136 | 219.3393 | NA | NA | 83.856 | 107.48 | 333.0771 | 1846.338 | 207388.4064 | 3353.26 | 45730.4848 | 16461.4736 | NA | 3464.214 | 32989.95 | 15964.83 | 1552.24 | 443645.3 | 5593.573006 | 86407.75 | 23534.97 | NA | 5744.36 | 46159.53804 | 19231.23 | 3557.113184 | 633873.8 | 69.98953 | 0.8824427 | 13.6317 | 3.712879 | NA | 0.9062308 | 7.282134 | 3.033922 | 0.5611705 | 100
A53615_2 | 122.52 | 13.3 | 210.62 | 19.162 | 75.06 | 121.437 | 33.5061 | 22.8284 | 273.2031 | 21.476 | NA | 100.296 | 66.63 | 310.2573 | 1682.46 | 224965.7186 | 3011.93 | 44722.5597 | 18317.1872 | 256.5657 | NA | 16801.785 | 19305.447 | 2250.5 | 481246.7 | 5024.200433 | 84503.28 | 26188.08 | 331.2776 | NA | 23509.06 | 23255.34 | 5157.2458 | 649215.1 | 74.12745 | 0.7738884 | 13.01622 | 4.033806 | 0.0510274 | NA | 3.621151 | 3.58207 | 0.7943816 | 100
141674_2 | 120.52 | 12.483 | 121 | 19.513 | 111.99 | 109.7156 | 17.6646 | 26.4492 | 128.1646 | NA | NA | 106.144 | 98.08 | 486.2749 | 625.118 | 212308.6084 | 3331.12 | 49838.7344 | 25581.088 | 402.6282 | NA | 19351.29 | 18818.058 | 4268.49 | 454170.6 | 5556.641272 | 94170.29 | 36573.28 | 519.8735 | NA | 27076.32 | 22668.23 | 9781.671684 | 650516.9 | 69.81688 | 0.8541886 | 14.47623 | 5.622188 | 0.07991699 | NA | 4.162279 | 3.484649 | 1.503677 | 100
141729_3 | 121.02 | 15.352 | 133.09 | 27.027 | 103.75 | 89.9808 | 21.24 | 32.0292 | 159.4514 | NA | NA | 126.584 | 102.62 | 395.6308 | 722.943 | 204146.672 | 4267.69 | 62706.4347 | 23737.3344 | 266.0736 | 9534.213 | 22874.4075 | 15920.9295 | 4907.64 | 436710.6 | 7118.933689 | 118483.8 | 33937.27 | 343.5542 | 15809.63 | 32005.87 | 19178.35 | 11246.35 | 674834.3 | 64.71374 | 1.054916 | 17.55747 | 5.028978 | 0.05090942 | 2.342743 | 4.742775 | 2.841935 | 1.666535 | 100
A53615_3 | 120.02 | 12.8725 | 111.02 | 17.069 | 79.59 | 104.6995 | 22.9923 | 19.1456 | 355.1544 | NA | NA | 85.376 | 86.3 | 361.0288 | 1670.331 | 231472.3378 | 3490.91 | 49027.1236 | 19154.7616 | 150.8103 | 6543.4746 | 17767.26 | 18180.9915 | 2653.02 | 495165.6 | 5823.186971 | 92636.75 | 27385.56 | 194.7263 | 10850.39 | 24859.95 | 21900.82 | 6079.660632 | 684896.7 | 72.29786 | 0.8502285 | 13.52565 | 3.998495 | 0.02843148 | 1.584237 | 3.629737 | 3.197683 | 0.8876756 | 100
141729_2 | 122.72 | 14.6965 | 113.79 | 31.057 | 89.85 | 107.3569 | 25.1163 | 28.8796 | 137.1526 | NA | NA | 147.296 | 105.91 | 276.5386 | 95.485 | 223748.7538 | 4574.44 | 70518.8211 | 30305.5584 | 402.333 | NA | 12720.519 | 19589.136 | 5400.13 | 478643.3 | 7630.623364 | 133245.3 | 43327.86 | 519.4923696 | NA | 17798.55 | 23597.07 | 12374.94 | 717137.2 | 66.74362 | 1.06404 | 18.58017 | 6.041781 | 0.07243975 | NA | 2.481889 | 3.290455 | 1.725603 | 100
A52685_1 | 121.94 | 12.2835 | 112.16 | 15.613 | 74.6 | 108.5826 | 14.16 | 42.9536 | 165.6895 | 24.5204 | NA | 113.744 | 98.45 | 469.7842 | 1661.933 | 243737.8204 | 3612.29 | 56822.5658 | 18911.1624 | 132.0651 | 3705.5694 | 14822.157 | 18195.9435 | 2789.4 | 521403.9 | 6025.660949 | 107366.2 | 27037.29 | 170.5225 | 6144.575 | 20739.16 | 21918.83 | 6392.18904 | 717198.4 | 72.7001 | 0.8401665 | 14.97023 | 3.769848 | 0.02377619 | 0.8567469 | 2.891691 | 3.056174 | 0.8912721 | 100
A52685_2 | 121.24 | 13.395 | 137.1 | 18.746 | 134.74 | 115.5557 | 15.753 | 25.7796 | 164.78 | NA | NA | 97.592 | 113.75 | 600.3374 | 1734.811 | 248697.4014 | 3810 | 57674.3258 | 21143.8448 | 167.1693 | 6525.6828 | 13439.2965 | 18374.349 | 1974.07 | 532013.5 | 6355.461 | 108975.6 | 30229.35 | 215.849 | 10820.89 | 18804.26 | 22133.74 | 4523.778812 | 734072.5 | 72.47425 | 0.8657812 | 14.84535 | 4.118034 | 0.02940432 | 1.47409 | 2.561636 | 3.015198 | 0.6162578 | 100
141674_3 | 122.34 | 11.457 | 128.96 | 20.878 | 126.96 | 105.0806 | 24.5853 | 25.6184 | 137.3452 | NA | NA | 88.504 | 82.78 | 661.7669 | 553.28 | 232835.7734 | 3541.75 | 70355.8765 | 23963.7736 | 257.6727 | 4712.8458 | 17483.907 | 18685.422 | 5861.56 | 498082.3 | 5907.993175 | 132937.4 | 34261.01 | 332.707 | 7814.841 | 24463.48 | 22508.46 | 13432.35 | 739740.6 | 67.33202 | 0.7986575 | 17.97082 | 4.63149 | 0.04497617 | 1.05643 | 3.307035 | 3.04275 | 1.815819 | 100
143068_2_1 | 122.89 | 20.178 | 108.26 | 16.237 | 75.3 | 119.9744 | 15.1335 | 24.4652 | 108.3803 | NA | NA | 135.856 | 132.95 | 345.6477 | 193.843 | 253785.9738 | 3670.6 | 60562.4565 | 32613.0064 | 231.117 | NA | 13098.456 | 17061.177 | 357.04 | 542899 | 6122.92786 | 114432.8 | 46626.82 | 298.4182704 | NA | 18327.36 | 20551.89 | 818.192864 | 750077.3 | 72.37907 | 0.8163062 | 15.25613 | 6.216268 | 0.039785 | NA | 2.443396 | 2.73997 | 0.1090811 | 100
A52405_5 | 122.6 | 33.2025 | 114.9 | 68.64 | 57.62 | 140.3272 | 48.3741 | 23.3864 | 165.7216 | 59.5428 | 50.3118 | 85.192 | 97.18 | 129.8305 | 860.405 | 231052.122 | 4107.59 | 73287.0866 | 41431.7904 | 1108.5006 | 6124.287 | 12733.182 | 13993.8645 | 4457.21 | 494266.7 | 6851.870879 | 138476 | 59235.03 | 1431.296 | 10155.29 | 17816.27 | 16857.01 | 10214.14 | 755303.6 | 65.43948 | 0.9071678 | 18.33381 | 7.842546 | 0.1894994 | 1.344531 | 2.358822 | 2.231819 | 1.352323 | 100
A53615_1 | 121.68 | 11.894 | 115.1 | 14.456 | 71.16 | 107.4393 | 19.5585 | 27.094 | 172.7622 | NA | NA | 107.872 | 84.21 | 370.694 | 899.054 | 260830.3098 | 3429.66 | 62692.7756 | 18485.0224 | 148.4118 | 6463.665 | 10576.377 | 19084.3695 | 1142.77 | 557968.2 | 5721.015846 | 118458 | 26428.04 | 191.6293 | 10718.05 | 14798.47 | 22989.03 | 2618.771732 | 759891.2 | 73.42738 | 0.752873 | 15.58881 | 3.477871 | 0.02521799 | 1.410472 | 1.947445 | 3.025306 | 0.3446246 | 100
141729_1 | 121.76 | 13.224 | 145.65 | 31.083 | 114.86 | 95.9136 | 23.01 | 38.8616 | 191.4658 | NA | NA | 154.72 | 114.87 | 266.2456 | 473.798 | 237172.4136 | 4640.64 | 74504.5119 | 27211.3504 | 307.8567 | 6115.2546 | 18677.0955 | 18472.3455 | 6050.67 | 507359.2 | 7741.051584 | 140776.3 | 38904.07 | 397.5046 | 10140.32 | 26132.99 | 22251.79 | 13865.72 | 767568.9 | 66.0995 | 1.008515 | 18.34054 | 5.068479 | 0.05178748 | 1.321095 | 3.404644 | 2.898995 | 1.806446 | 100
143068_2_2 | 122.83 | 18.1925 | 123.32 | 16.731 | 80.64 | 126.4634 | 16.3194 | 29.636 | 137.3773 | NA | NA | 127.856 | 129.87 | 309.3813 | 198.679 | 254227.8666 | 3592.04 | 60388.3644 | 42019.588 | 288.7548 | 11063.3952 | 10545.822 | 17298.4455 | 362.81 | 543844.3 | 5991.881924 | 114103.8 | 60075.4 | 372.8402 | 18345.32 | 14755.71 | 20837.71 | 831.415396 | 779158.4 | 69.79894 | 0.7690198 | 14.6445 | 7.710295 | 0.04785166 | 2.354505 | 1.893802 | 2.674387 | 0.1067069 | 100
141674_1 | 121.55 | 9.7755 | 127.91 | 18.941 | 117.83 | 127.926 | 20.9568 | 31.5332 | 131.4281 | 20.4022 | NA | 90 | 69.75 | 467.7037 | 533.975 | 253627.3236 | 3081.04 | 69366.0149 | 22619.6776 | 311.2638 | 7660.2396 | 15495.0285 | 19851.867 | 4365.83 | 542559.6 | 5139.482824 | 131067.1 | 32339.35 | 401.9038 | 12702.21 | 21680.64 | 23913.56 | 10004.74 | 779808.5 | 69.576 | 0.6590698 | 16.8076 | 4.147089 | 0.05153878 | 1.628888 | 2.780252 | 3.066594 | 1.282973 | 100
143068_2_3 | 120.38 | 17.176 | 124.73 | 16.757 | 80.82 | 124.2283 | 11.328 | 28.1108 | 130.5828 | NA | NA | 109.48 | 125.69 | 320.1707 | 133.133 | 263606.9586 | 3706.24 | 63309.6828 | 38798.292 | 237.2301 | 8982.753 | 10800.9405 | 17603.9535 | 304.24 | 563908 | 6182.378944 | 119623.6 | 55469.92 | 306.3115 | 14895.2 | 15112.68 | 21205.72 | 697.196384 | 797401.1 | 70.71824 | 0.7753161 | 15.00169 | 6.956339 | 0.03841373 | 1.867969 | 1.895242 | 2.659355 | 0.08743359 | 100
A52685_3 | 120.82 | 13.3855 | 122.69 | 14.768 | 76.65 | 112.7232 | 12.7617 | 24.304 | 174.3458 | 28.3908 | NA | 102.76 | 130.38 | 523.5633 | 1576.484 | 269130.1734 | 3875.79 | 67449.4002 | 21247.616 | 150.5889 | 9697.7712 | 11392.689 | 18276.3945 | 1513.26 | 575723.3 | 6465.205299 | 127445.6 | 30377.72 | 194.4404 | 16080.84 | 15940.65 | 22015.74 | 3467.786616 | 797711.3 | 72.17188 | 0.8104693 | 15.97641 | 3.808109 | 0.02437478 | 2.015873 | 1.998298 | 2.759864 | 0.434717 | 100
A52405_4 | 122.63 | 23.9115 | 96.93 | 117.26 | 47.07 | 159.4955 | 50.2149 | 16.1944 | 174.9985 | 39.5772 | NA | 140.312 | 111.35 | 139.4227 | 1106.794 | 255926.6332 | 5179.07 | 69732.6357 | 30964.2112 | 1045.6599 | 13633.2612 | 12884.949 | 23152.6785 | 3150.93 | 547478.3 | 8639.206667 | 131759.8 | 44269.53 | 1350.156 | 22606.67 | 18028.62 | 27889.72 | 7220.671188 | 809242.6 | 67.65316 | 1.067567 | 16.28187 | 5.470489 | 0.1668419 | 2.793559 | 2.227839 | 3.446397 | 0.8922752 | 100
143068_1_2 | 120.76 | 17.537 | 128.4 | 17.004 | 86.48 | 145.8583 | 26.1252 | 31.496 | 244.4308 | 32.0724 | NA | 142.848 | 118.02 | 416.3993 | NA | 307640.355 | 4363.72 | 83073.5724 | 28333.7808 | NA | 5161.0026 | 9934.974 | 20969.298 | 669.66 | 658104.2 | 7279.121332 | 156967.5 | 40508.81 | NA | 8557.975 | 13901.02 | 25259.62 | 1534.592856 | 912112.9 | 72.15162 | 0.7980505 | 17.20922 | 4.441205 | NA | 0.9382583 | 1.524046 | 2.769352 | 0.1682459 | 100
141690_1 | 121.82 | 12.7775 | 108.99 | 12.35 | 84.31 | 119.0989 | 32.5503 | 25.2588 | 143.2302 | NA | NA | 132.24 | 104.99 | 371.3729 | NA | 293417.0418 | 3748.34 | 93817.451 | 31076.7184 | NA | 13320.3486 | 10594.2375 | 17286.192 | 336.61 | 627677.7 | 6252.605954 | 177268.1 | 44430.38 | NA | 22087.8 | 14823.45711 | 20822.95 | 771.375476 | 914134.4 | 68.66362 | 0.683992 | 19.39191 | 4.860378 | NA | 2.416253 | 1.621584 | 2.277887 | 0.08438316 | 100
141690_2 | 120.84 | 13.7465 | 118.3 | 12.233 | 86.07 | 125.9999 | 21.2754 | 33.852 | 153.8125 | NA | NA | 148.92 | 110.07 | 354.0208 | NA | 301429.8468 | 3812.94 | 93357.2094 | 30424.0664 | 115.9275 | 11232.2184 | 10215.87 | 18925.9455 | 267.32 | 644818.7 | 6360.365214 | 176398.4 | 43497.29 | 149.685588 | 18625.26 | 14294.05 | 22798.19 | 612.590512 | 927554.6 | 69.51814 | 0.6857133 | 19.01758 | 4.689458 | 0.01613766 | 2.007997 | 1.541046 | 2.457882 | 0.06604361 | 100
141690_3 | 122.54 | 12.179 | 112.39 | 13.936 | 84.13 | 126.6488 | 17.0451 | 29.2144 | 152.9244 | NA | NA | 126.704 | 123.93 | 374.1323 | 78.377 | 300021.34 | 3742.55 | 94133.7579 | 30598.9008 | 117.7725 | 12709.6086 | 10766.5005 | 19941.138 | 464.41 | 641805.7 | 6242.947655 | 177865.7 | 43747.25 | 152.067852 | 21075.07 | 15064.49 | 24021.09 | 1064.241956 | 931038.5 | 68.93438 | 0.6705359 | 19.10401 | 4.698758 | 0.01633314 | 2.263609 | 1.61803 | 2.580032 | 0.114307 | 100
143068_1_1 | 122.11 | 14.991 | 121.75 | 17.42 | 84.11 | 139.6165 | 21.8418 | 26.5608 | 249.5347 | NA | NA | 107.064 | 104.84 | 458.3597 | 66.664 | 315391.6368 | 3967.44 | 87035.4576 | 25222.34 | NA | 5691.2856 | 9957.276 | 20638.3065 | 747.27 | 674685.8 | 6618.086664 | 164453.5 | 36060.38 | NA | 9437.29 | 13932.22 | 24860.9 | 1712.443932 | 931760.6 | 72.40978 | 0.7102776 | 17.64976 | 3.870133 | NA | 1.012845 | 1.495258 | 2.668164 | 0.1837858 | 100
143068_1_3 | 121.21 | 18.221 | 134.68 | 16.705 | 87.3 | 133.076 | 24.2136 | 33.046 | 269.9824 | 24.544 | NA | 120.688 | 122.75 | 416.2314 | 131.807 | 310481.42 | 4418.77 | 88927.6297 | 30372.056 | 116.3457 | 8274.8094 | 10199.238 | 18634.581 | 670.35 | 664181.9 | 7370.950237 | 168028.8 | 43422.93 | 150.2256 | 13721.29 | 14270.77 | 22447.22 | 1536.17406 | 935130.2 | 71.0256 | 0.7882272 | 17.96849 | 4.643517 | 0.01606467 | 1.467313 | 1.526074 | 2.400438 | 0.1642738 | 100
23_6_42_1_1 | 121.08 | 14.0885 | 113.98 | 29.718 | 129.9 | 117.2655 | 22.5498 | 21.0428 | 93.9995 | NA | NA | 163.184 | 123.22 | 183.1132 | 475.176 | 152296.6448 | 4303.95 | 70467.8065 | 25709.84 | 497.2152 | NA | 124628.3745 | 19670.0595 | 1726.19 | 325793 | 7179.418995 | 133148.9 | 36757.36 | 642.0043 | NA | 174380 | 23694.55 | 3955.737004 | 705551 | 46.17568 | 1.017562 | 18.87162 | 5.209738 | 0.09099332 | NA | 24.71544 | 3.358305 | 0.5606593 | 100
23_6_42_1_2 | 123.06 | 17.005 | 130.7 | 34.437 | 92.55 | 130.8409 | 18.7797 | 33.8396 | 136.425 | NA | NA | 177.304 | 175.77 | 144.0071 | 1050.855 | 184541.3254 | 5525.98 | 86149.4179 | 34361.7144 | 882.9801 | NA | 37295.5485 | 24310.0515 | 2411.96 | 394770.8 | 9217.887238 | 162779.3 | 49126.94 | 1140.104 | NA | 52183.93 | 29283.89 | 5527.247536 | 704030.1 | 56.073 | 1.309303 | 23.12107 | 6.97796 | 0.1619396 | NA | 7.412173 | 4.159465 | 0.7850868 | 100
23_6_42_1_3 | 122.96 | 20.52 | 152.41 | 38.181 | 87.41 | 170.2796 | 26.5854 | 36.3692 | 158.788 | 24.3316 | NA | 136.768 | 150.08 | 169.8345 | 1292.317 | 248434.5532 | 5744.92 | 95104.4822 | 32865.5184 | 1068.5994 | 12576.8526 | 21510.909 | 26790.5295 | 1860.99 | 531451.2 | 9583.101052 | 179699.9 | 46987.83 | 1379.776 | 20854.94 | 30098.06 | 32271.87 | 4264.644684 | 856591.3 | 62.04256 | 1.118748 | 20.97849 | 5.485443 | 0.1610775 | 2.434643 | 3.513702 | 3.767476 | 0.4978622 | 100

## 2a_BaeN_feinkal
|  | Min | 8.968 | 84.19 | 10.491 | 61.89 | 55.5685 | 9.4695 | 9.2008 | 73.616 | 19.529 | 45.9074 | 39.144 | 53.75 | 167.5861 | 46.514 | 137969.335 | 2439.46 | 43047.5045 | 10595.1248 | 113.16 | 2779.608 | 8325.87 | 11591.034 | 605.06
|  | Max | 36.366 | 217.72 | 58.604 | 359.39 | 185.1425 | 205.0191 | 45.6568 | 451.647 | 56.7226 | 131.3576 | 163.88 | 193.69 | 1749.2041 | 3429.062 | 360711.1418 | 9270.46 | 115084.8608 | 40064.2424 | 1103.0271 | 19808.49 | 177657.081 | 34411.7025 | 30387.04
Ind_nr | Archiv_Nr | Duration | Nb | Zr | Y | Sr | Rb | Th | Pb | Zn | Cu | Ni | Cr | V | Ba | S | Si | Ti | Al | Fe | Mn | Mg | Ca | K | P | SiO2 | TiO2 | Al2O3 | Fe2O3 | MnO | MgO | CaO | K2O | P2O5 | Sum | SiO2_WT | TiO2_WT | Al2O3_WT | Fe2O3_WT | MnO_WT | MgO_WT | CaO_WT | K2O_WT | P2O5_WT | Sum_WT
BaeN_2510.1a | IAW_BE_pXRF_7580 | 120.83 | 17.746 | 165.11 | 35.984 | 120.54 | 115.1849 | 31.5591 | 22.2704 | 120.1931 | NA | NA | 125.128 | 166.94 | 895.2501 | 149.032 | 230050.3054 | 4644.13 | 84971.159 | 30534.608 | NA | 6020.4768 | 10002.0165 | 22441.461 | 2834.65 | 492123.6 | 7746.873253 | 160553 | 43655.33 | NA | 9983.155 | 13994.82 | 27032.98 | 6495.88394 | 761585.7 | 64.61829 | 1.017203 | 21.08141 | 5.732163 | NA | 1.310838 | 1.83759 | 3.549566 | 0.852942 | 100
BaeN_2510.1b | IAW_BE_pXRF_7581 | 122.11 | 17.385 | 145.4 | 29.068 | 96.2 | 121.54 | 22.3551 | 26.0524 | 138.7683 | NA | NA | 102.536 | 121.08 | 693.062 | 96.707 | 228963.5828 | 4087.28 | 67519.7068 | 32235.8816 | 160.9947 | 3873.4878 | 8412.2745 | 23612.001 | 2748.31 | 489798.9 | 6817.991768 | 127578.5 | 46087.64 | 207.8764 | 6423.017 | 11770.45 | 28443.02 | 6298.027196 | 723425.4 | 67.70551 | 0.9424595 | 17.63533 | 6.370752 | 0.02873501 | 0.8878618 | 1.627045 | 3.931714 | 0.8705842 | 100
BaeN_2510.1c | IAW_BE_pXRF_7582 | 121.62 | 18.0405 | 160.63 | 34.073 | 115.88 | 109.1388 | 14.6202 | 25.8044 | 160.6926 | NA | NA | 90.68 | 98.86 | 807.3216 | 114.387 | 209900.9562 | 3940.95 | 63725.4982 | 22854.8944 | 140.6628 | NA | 9944.529 | 24897.684 | 3525.24 | 449020.1 | 6573.898695 | 120409.3 | 32675.64 | 181.6238 | NA | 13914.38 | 29991.75 | 8078.439984 | 660845.2 | 67.94634 | 0.9947714 | 18.2205 | 4.944523 | 0.02748356 | NA | 2.105544 | 4.538393 | 1.222441 | 100
BaeN_2510.1d | IAW_BE_pXRF_7583 | 122.98 | 17.214 | 137.11 | 24.414 | 101.04 | 107.4187 | 14.9388 | 19.0216 | 202.7864 | 31.152 | NA | 83.776 | 145 | 611.2582 | 586.326 | 272811.4262 | 5210.91 | 87521.1519 | 22659.9048 | 193.9095 | 13879.2342 | 19840.506 | 22716.582 | 2101.03 | 583598.2 | 8692.318971 | 165371.2 | 32396.87 | 250.3759464 | 23014.55 | 27760.84 | 27364.39 | 4814.720348 | 873263.5 | 66.82957 | 0.9953833 | 18.93715 | 3.709862 | 0.02867129 | 2.635464 | 3.178976 | 3.133578 | 0.551348 | 100
BaeN_2510.2a | IAW_BE_pXRF_7584 | 122.86 | 19.817 | 156.7 | 24.427 | 83.94 | 135.0124 | 22.125 | 29.2268 | 184.3182 | NA | 87.2894 | 112.44 | 163.77 | 526.403 | 124.618 | 252462.9878 | 4752.57 | 82939.2655 | 34684.4576 | 228.7431 | NA | 9774.177 | 23054.0625 | 1038.33 | 540068.8 | 7927.762017 | 156713.7 | 49588.37 | 295.3531 | NA | 13676.03 | 27770.92 | 2379.437028 | 798420.4 | 67.64216 | 0.9929307 | 19.62797 | 6.210809 | 0.03699218 | NA | 1.712886 | 3.478233 | 0.2980181 | 100
BaeN_2510.2b | IAW_BE_pXRF_7585 | 122.83 | 12.73 | 108.91 | 16.003 | 118.99 | 134.2708 | 12.2661 | 20.1748 | 123.9595 | NA | NA | 95.824 | 94.06 | 669.5925 | NA | 267383.463 | 3148.79 | 64897.9877 | 22559.5656 | 157.2186 | 6233.5572 | 8926.26 | 33824.175 | 605.06 | 571986.7 | 5252.496599 | 122624.7 | 32253.41 | 203.0007 | 10336.48 | 12489.62 | 40744.6 | 1386.555496 | 797277.6 | 71.74248 | 0.658804 | 15.38043 | 4.045443 | 0.02546173 | 1.296472 | 1.566534 | 5.110466 | 0.1739113 | 100
BaeN_2510.2c | IAW_BE_pXRF_7586 | 120.28 | 18.259 | 138.47 | 25.415 | 87.08 | 121.0662 | 13.6644 | 23.6344 | 189.2081 | NA | NA | 112.616 | 156.2 | 537.0099 | 191.555 | 248101.957 | 4446.48 | 70698.1912 | 31001.0688 | 194.4876 | 7821.8088 | 9860.697 | 23052.162 | 1610.91 | 530739.7 | 7417.173288 | 133584.2 | 44322.23 | 251.1224 | 12970.12 | 13797.09 | 27768.63 | 3691.561356 | 774541.9 | 68.52305 | 0.9576207 | 17.24687 | 5.72238 | 0.03242205 | 1.674554 | 1.781322 | 3.585169 | 0.4766122 | 100
BaeN_2510.2d | IAW_BE_pXRF_7587 | 120.45 | 19.722 | 151.85 | 18.499 | 94.27 | 123.7751 | 17.523 | 22.0844 | 169.8839 | 31.0222 | NA | 110.136 | 155.3 | 571.4659 | 301.951 | 267905.6614 | 5185.99 | 80590.3462 | 29097.6192 | 298.767 | 8136.1722 | 14407.1865 | 24711.3825 | 1346.59 | 573103.8 | 8650.749919 | 152275.5 | 41600.87 | 385.7679504 | 13491.4 | 20158.54 | 29767.33 | 3085.845644 | 842519.7 | 68.02259 | 1.026771 | 18.07381 | 4.937673 | 0.04578741 | 1.601316 | 2.392648 | 3.533132 | 0.3662639 | 100
BaeN_2475.1a | IAW_BE_pXRF_7588 | 121.69 | 19.8455 | 159.85 | 34.541 | 185.31 | 72.2751 | 28.7448 | 18.8976 | 173.6075 | NA | NA | 85.496 | 123.69 | 369.9275 | 293.982 | 203352.785 | 5243.39 | 79709.4935 | 14697.5192 | 206.3079 | 5289.609 | 13330.2225 | 17065.419 | 8660.43 | 435012.3 | 8746.498859 | 150611.1 | 21013.04 | 266.3848 | 8771.23 | 18651.65 | 20557 | 19846.24 | 683475.4 | 63.6471 | 1.279709 | 22.03607 | 3.07444 | 0.03897503 | 1.283328 | 2.728942 | 3.007717 | 2.903724 | 100
BaeN_2475.1b | IAW_BE_pXRF_7589 | 123.13 | 19.2945 | 181.54 | 33.332 | 133.05 | 70.0297 | 25.8066 | 20.2988 | 176.6356 | NA | NA | 92.872 | 126.01 | 737.5409 | 289.354 | 182304.418 | 4569.39 | 77350.5005 | 13753.116 | 200.4162 | 7504.8324 | 12849.2385 | 15650.0085 | 6769.24 | 389985.6 | 7622.199459 | 146153.8 | 19662.83 | 258.7774 | 12444.51 | 17978.65 | 18852 | 15512.39 | 628470.7 | 62.0531 | 1.212817 | 23.25546 | 3.128679 | 0.04117573 | 1.980126 | 2.860699 | 2.999662 | 2.468276 | 100
BaeN_2475.1c | IAW_BE_pXRF_7590 | 121.72 | 23.028 | 181.04 | 36.504 | 184.38 | 76.5908 | 26.1429 | 23.4856 | 207.901 | NA | NA | 98.704 | 104.01 | 619.9671 | 335.036 | 216130.2582 | 5337.6 | 86296.574 | 14997.8712 | 281.3256 | 5559.7464 | 13207.8555 | 17799.642 | 8885.08 | 462345.8 | 8903.65056 | 163057.4 | 21442.46 | 363.2476 | 9219.171 | 18480.43 | 21441.45 | 20361.05 | 725614.7 | 63.71782 | 1.227049 | 22.47162 | 2.955075 | 0.05006068 | 1.270533 | 2.546866 | 2.954936 | 2.806042 | 100
BaeN_2475.1d | IAW_BE_pXRF_7591 | 121.77 | 21.907 | 160.38 | 30.953 | 119.34 | 109.3654 | 16.2486 | 19.282 | 216.3647 | NA | NA | 75.544 | 139.54 | 677.3378 | 628.901 | 264141.4318 | 5031.56 | 81172.5369 | 25807.288 | 261.3012 | 12813.6294 | 24487.092 | 23787.9915 | 2016.59 | 565051.4 | 8393.145236 | 153375.5 | 36896.68 | 337.3921 | 21247.56 | 34262.34 | 28655.01 | 4621.217644 | 852840.2 | 66.25524 | 0.9841404 | 17.98409 | 4.32633 | 0.039561 | 2.491388 | 4.017439 | 3.359951 | 0.5418621 | 100
BaeN_2475.2a | IAW_BE_pXRF_7592 | 120 | 14.2025 | 172.06 | 26.65 | 142.57 | 115.0407 | 20.6028 | 19.4804 | 143.701 | NA | NA | 74.36 | 99.69 | 617.7844 | 235.82 | 250317.8128 | 3460.91 | 80116.1907 | 24807.2032 | 222.3594 | 7749.8538 | 11303.8695 | 28169.736 | 3522.55 | 535479.9 | 5773.143971 | 151379.5 | 35466.86 | 287.1105 | 12850.81 | 15816.37 | 33933.26 | 8072.27558 | 799059.2 | 67.01379 | 0.7224926 | 18.94472 | 4.438577 | 0.03593106 | 1.608242 | 1.979374 | 4.246652 | 1.010222 | 100
BaeN_2475.2b | IAW_BE_pXRF_7593 | 121.3 | 13.737 | 141.45 | 26.286 | 155.56 | 93.7815 | 21.3108 | 18.7612 | 142.7166 | NA | NA | 63.48 | 80.71 | 885.8185 | 321.152 | 241020.627 | 2959.53 | 59789.3205 | 22049.0088 | 227.4024 | 2869.0662 | 14649.3585 | 20648.901 | 4938.29 | 515591.3 | 4936.791993 | 112971.9 | 31523.47 | 293.622 | 4757.486 | 20497.38 | 24873.67 | 11316.59 | 726762.2 | 70.9436 | 0.6792857 | 15.54455 | 4.337521 | 0.04040138 | 0.6546137 | 2.82037 | 3.422531 | 1.557123 | 100
BaeN_2475.2c | IAW_BE_pXRF_7594 | 123.09 | 20.406 | 161.87 | 34.632 | 193.81 | 117.8732 | 19.2753 | 19.9888 | 177.7591 | NA | NA | 89.16 | 114.35 | 794.094 | 207.48 | 234599.6346 | 4230.57 | 75308.688 | 30445.2928 | 267.4881 | 3523.6812 | 13171.179 | 25889.325 | 4521.87 | 501855.5 | 7057.013817 | 142295.8 | 43527.64 | 345.3806 | 5842.968 | 18429.11 | 31186.28 | 10362.32 | 760902 | 65.95534 | 0.9274537 | 18.70093 | 5.720531 | 0.04539095 | 0.7679002 | 2.422009 | 4.098594 | 1.361846 | 100
BaeN_2475.2d | IAW_BE_pXRF_7595 | 121.76 | 18.9905 | 154.54 | 30.55 | 129.3 | 107.6865 | 20.4081 | 18.662 | 201.6415 | NA | NA | 107.36 | 122.36 | 742.6144 | 723.151 | 278222.9382 | 6071.46 | 86188.6662 | 24471.0544 | 348.6804 | 10869.963 | 17064.6315 | 26701.6575 | 1453.72 | 595174.5 | 10127.8 | 162853.5 | 34986.27 | 450.2161 | 18024.57 | 23876.83 | 32164.82 | 3331.344752 | 880989.8 | 67.55748 | 1.149594 | 18.48529 | 3.971245 | 0.05110344 | 2.045946 | 2.710228 | 3.650986 | 0.3781366 | 100
BaeN_2466.1a | IAW_BE_pXRF_7596 | 121.64 | 16.53 | 164.09 | 29.926 | 165.39 | 84.975 | 16.4256 | 23.436 | 193.242 | NA | NA | 84.592 | 111.95 | 865.2836 | 290.641 | 216886.9286 | 4349.39 | 76568.2099 | 14104.1888 | 258.0048 | 3490.032 | 12192.9255 | 21319.8825 | 6584.62 | 463964.5 | 7255.217459 | 144675.6 | 20164.76 | 333.1358 | 5787.171 | 17060.34 | 25681.93 | 15089.32 | 700012 | 66.27951 | 1.036442 | 20.66759 | 2.88063 | 0.04759001 | 0.8267245 | 2.43715 | 3.668784 | 2.155579 | 100
BaeN_2466.1b | IAW_BE_pXRF_7597 | 121.06 | 15.7795 | 168.12 | 32.734 | 197.17 | 100.3838 | 24.5499 | 21.1668 | 288.4292 | NA | NA | 83.192 | 118.02 | 1125.9082 | 814.164 | 207186.5188 | 4051.02 | 75430.1093 | 18977.7952 | 314.3265 | NA | 19797.372 | 25819.584 | 9507.37 | 443213.4 | 6757.506462 | 142525.2 | 27132.55 | 405.8583768 | NA | 27700.48 | 31102.27 | 21787.09 | 700624.4 | 63.25978 | 0.9644978 | 20.3426 | 3.872625 | 0.0579281 | NA | 3.953685 | 4.439222 | 3.109668 | 100
BaeN_2466.1c | IAW_BE_pXRF_7598 | 122.37 | 19.988 | 161.97 | 32.656 | 171.27 | 94.5952 | 20.001 | 20.9684 | 209.399 | NA | NA | 77.36 | 123.51 | 922.7784 | 197.925 | 206040.415 | 4420.14 | 75010.663 | 17438.3768 | 182.3352 | 2799.069 | 12043.2585 | 22539.069 | 6332.91 | 440761.7 | 7373.235534 | 141732.6 | 24931.65 | 235.4312 | 4641.416 | 16850.93 | 27150.56 | 14512.5 | 678190 | 64.99088 | 1.087193 | 20.89866 | 3.676204 | 0.03471464 | 0.6843829 | 2.484691 | 4.003386 | 2.139886 | 100
BaeN_2466.1d | IAW_BE_pXRF_7599 | 122.08 | 19.1235 | 143.84 | 23.647 | 128.64 | 114.5669 | 17.6292 | 20.8568 | 381.3587 | NA | NA | 114.232 | 155.63 | 756.1486 | 432.484 | 288777.0296 | 6645.65 | 93470.559 | 28483.832 | 184.7583 | 15054.4446 | 12758.9175 | 30132.7635 | 1400.13 | 617751.8 | 11085.61 | 176612.6 | 40723.33 | 238.5599 | 24963.28 | 17852.28 | 36297.93 | 3208.537908 | 928734 | 66.51548 | 1.193626 | 19.01649 | 4.384822 | 0.02568657 | 2.687883 | 1.922216 | 3.908323 | 0.3454744 | 100
BaeN_2800.1a | IAW_BE_pXRF_7600 | 120.73 | 11.1815 | 117.92 | 18.512 | 88.28 | 121.4576 | 9.4695 | 13.5284 | 209.8698 | NA | NA | 72.032 | 84.58 | 324.5361 | 208.156 | 253365.5778 | 2439.46 | 53279.2351 | 24376.5184 | 281.67 | 7219.9842 | 10209.255 | 18969.7935 | 1810.08 | 541999.6 | 4069.263226 | 100671.1 | 34851.11 | 363.692304 | 11972.18 | 14284.79 | 22851.01 | 4147.979328 | 735210.8 | 73.72031 | 0.5534825 | 13.69282 | 4.740288 | 0.04946776 | 1.628401 | 1.942952 | 3.10809 | 0.5641891 | 100
BaeN_2800.1b | IAW_BE_pXRF_7601 | 120.18 | 13.186 | 148.02 | 17.108 | 77.03 | 118.6354 | 16.1778 | 20.9808 | 210.2657 | NA | 75.2862 | 122.632 | 108.87 | 401.5657 | 115.375 | 254477.7086 | 3281.34 | 62721.2404 | 29054.2096 | 349.1601 | 4991.3994 | 8663.529 | 20865.2115 | 1072.07 | 544378.7 | 5473.603254 | 118511.8 | 41538.8 | 450.8355 | 8276.738 | 12122.01 | 25134.23 | 2456.755612 | 758343.5 | 71.78524 | 0.7217842 | 15.62772 | 5.477571 | 0.05945004 | 1.091423 | 1.598485 | 3.31436 | 0.3239634 | 100
BaeN_2800.1c | IAW_BE_pXRF_7602 | 122.44 | 10.8775 | 141.47 | 19.591 | 88.76 | 129.677 | 17.2398 | 20.8444 | 235.1646 | 32.6152 | 131.3576 | 99.368 | 101 | 576.4226 | 142.844 | 262714.7566 | 2999.48 | 76449.9918 | 29236.4176 | 599.0469 | 10978.7496 | 10832.031 | 19846.134 | 1869.35 | 561999.4 | 5003.432588 | 144452.3 | 41799.31 | 773.4894 | 18204.96 | 15156.18 | 23906.65 | 4283.80246 | 815579.5 | 68.90799 | 0.6134819 | 17.71161 | 5.125105 | 0.09483924 | 2.232151 | 1.858332 | 2.931247 | 0.5252465 | 100
BaeN_2800.1d | IAW_BE_pXRF_7603 | 121.84 | 9.956 | 126.21 | 12.09 | 85.18 | 146.1776 | 20.6559 | 14.7808 | 275.3217 | NA | 108.7427 | 120.304 | 104.61 | 679.6957 | 567.359 | 311541.5896 | 3628.87 | 96923.5358 | 28801.4376 | 306.147 | 14915.9868 | 15063.867 | 32268.348 | 4846.86 | 666449.8 | 6053.318047 | 183137 | 41177.42 | 395.2970064 | 24733.69 | 21077.36 | 38870.45 | 11107.06 | 993001.4 | 67.11469 | 0.6095981 | 18.44278 | 4.146763 | 0.0398083 | 2.490801 | 2.122591 | 3.914441 | 1.118535 | 100
BaeN_2474.1a | IAW_BE_pXRF_7604 | 120.1 | 9.5285 | 111.64 | 12.974 | 184.38 | 95.3883 | NA | 15.4752 | 114.1369 | NA | NA | 39.144 | 91.98 | 776.2455 | 263.614 | 288679.4036 | 2656.24 | 73117.4808 | 19800.3832 | 265.7661 | 7559.526 | 14630.364 | 23525.292 | 1935.05 | 617543 | 4430.873944 | 138155.5 | 28308.61 | 343.1572 | 12535.21 | 20470.81 | 28338.57 | 4434.36058 | 854560 | 72.26443 | 0.5184977 | 16.16685 | 3.312653 | 0.04015601 | 1.466861 | 2.395479 | 3.316159 | 0.5189057 | 100
BaeN_2474.1b | IAW_BE_pXRF_7605 | 120.12 | 14.212 | 105.21 | 16.822 | 109.66 | 83.9038 | 12.9564 | 15.1032 | 111.2586 | NA | NA | 56.816 | 106.5 | 630.9901 | 453.674 | 246864.725 | 3542.08 | 60049.0891 | 22416.5344 | 298.644 | 4902.5886 | 19438.209 | 23512.86 | 1980.42 | 528093 | 5908.543648 | 113462.8 | 32048.92 | 385.6091328 | 8129.472 | 27197.94 | 28323.59 | 4538.330472 | 748088.2 | 70.59235 | 0.7898191 | 15.16703 | 4.28411 | 0.05154595 | 1.0867 | 3.63566 | 3.78613 | 0.6066572 | 100
BaeN_2474.1c | IAW_BE_pXRF_7606 | 123.25 | 17.29 | 132.32 | 22.438 | 106.73 | 109.4169 | 18.0186 | 25.1472 | 171.7992 | NA | NA | 92.888 | 124.1 | 661.8983 | 330.824 | 247579.483 | 4296.95 | 68428.4783 | 27627.1632 | 216.7752 | 4338.3834 | 18413.157 | 22588.4505 | 1475.28 | 529622 | 7167.742295 | 129295.6 | 39498.56 | 279.9001 | 7193.907 | 25763.69 | 27210.05 | 3380.751648 | 769412.2 | 68.83463 | 0.9315867 | 16.80447 | 5.133601 | 0.03637844 | 0.9349874 | 3.34849 | 3.536472 | 0.4393941 | 100
BaeN_2474.1d | IAW_BE_pXRF_7607 | 121.3 | 18.392 | 136.52 | 28.509 | 105.09 | 127.7097 | 18.3903 | 28.0116 | 206.7454 | NA | NA | 107.464 | 165.07 | 628.0774 | 753.285 | 250631.0216 | 5111.94 | 76771.3674 | 33299.0008 | 544.89 | 19808.49 | 36316.9485 | 32842.467 | 4959.19 | 536149.9 | 8527.227114 | 145059.5 | 47607.58 | 703.561968 | 32846.44 | 50814.67 | 39562.04 | 11364.48 | 872635.4 | 61.44031 | 0.977181 | 16.62315 | 5.45561 | 0.08062496 | 3.764051 | 5.823128 | 4.533627 | 1.302317 | 100
BaeN_2650.1a | IAW_BE_pXRF_7608 | 122.72 | 13.6325 | 157.06 | 38.844 | 148.22 | 118.5015 | 42.5685 | 23.5476 | 174.5919 | NA | 52.3083 | 111.968 | 75.84 | 939.2472 | 344.552 | 229548.0986 | 3417.65 | 71854.7739 | 18104.3824 | 420.7584 | 3587.961 | 11383.386 | 19914.0375 | 10359.23 | 491049.3 | 5700.981965 | 135769.6 | 25883.84 | 543.2832 | 5949.557 | 15927.63 | 23988.45 | 23739.21 | 728551.8 | 67.40073 | 0.7825088 | 18.63554 | 3.552779 | 0.07457029 | 0.8166278 | 2.186205 | 3.292621 | 3.258411 | 100
BaeN_2650.1b | IAW_BE_pXRF_7609 | 121.13 | 12.9865 | 142.92 | 24.492 | 133.42 | 103.5356 | 24.1959 | 16.8268 | 107.6634 | NA | NA | 75.096 | 71.31 | 827.2287 | 257.478 | 216574.4088 | 3238.79 | 67081.0322 | 14074.1432 | 244.6716 | 6867.5568 | 9163.287 | 15435.273 | 9213.66 | 463296 | 5402.625599 | 126749.6 | 20121.8 | 315.92 | 11387.78 | 12821.27 | 18593.33 | 21114.02 | 679802.3 | 68.15157 | 0.7947348 | 18.64507 | 2.959949 | 0.04647233 | 1.675161 | 1.886029 | 2.735108 | 3.105906 | 100
BaeN_2650.1c | IAW_BE_pXRF_7610 | 121.99 | 9.1675 | 164.27 | 28.574 | 161.64 | 79.5057 | 24.426 | 19.7656 | 110.4668 | NA | NA | 103.808 | 86.09 | 782.4432 | 467.272 | 215699.8134 | 3606.39 | 72430.1669 | 17411.628 | 335.9253 | 3252.795 | 10295.7855 | 14373.0825 | 12194.57 | 461425 | 6015.819159 | 136856.8 | 24893.4 | 433.7467 | 5393.784669 | 14405.86 | 17313.82 | 27945.08 | 694683.4 | 66.42235 | 0.86598 | 19.7006 | 3.583417 | 0.06243805 | 0.7764379 | 2.073731 | 2.492332 | 4.022707 | 100
BaeN_2650.1d | IAW_BE_pXRF_7611 | 123.14 | 11.799 | 152.08 | 22.139 | 155.35 | 97.9427 | 19.8417 | 18.5876 | 283.4109 | NA | NA | 123.504 | 85.31 | 1336.8344 | 565.747 | 261277.3118 | 3997.95 | 62327.3651 | 25403.716 | 387.6222 | 4724.6082 | 16568.727 | 26369.595 | 5499.42 | 558924.4 | 6668.980395 | 117767.6 | 36319.69 | 500.4978 | 7834.345 | 23182.96 | 31764.81 | 12602.47 | 795565.7 | 70.25496 | 0.8382689 | 14.80299 | 4.565266 | 0.06291093 | 0.9847515 | 2.914022 | 3.992733 | 1.584089 | 100
BaeN_2775.1a | IAW_BE_pXRF_7612 | 123.11 | 13.262 | 141.03 | 14.183 | 84.22 | 175.1206 | 22.2135 | 38.1424 | 204.0811 | NA | NA | 79.6 | 56.23 | 433.7003 | 192.205 | 289364.0682 | 3470.75 | 77886.6907 | 32824.6984 | 353.9325 | 10518.8304 | 8686.146 | 25244.919 | 732.01 | 619007.6 | 5789.558075 | 147166.9 | 46929.47 | 456.997644 | 17442.32 | 12153.66 | 30410.03 | 1677.474116 | 881034 | 70.25922 | 0.6571322 | 16.70388 | 5.326636 | 0.0518706 | 1.979756 | 1.379476 | 3.451629 | 0.1903983 | 100
BaeN_2775.1b | IAW_BE_pXRF_7613 | 121.34 | 16.853 | 131.07 | 18.447 | 85.96 | 174.0803 | 25.2048 | 30.7644 | 159.5691 | NA | NA | 89.448 | 85.38 | 460.5643 | 243.971 | 309065.6946 | 3293 | 91352.7251 | 32917.3104 | 374.5473 | 11053.4814 | 9869.2335 | 30412.746 | 1362.09 | 661153.3 | 5493.0533 | 172611 | 47061.88 | 483.6155 | 18328.88 | 13809.03 | 36635.19 | 3121.365444 | 958697.3 | 68.96372 | 0.5729705 | 18.00474 | 4.90894 | 0.05044506 | 1.911853 | 1.440395 | 3.821351 | 0.325584 | 100
BaeN_2775.1c | IAW_BE_pXRF_7614 | 122.97 | 15.2 | 145.19 | 17.42 | 73.62 | 157.1162 | 20.4435 | 29.5864 | 172.0774 | NA | NA | 110.888 | 104.59 | 478.15 | 270.868 | 296131.5746 | 3680.83 | 85483.3616 | 31951.1712 | 338.2992 | 12759.8016 | 9488.199 | 24040.569 | 1328.55 | 633484.7 | 6139.992523 | 161520.8 | 45680.59 | 436.8119 | 21158.3 | 13275.89 | 28959.27 | 3044.50518 | 913700.8 | 69.33174 | 0.6719916 | 17.67765 | 4.999513 | 0.04780689 | 2.315671 | 1.45298 | 3.169448 | 0.3332059 | 100
BaeN_2775.1d | IAW_BE_pXRF_7615 | 120.28 | 12.9485 | 137.71 | 20.566 | 79.97 | 160.8242 | 36.3027 | 41.4656 | 79.2228 | 44.0612 | 47.8676 | 66.76 | 90.5 | 402.7994 | 133.705 | 360711.1418 | 3602.61 | 98690.9105 | 22242.168 | 263.7489 | 12594.3792 | 8714.6325 | 27568.9575 | 735.27 | 771633.3 | 6009.513741 | 186476.5 | 31799.63 | 340.5526 | 20884 | 12193.51 | 33209.57 | 1684.944732 | 1064231.5 | 72.50615 | 0.5646811 | 17.52217 | 2.988037 | 0.03199986 | 1.962355 | 1.145758 | 3.120521 | 0.158325 | 100
BaeN_2775.2a | IAW_BE_pXRF_7616 | 121.98 | 13.756 | 157.76 | 33.28 | 138.68 | 91.4743 | 19.3107 | 18.4636 | 86.1243 | NA | NA | 94.944 | 71.63 | 1025.7449 | 671.437 | 258059.385 | 3121.85 | 55464.7639 | 17699.6456 | 543.0573 | 4263.909 | 13187.2545 | 14805.189 | 10693.36 | 552040.6 | 5207.557985 | 104800.7 | 25305.18 | 701.1956 | 7070.414 | 18451.61 | 17834.33 | 24504.9 | 755916.5 | 73.02931 | 0.6889065 | 13.86405 | 3.347616 | 0.09276098 | 0.9353432 | 2.440958 | 2.359299 | 3.241747 | 100
BaeN_2775.2b | IAW_BE_pXRF_7617 | 120.36 | 15.7225 | 190.81 | 33.007 | 146.95 | 93.8536 | 27.8421 | 9.2008 | 207.0343 | NA | 85.5107 | 106.608 | 125.13 | 1749.2041 | 560.079 | 256232.5704 | 3749.46 | 56405.0305 | 26703.5704 | 640.4487 | 13269.594 | 21695.037 | 18133.626 | 3951.88 | 548132.7 | 6254.474226 | 106577.3 | 38178.09 | 826.9474 | 22003.64 | 30355.7 | 21843.77 | 9056.128208 | 783228.8 | 69.98373 | 0.7985501 | 13.60743 | 4.87445 | 0.1055818 | 2.80935 | 3.875713 | 2.788938 | 1.156256 | 100
BaeN_2775.2c | IAW_BE_pXRF_7618 | 123.17 | 12.255 | 171.4 | 34.866 | 143.6 | 70.6683 | 22.7976 | 19.406 | 92.9616 | NA | NA | 86.72 | 86.89 | 1017.7368 | 767.351 | 266515.8 | 3316.5 | 62238.1032 | 18285.7584 | 485.7639 | 4651.9434 | 13824.6885 | 12798.723 | 11757.02 | 570130.6 | 5532.25365 | 117598.9 | 26143.15 | 627.2183 | 7713.853 | 19343.5 | 15417.34 | 26942.39 | 789449.2 | 72.21878 | 0.7007739 | 14.89632 | 3.311568 | 0.07945012 | 0.9771183 | 2.450253 | 1.952924 | 3.412808 | 100
BaeN_2775.2d | IAW_BE_pXRF_7619 | 120.89 | 14.326 | 172.25 | 38.818 | 173.87 | 84.7278 | 26.7093 | 13.5904 | 206.7347 | NA | NA | 112.488 | 160.82 | 1115.7247 | 1677.585 | 235704.2182 | 4787.67 | 43047.5045 | 22771.3408 | 571.6794 | 5579.7768 | 51959.6805 | 17814.741 | 16694.31 | 504218.5 | 7986.312327 | 81338.26 | 32556.19 | 738.1524 | 9252.386 | 72701.98 | 21459.64 | 38256.68 | 768508.1 | 65.61004 | 1.039197 | 10.58392 | 4.236284 | 0.09605006 | 1.203941 | 9.460146 | 2.792376 | 4.978045 | 100
BaeN_2782.2a | IAW_BE_pXRF_7620 | 122.35 | 11.058 | 107.37 | 29.276 | 113.69 | 118.2337 | 38.3559 | 23.0764 | 105.1917 | NA | NA | 74.376 | 106.66 | 668.1909 | 145.457 | 294510.0714 | 3605.01 | 78908.0474 | 23060.0136 | 416.5272 | 6054.321 | 9759.1935 | 19190.4195 | 5639.59 | 630015.9 | 6013.517181 | 149096.8 | 32968.9 | 537.8199 | 10039.28 | 13655.06 | 23116.78 | 12923.68 | 878367.7 | 71.72576 | 0.6846241 | 16.9743 | 3.753428 | 0.06122947 | 1.142947 | 1.554595 | 2.631788 | 1.47133 | 100
BaeN_2782.2b | IAW_BE_pXRF_7621 | 122.04 | 15.3805 | 156.23 | 39.325 | 132.4 | 119.1092 | 29.8599 | 33.1204 | 119.5939 | 32.0134 | NA | 124.216 | 106.07 | 572.9624 | 501.345 | 246902.143 | 4228.99 | 74792.0082 | 29328 | 329.2095 | 3562.0104 | 11427.675 | 19497.1875 | 5469.53 | 528173.1 | 7054.378219 | 141319.5 | 41930.2416 | 425.0753064 | 5906.526 | 15989.60286 | 23486.31 | 12533.97 | 776818.7 | 67.99181 | 0.9081113 | 18.19208 | 5.397687 | 0.05472002 | 0.7603481 | 2.058344 | 3.023397 | 1.613501 | 100
BaeN_2782.2c | IAW_BE_pXRF_7622 | 120.62 | 11.8275 | 113.54 | 23.946 | 108.35 | 136.166 | 24.4968 | 26.4244 | 214.749 | NA | NA | 73.176 | 88.16 | 701.8585 | 423.878 | 259535.0746 | 3721.48 | 65429.4186 | 16807.5856 | 238.3617 | 4379.5518 | 12027.8865 | 19282.0005 | 2973.09 | 555197.4 | 6207.800788 | 123628.9 | 24029.81 | 307.7726 | 7262.173 | 16829.42 | 23227.1 | 6813.133044 | 763503.5 | 72.71708 | 0.8130677 | 16.19231 | 3.147308 | 0.04031057 | 0.9511643 | 2.204236 | 3.042173 | 0.8923512 | 100
BaeN_2782.2d | IAW_BE_pXRF_7623 | 120.85 | 14.0125 | 122.12 | 32.929 | 121.67 | 114.33 | 30.3909 | 33.5048 | 368.294 | 56.7226 | NA | 112.84 | 136.14 | 683.5866 | 1336.062 | 270360.4412 | 4346.96 | 75259.4297 | 30817.696 | 750.4107 | 11980.0278 | 19528.9815 | 24595.9245 | 3082.22 | 578355.1 | 7251.163976 | 142202.7 | 44060.06 | 968.9303 | 19865.28 | 27324.95 | 29628.25 | 7063.215352 | 856719.6 | 67.50809 | 0.8463871 | 16.59851 | 5.14288 | 0.1130977 | 2.318761 | 3.189486 | 3.458337 | 0.8244489 | 100
BaeN_2722.1a | IAW_BE_pXRF_7624 | 122.37 | 17.4705 | 169.1 | 31.577 | 102.23 | 88.3225 | 26.727 | 23.2996 | 224.1115 | 23.9186 | 53.0585 | 100.16 | 150.86 | 557.3988 | 539.617 | 235192.1534 | 5202.44 | 70983.2578 | 19707.4072 | 1103.0271 | NA | 20270.5755 | 14634.312 | 1696.07 | 503123.1 | 8678.190164 | 134122.9 | 28175.68 | 1424.229 | NA | 28362.59 | 17628.49 | 3886.714012 | 725401.8 | 69.35784 | 1.196329 | 18.48946 | 3.884148 | 0.1963365 | NA | 3.909914 | 2.430169 | 0.5358015 | 100
BaeN_2722.1b | IAW_BE_pXRF_7625 | 123.03 | 24.168 | 150.07 | 40.989 | 86.4 | 82.2558 | 23.7711 | 25.3084 | 204.8622 | NA | NA | 102.848 | 118.13 | 589.0224 | 393.146 | 225155.7236 | 5155.98 | 58462.0036 | 16180.0184 | 1029.2148 | 6174.3786 | 20594.7315 | 14882.448 | 2511.87 | 481653.1 | 8600.690238 | 110464 | 23132.57 | 1328.922 | 10238.35 | 28816.15 | 17927.4 | 5756.201292 | 687917.4 | 70.01613 | 1.25025 | 16.05774 | 3.362696 | 0.1931805 | 1.488312 | 4.188897 | 2.606039 | 0.8367577 | 100
BaeN_2722.1c | IAW_BE_pXRF_7626 | 121.87 | 21.0805 | 185.74 | 34.112 | 109.16 | 96.923 | 27.9306 | 26.04 | 249.5454 | NA | NA | 107.256 | 137.72 | 398.9158 | 386.126 | 237820.9852 | 5967.96 | 69036.2036 | 17573.6288 | 645.6639 | 6699.9816 | 17693.424 | 18175.857 | 1672.67 | 508746.7 | 9955.154076 | 130443.9 | 25125.02 | 833.6812 | 11109.91 | 24756.64 | 21894.64 | 3833.090572 | 736698.7 | 69.05763 | 1.35132 | 17.70655 | 3.410488 | 0.1131645 | 1.508067 | 3.360484 | 2.971994 | 0.5203064 | 100
BaeN_2722.1d | IAW_BE_pXRF_7627 | 121.47 | 18.696 | 166.11 | 28.288 | 111.4 | 110.519 | 20.4789 | 28.8796 | 266.965 | 49.7724 | NA | 106.144 | 193.69 | 439.5914 | 958.971 | 262671.975 | 6651.13 | 78853.9115 | 23496.5432 | 454.3989 | 7406.5524 | 20203.0395 | 21370.293 | 2056.75 | 561907.9 | 11094.75 | 148994.5 | 33593.01 | 586.7199 | 12281.55 | 28268.09 | 25742.65 | 4713.2483 | 827182.4 | 67.93035 | 1.34127 | 18.01229 | 4.061137 | 0.07092993 | 1.484745 | 3.417395 | 3.112089 | 0.5697955 | 100
BaeN_2768a | IAW_BE_pXRF_7628 | 123.09 | 11.552 | 128.91 | 22.152 | 135.7 | 170.3208 | 19.8063 | 19.3812 | 88.4141 | NA | 48.4847 | 76.144 | 53.75 | 759.4263 | 1273.584 | 227176.868 | 2855.35 | 70046.0488 | 23251.1968 | 665.0118 | 4293.5412 | 15576.498 | 24432.702 | 10902.15 | 485976.8 | 4763.009335 | 132352 | 33242.24 | 858.6632 | 7119.55 | 21794.64 | 29431.63 | 24983.36694 | 740521.9 | 65.62625 | 0.6431963 | 17.8728 | 4.489028 | 0.1159538 | 0.9614233 | 2.943146 | 3.974445 | 3.373751 | 100
BaeN_2768b | IAW_BE_pXRF_7629 | 122.21 | 13.148 | 183.03 | 28.444 | 134.73 | 154.2734 | 13.5228 | 24.1676 | 141.6252 | 27.081 | 89.3101 | 114.528 | 86.86 | 860.7211 | 1502.904 | 251887.5986 | 3701.99 | 83864.6718 | 33387.952 | 515.7021 | 6246.0996 | 11692.6425 | 23597.1645 | 7311.75 | 538838 | 6175.289519 | 158462.3 | 47734.75 | 665.8746 | 10357.28 | 16360.35 | 28425.14 | 16755.6063 | 823774.5 | 65.41085 | 0.7496334 | 19.23612 | 5.794638 | 0.08083213 | 1.257296 | 1.986022 | 3.450598 | 2.034004 | 100
BaeN_2720.1a | IAW_BE_pXRF_7630 | 122.32 | 13.7655 | 140.8 | 22.425 | 81.04 | 108.8813 | 18.8682 | 22.7044 | 166.8665 | NA | NA | 92.416 | 114.56 | 446.7527 | 139.88 | 243096.7218 | 4282.57 | 61521.1233 | 23718.0424 | 369.5043 | 3399.2556 | 13067.7645 | 22359.1095 | 1320.28 | 520032.5 | 7143.755017 | 116244.2 | 33909.69 | 477.104 | 5636.646 | 18284.42 | 26933.78 | 3025.553648 | 731687.6 | 71.07302 | 0.9763395 | 15.88713 | 4.634448 | 0.06520596 | 0.7703623 | 2.498937 | 3.68105 | 0.4135035 | 100
BaeN_2720.1b | IAW_BE_pXRF_7631 | 122.44 | 14.953 | 173.38 | 33.02 | 100.27 | 105.8016 | 18.408 | 25.4944 | 173.233 | NA | 48.3637 | 105.976 | 164.5 | 559.6618 | 230.022 | 231116.4216 | 5128.67 | 74603.6746 | 24777.948 | 419.2209 | 4989.5976 | 11863.2885 | 18719.085 | 2594.54 | 494404.2 | 8555.134427 | 140963.6 | 35425.03 | 541.298 | 8273.751 | 16599.11 | 22549.01 | 5945.647864 | 733256.9 | 67.42579 | 1.166731 | 19.22432 | 4.83119 | 0.07382106 | 1.128356 | 2.263751 | 3.075186 | 0.8108547 | 100
BaeN_2720.1c | IAW_BE_pXRF_7632 | 121.28 | 16.2925 | 153.97 | 26.715 | 84.45 | 101.2902 | 17.5407 | 23.1384 | 155.0751 | NA | NA | 117.08 | 126.91 | 499.539 | 129.22 | 212821.818 | 4802.29 | 60862.2378 | 25001.6416 | 449.4789 | NA | 10633.9905 | 18683.6475 | 1868.43 | 455268.4 | 8010.699949 | 114999.2 | 35744.85 | 580.3672 | NA | 14879.08 | 22506.32 | 4281.694188 | 656270.6 | 69.37206 | 1.22064 | 17.52314 | 5.446663 | 0.08843412 | NA | 2.267217 | 3.429427 | 0.6524281 | 100
BaeN_2348.1a | IAW_BE_pXRF_7634 | 121.91 | 13.0435 | 133.07 | 30.004 | 75.64 | 124.1459 | 25.4172 | 21.5016 | 91.6348 | NA | NA | 77.768 | 73.92 | 275.6334 | 74.139 | 257613.9518 | 3923.68 | 71937.9024 | 16091.6808 | 163.5777 | 3680.1882 | 9169.0095 | 18307.5585 | 1964.28 | 551087.8 | 6545.090608 | 135926.7 | 23006.28 | 211.2115 | 6102.488 | 12829.28 | 22053.28 | 4501.344048 | 762263.4 | 72.29624 | 0.858639 | 17.83198 | 3.018153 | 0.02770847 | 0.8005747 | 1.683051 | 2.893132 | 0.5905234 | 100
BaeN_2348.1b | IAW_BE_pXRF_7635 | 122.78 | 14.0505 | 118.23 | 22.464 | 107.9 | 115.7102 | 18.9921 | 22.8904 | 90.201 | NA | NA | 86.44 | 99.1 | 234.4833 | 46.514 | 271566.5304 | 3909.05 | 72417.1539 | 16986.164 | 200.4039 | NA | 11348.337 | 17020.521 | 1796.62 | 580935.1 | 6520.686305 | 136832.2 | 24285.12 | 258.7615 | NA | 15878.59 | 20502.92 | 4117.134392 | 789330.5 | 73.59846 | 0.8261034 | 17.33522 | 3.076673 | 0.0327824 | NA | 2.011653 | 2.597507 | 0.5215983 | 100
BaeN_2348.1c | IAW_BE_pXRF_7636 | 120.8 | 12.787 | 121.14 | 23.309 | 101.07 | 161.4319 | 21.4524 | 27.3668 | 101.115 | NA | NA | 94.784 | 83.11 | 167.5861 | 57.954 | 266551.9778 | 3465.96 | 78367.2526 | 20983.8824 | 229.518 | 3090.828 | 11111.961 | 22970.514 | 1603.26 | 570208 | 5781.567876 | 148074.9 | 30000.66 | 296.3536416 | 5125.211 | 15547.86 | 27670.28 | 3674.030616 | 806378.9 | 70.71217 | 0.7169791 | 18.36295 | 3.720417 | 0.03675117 | 0.6355835 | 1.928108 | 3.431424 | 0.4556209 | 100
BaeN_2348.1d | IAW_BE_pXRF_7637 | 121.76 | 14.8105 | 128.46 | 23.426 | 78.32 | 142.9125 | 21.9834 | 24.3412 | 167.9579 | NA | NA | 84.912 | 103.74 | 283.3057 | 626.353 | 215832.0696 | 3595.94 | 60926.8842 | 23580.7832 | 243.4662 | 11863.9482 | 64301.601 | 16357.2045 | 1588.11 | 461708 | 5998.387514 | 115121.3 | 33713.45 | 314.3636 | 19672.8 | 89970.8 | 19703.89 | 3639.312876 | 749842.3 | 61.57401 | 0.7999532 | 15.35274 | 4.496071 | 0.04192396 | 2.623591 | 11.99863 | 2.627738 | 0.4853438 | 100
BaeN_2459.1a | IAW_BE_pXRF_7638 | 122.31 | 17.3945 | 185.89 | 36.569 | 118.87 | 126.3604 | 28.3377 | 28.3216 | 111.8471 | NA | NA | 101.96 | 107.59 | 563.1877 | 65.897 | 232286.1316 | 4215.77 | 78349.7533 | 25572.924 | 247.107 | 4761.3462 | 14499.9645 | 18517.464 | 1455.39 | 496906.5 | 7032.325937 | 148041.9 | 36561.61 | 319.0645584 | 7895.264 | 20288.35 | 22306.14 | 3335.171724 | 742686.3 | 66.90665 | 0.9468771 | 19.9333 | 4.922887 | 0.04296088 | 1.063069 | 2.731752 | 3.00344 | 0.4490687 | 100
BaeN_2459.1b | IAW_BE_pXRF_7639 | 122.36 | 13.414 | 179.37 | 23.478 | 143.48 | 125.3819 | 19.0098 | 21.0552 | 93.09 | NA | NA | 88.088 | 121.22 | 484.063 | 83.72 | 243551.0802 | 4351.21 | 83714.6583 | 23446.0824 | 202.0275 | 7870.8474 | 14856.093 | 20048.679 | 1220.85 | 521004.5 | 7258.253401 | 158178.8 | 33520.86 | 260.857908 | 13051.44 | 20786.65 | 24150.64 | 2797.69986 | 781009.7 | 66.70909 | 0.9293423 | 20.25312 | 4.291991 | 0.03340008 | 1.671098 | 2.661509 | 3.092233 | 0.3582158 | 100
BaeN_2459.1c | IAW_BE_pXRF_7640 | 120.62 | 13.585 | 155.9 | 30.602 | 99.79 | 108.7577 | 16.9566 | 24.1924 | 103.2657 | NA | NA | 92.232 | 103.67 | 514.7522 | NA | 203158.2432 | 3416.88 | 57885.0363 | 26269.9008 | 364.5597 | NA | 12211.0485 | 15271.0215 | 1088.01 | 434596.1 | 5699.697528 | 109373.8 | 37558.08 | 470.7195 | NA | 17085.7 | 18395.47 | 2493.283716 | 625672.8 | 69.4606 | 0.9109709 | 17.48099 | 6.00283 | 0.07523412 | NA | 2.730772 | 2.94011 | 0.3984964 | 100
BaeN_2459.1d | IAW_BE_pXRF_7641 | 122.76 | 15.523 | 143.03 | 27.573 | 108.45 | 119.583 | 21.7533 | 17.236 | 138.3296 | NA | NA | 106.52 | 168.78 | 409.3402 | 356.382 | 295536.215 | 5751.42 | 92582.3171 | 21771.516 | 304.0068 | 8789.196 | 15742.8705 | 21504.441 | 1181.44 | 632211.1 | 9593.943702 | 174934.3 | 31126.74 | 392.5336 | 14574.24 | 22027.42 | 25904.25 | 2707.387904 | 913471.9 | 69.20969 | 1.050272 | 19.15048 | 3.40752 | 0.04297161 | 1.595478 | 2.411396 | 2.835802 | 0.2963844 | 100
BaeN_2519.1a | IAW_BE_pXRF_7642 | 121.2 | 16.321 | 133.59 | 23.14 | 110.96 | 107.8822 | 19.3461 | 22.3944 | 245.6934 | NA | 45.9074 | 87.568 | 82.76 | 1071.0414 | 335.738 | 220967.6848 | 3158.81 | 78130.2158 | 22369.3808 | 134.4144 | 7280.6214 | 9277.8525 | 23398.0425 | 1630.81 | 472694.1 | 5269.210961 | 147627 | 31981.5 | 173.5559 | 12072.73 | 12981.57 | 28185.28 | 3737.164196 | 714722.1 | 66.13676 | 0.7372391 | 20.65517 | 4.474677 | 0.02428299 | 1.68915 | 1.81631 | 3.94353 | 0.5228835 | 100
BaeN_2519.1b | IAW_BE_pXRF_7643 | 122.87 | 13.889 | 120.53 | 21.268 | 151.41 | 99.4877 | 18.7443 | 14.6692 | 197.7895 | NA | NA | 60.144 | 86.76 | 702.9608 | 199.68 | 253404.8402 | 3080.03 | 67034.2491 | 21283.7768 | 187.1937 | 5472.1524 | 10368.792 | 21681.681 | 2827.57 | 542083.6 | 5137.798043 | 126661.2 | 30429.42 | 241.7045 | 9073.923 | 14508.01 | 26117.75 | 6479.659412 | 760733.1 | 71.25806 | 0.6753746 | 16.64989 | 4.000012 | 0.03177258 | 1.192787 | 1.90711 | 3.433235 | 0.8517651 | 100
BaeN_2519.1c | IAW_BE_pXRF_7644 | 120.19 | 13.642 | 121.8 | 23.569 | 134.4 | 109.0873 | 22.4436 | 25.6432 | 266.8259 | NA | NA | 88.376 | 97.88 | 805.6937 | 101.621 | 247695.8604 | 3640.76 | 71309.2198 | 26264.5656 | 212.8392 | 4870.1796 | 8988.8295 | 22466.8815 | 2240.73 | 529871 | 6073.151756 | 134738.8 | 37550.45 | 274.818 | 8075.732 | 12577.17 | 27063.61 | 5134.856868 | 761359.5 | 69.59537 | 0.797672 | 17.69713 | 4.932026 | 0.03609569 | 1.060699 | 1.651936 | 3.554642 | 0.6744326 | 100
BaeN_2519.1d | IAW_BE_pXRF_7645 | 120.75 | 23.028 | 156.69 | 30.771 | 108.07 | 91.5567 | 19.5585 | 25.8788 | 414.2612 | NA | NA | 82.96 | 110.41 | 698.8436 | 475.254 | 272751.6528 | 6013.79 | 83159.3217 | 28034.5624 | 216.3201 | 11423.9658 | 12367.257 | 27081.075 | 1586.55 | 583470.3 | 10031.6 | 157129.5 | 40081.01 | 279.3125 | 18943.22 | 17304.27 | 32621.86 | 3635.73798 | 863496.9 | 67.57064 | 1.161742 | 18.19689 | 4.641709 | 0.03234667 | 2.19378 | 2.003975 | 3.777878 | 0.4210482 | 100
BaeN_2681.1a | IAW_BE_pXRF_7646 | 122.74 | 10.1555 | 129.77 | 21.71 | 341.45 | 57.7212 | 15.2043 | 19.2448 | 116.0843 | NA | 75.7823 | 122.864 | 110.43 | 1638.631 | 231.959 | 149742.0766 | 3557.56 | 70602.8232 | 24440.416 | 695.9955 | NA | 143228.61 | 12170.361 | 6924.95 | 320328.3 | 5934.365836 | 133404 | 34942.46 | 898.6693896 | NA | 200405.5 | 14660.42 | 15869.21542 | 726442.9 | 44.09545 | 0.8169074 | 18.36401 | 4.810077 | 0.1237082 | NA | 27.58723 | 2.01811 | 2.18451 | 100
BaeN_2681.1b | IAW_BE_pXRF_7647 | 120.81 | 9.804 | 128.21 | 26.962 | 359.39 | 57.268 | 22.1958 | 12.338 | 88.8956 | NA | NA | 110.216 | 114.71 | 1456.1675 | 224.367 | 150149.7102 | 3803.83 | 71119.3847 | 27748.2816 | 743.6211 | 6680.115 | 152536.7865 | 11591.034 | 7042.77 | 321200.3 | 6345.168823 | 134380.1 | 39671.72 | 960.1636 | 11076.97 | 213429.5 | 13962.56 | 16139.21 | 757165.6 | 42.4214 | 0.838016 | 17.74778 | 5.239504 | 0.1268102 | 1.462952 | 28.18795 | 1.844056 | 2.13153 | 100
BaeN_2681.1c | IAW_BE_pXRF_7648 | 122.87 | 14.725 | 94.47 | 19.708 | 345.6 | 86.6848 | NA | 23.188 | 84.4979 | NA | NA | 64.576 | 91.47 | 1074.0271 | 362.232 | 153065.4628 | 3160.01 | 61955.3298 | 24317.3216 | 647.2875 | 6562.218 | 177657.081 | 12124.2975 | 4820.86 | 327437.6 | 5271.212681 | 117064.6 | 34766.47 | 835.77762 | 10881.47 | 248577.8 | 14604.93 | 11047.48 | 770487.4 | 42.49747 | 0.6841401 | 15.19358 | 4.512271 | 0.1084739 | 1.412284 | 32.26241 | 1.895544 | 1.43383 | 100
BaeN_2681.1d | IAW_BE_pXRF_7649 | 120.35 | 12.0365 | 137 | 25.766 | 334.8 | 68.495 | 20.4258 | 12.9952 | 144.0541 | 37.4296 | NA | 115.488 | 157.24 | 976.5867 | 767.026 | 202143.6536 | 5062.21 | 75084.9827 | 26146.796 | 476.7357 | 10970.5284 | 147720.384 | 16883.811 | 4559.29 | 432425.7 | 8444.272501 | 141873.1 | 37382.07 | 615.5611 | 18191.33 | 206690.4 | 20338.24 | 10448.07 | 876408.7 | 49.34065 | 0.9635085 | 16.188 | 4.26537 | 0.07023677 | 2.075667 | 23.58379 | 2.320634 | 1.192146 | 100
BaeN_2695.1a | IAW_BE_pXRF_7650 | 122.15 | 18.981 | 178.33 | 33.956 | 79.12 | 119.0371 | 24.6384 | 25.5192 | 120.0005 | NA | NA | 99.616 | 142.07 | 481.2744 | 272.246 | 221507.9562 | 5350.24 | 86405.865 | 17234.9736 | 126.4194 | 5819.463 | 10841.0505 | 20333.8905 | 2388.01 | 473849.8 | 8924.735344 | 163263.9 | 24640.84 | 163.2327 | 9649.834 | 15168.8 | 24494.2 | 5472.363716 | 725627.7 | 65.30206 | 1.229933 | 22.49968 | 3.395797 | 0.02249538 | 1.32986 | 2.090438 | 3.375588 | 0.7541558 | 100
BaeN_2695.1b | IAW_BE_pXRF_7651 | 120.02 | 21.109 | 194.6 | 40.898 | 87.37 | 97.0672 | 17.346 | 24.4776 | 84.2304 | NA | NA | 77.616 | 109.16 | 365.3358 | 177.255 | 178639.5846 | 5107.73 | 75164.0708 | 10595.1248 | 185.5209 | NA | 12710.1135 | 16549.554 | 5375.58 | 382145.8 | 8520.204413 | 142022.5 | 15147.85 | 239.5446 | NA | 17783.99 | 19935.59 | 12318.68 | 598114.2 | 63.89178 | 1.424511 | 23.74505 | 2.532602 | 0.04004998 | NA | 2.973344 | 3.333075 | 2.059587 | 100
BaeN_2695.1c | IAW_BE_pXRF_7652 | 122.13 | 19.722 | 176.87 | 32.305 | 77.81 | 112.8777 | 31.506 | 25.0356 | 119.1766 | NA | NA | 99.728 | 146.15 | 193.8004 | 155.376 | 202686.7128 | 5135.31 | 74161.7786 | 16409.38 | 113.16 | 5423.1996 | 10324.503 | 20171.928 | 2433.03 | 433587.4 | 8566.210611 | 140128.7 | 23460.49 | 146.112192 | 8992.75 | 14446.04 | 24299.1 | 5575.531548 | 659202.3 | 65.77456 | 1.299481 | 21.25731 | 3.558921 | 0.022165 | 1.364187 | 2.191443 | 3.686137 | 0.8457997 | 100
BaeN_2695.1d | IAW_BE_pXRF_7653 | 121 | 17.9265 | 178.39 | 38.103 | 94.12 | 109.592 | 23.9835 | 26.474 | 212.0098 | NA | NA | 96.048 | 134.73 | 391.8713 | 547.066 | 249325.6316 | 6530.22 | 80913.4872 | 24628.4688 | 160.3059 | 4852.6218 | 15955.611 | 23592.6915 | 3074.99 | 533357.4 | 10893.06 | 152886 | 35211.32 | 206.987 | 8046.617 | 22325.09 | 28419.76 | 7046.647084 | 798392.9 | 66.80387 | 1.364373 | 19.14922 | 4.410275 | 0.02592545 | 1.007852 | 2.796254 | 3.55962 | 0.8826039 | 100
BaeN_2702.1a | IAW_BE_pXRF_7654 | 121.56 | 9.728 | 139.53 | 17.277 | 82.7 | 108.8401 | 18.6558 | 24.242 | 119.6474 | NA | 59.048 | 144.472 | 101.29 | 580.642 | NA | 240281.7434 | 3550.87 | 66438.8088 | 28876.7128 | 388.0404 | 9398.9688 | 13738.725 | 17905.8495 | 1490.69 | 514010.7 | 5923.206247 | 125536.1 | 41285.04 | 501.0378 | 15585.37 | 19223.22402 | 21569.39 | 3416.065204 | 747050.2 | 68.80538 | 0.7928793 | 16.80424 | 5.526408 | 0.06706882 | 2.086255 | 2.573217 | 2.887274 | 0.4572739 | 100
BaeN_2702.1b | IAW_BE_pXRF_7655 | 122.77 | 9.614 | 135.74 | 10.491 | 114.56 | 126.0926 | NA | 34.348 | 105.9835 | NA | NA | 120.208 | 93.43 | 614.5724 | NA | 251983.9632 | 3193.44 | 66526.9514 | 28507.7312 | 466.6497 | 6618.8772 | 12910.569 | 22023.5925 | 946.8 | 539044.1 | 5326.977264 | 125702.7 | 40757.5 | 602.5381 | 10975.42 | 18064.47 | 26529.62 | 2169.68688 | 769173 | 70.081 | 0.6925591 | 16.34258 | 5.298873 | 0.07833584 | 1.426912 | 2.348557 | 3.44911 | 0.2820805 | 100
BaeN_2702.1c | IAW_BE_pXRF_7656 | 120.46 | 11.1055 | 135.42 | 14.677 | 77.41 | 109.3139 | 20.178 | 23.4608 | 127.9827 | NA | 58.8907 | 133.616 | 116.23 | 508.2698 | NA | 268573.4084 | 4300.69 | 78482.313 | 32802.848 | 739.0332 | 12882.5424 | 11396.4375 | 17799.6945 | 737.6 | 574532.2 | 7173.980989 | 148292.3 | 46898.23 | 954.2397 | 21361.83 | 15945.89535 | 21441.51 | 1690.28416 | 838290.5 | 68.53617 | 0.8557869 | 17.68985 | 5.594508 | 0.1138316 | 2.548261 | 1.902192 | 2.557766 | 0.2016346 | 100
BaeN_2702.1d | IAW_BE_pXRF_7657 | 120.9 | 13.9175 | 156.52 | 20.267 | 103.95 | 123.4352 | 19.8063 | 26.0276 | 151.8972 | NA | NA | 115.752 | 143.59 | 348.9765 | 465.205 | 316003.755 | 4775.9 | 93343.4957 | 24701.3312 | 200.3178 | 7723.287 | 19251.1095 | 25460.715 | 2381.61 | 675995.2 | 7966.67879 | 176372.5 | 35315.49 | 258.6503 | 12806.75 | 26936.15 | 30669.98 | 5457.697476 | 971779.2 | 69.56264 | 0.8198034 | 18.14945 | 3.634107 | 0.02661616 | 1.317867 | 2.771839 | 3.156064 | 0.5616191 | 100
BaeN_2720.2a | IAW_BE_pXRF_7658 | 120.36 | 17.8695 | 169.98 | 30.771 | 124.7 | 110.6838 | 19.9656 | 24.7132 | 167.3694 | NA | NA | 105.016 | 144.89 | 495.4583 | 242.723 | 202305.8654 | 5231.86 | 75254.27 | 17762.8048 | 341.7801 | 5185.5804 | 15050.9415 | 18982.068 | 3074.58 | 432772.7 | 8727.265666 | 142192.9 | 25395.48 | 441.3065 | 8598.729 | 21059.28 | 22865.8 | 7045.707528 | 669099.2 | 64.6799 | 1.304331 | 21.2514 | 3.795473 | 0.06595531 | 1.28512 | 3.147407 | 3.4174 | 1.053014 | 100
BaeN_2720.2b | IAW_BE_pXRF_7659 | 121.63 | 18.81 | 188.21 | 33.592 | 119.57 | 92.4734 | 23.8773 | 19.3192 | 289.0712 | NA | NA | 108.32 | 128.18 | 469.7185 | 462.527 | 188070.0548 | 5347.89 | 64960.1407 | 15248.4176 | 271.9776 | NA | 18494.0175 | 16787.106 | 3029.92 | 402319.5 | 8920.815309 | 122742.2 | 21800.66 | 351.1775 | NA | 25876.83 | 20221.75 | 6943.364672 | 609176.2 | 66.0432 | 1.464406 | 20.14888 | 3.578712 | 0.05764793 | NA | 4.24784 | 3.319523 | 1.139796 | 100
BaeN_2720.2c | IAW_BE_pXRF_7660 | 121.6 | 17.2425 | 174.02 | 33.735 | 104.33 | 95.9136 | 23.9835 | 18.91 | 200.4966 | NA | NA | 101.928 | 153.62 | 407.4203 | 312.663 | 204070.193 | 5455.25 | 83738.8643 | 12870.3848 | 175.0167 | 2779.608 | 13688.01 | 17247.8775 | 3768.23 | 436547 | 9099.902525 | 158224.6 | 18400.79 | 225.9816 | 4609.146 | 19152.26 | 20776.79 | 8635.275868 | 675671.7 | 64.60933 | 1.346794 | 23.41738 | 2.723333 | 0.03344547 | 0.6821576 | 2.834552 | 3.074984 | 1.278028 | 100
BaeN_2720.2d | IAW_BE_pXRF_7661 | 120.02 | 18.0785 | 179.81 | 32.006 | 92.66 | 94.6467 | 19.9656 | 17.608 | 372.1567 | NA | NA | 122.44 | 171.91 | 441.358 | 596.7 | 225099.8404 | 6233.39 | 73423.5775 | 28512.9104 | 167.4891 | 11605.5498 | 16669.065 | 21064.6065 | 2354.91 | 481533.6 | 10397.92 | 138733.8 | 40764.91 | 216.2619 | 19244.32 | 23323.36 | 25374.42 | 5396.511756 | 744985.1 | 64.63667 | 1.395722 | 18.62236 | 5.471909 | 0.02902903 | 2.583182 | 3.130714 | 3.406031 | 0.7243785 | 100
BaeN_2738.1a | IAW_BE_pXRF_7662 | 120.11 | 11.2195 | 96.32 | 24.05 | 109.26 | 119.274 | 19.2576 | 22.7416 | 230.9381 | NA | 130.1476 | 121.792 | 77.37 | 929.1659 | 726.869 | 229148.3302 | 3502.33 | 74128.0358 | 35447.1936 | 469.4787 | 7219.3134 | 11960.8965 | 18160.9155 | 3701.84 | 490194.1 | 5842.236673 | 140064.9 | 50678.85 | 606.1909 | 11971.07 | 16735.69 | 21876.64 | 8483.136544 | 746452.8 | 65.6698 | 0.7826665 | 18.76407 | 6.789291 | 0.08120954 | 1.603727 | 2.242029 | 2.930746 | 1.13646 | 100
BaeN_2738.1b | IAW_BE_pXRF_7663 | 121.7 | 12.8915 | 109.71 | 25.779 | 112.34 | 104.5244 | 21.7356 | 21.4768 | 128.2074 | NA | NA | 142.976 | 110.47 | 643.6191 | 464.464 | 210734.4448 | 3488.1 | 66808.0413 | 30202.5984 | 373.428 | 6319.4508 | 10532.9175 | 17638.068 | 6347.53 | 450803.1 | 5818.49961 | 126233.8 | 43180.65 | 482.1702336 | 10478.91 | 14737.66 | 21246.82 | 14546 | 687527.6 | 65.56873 | 0.8462932 | 18.36054 | 6.28057 | 0.07013103 | 1.524144 | 2.143573 | 3.090322 | 2.115697 | 100
BaeN_2738.1c | IAW_BE_pXRF_7664 | 120.58 | 8.968 | 84.19 | 20.436 | 100.8 | 127.8024 | 18.3903 | 16.9012 | 95.7329 | NA | NA | 100.752 | 82.75 | 952.5332 | 467.818 | 216416.3204 | 2899.72 | 65913.1109 | 16131.9912 | 158.9652 | 5165.0508 | 10587.0555 | 22281.294 | 5302.61 | 462957.8 | 4837.022932 | 124542.8 | 23063.91 | 205.2559 | 8564.687 | 14813.41 | 26840.05 | 12151.46 | 677976.4 | 68.28524 | 0.71345 | 18.36979 | 3.401875 | 0.03027478 | 1.263272 | 2.184944 | 3.958847 | 1.792313 | 100
BaeN_2738.1d | IAW_BE_pXRF_7665 | 121.39 | 11.4855 | 97.83 | 11.141 | 61.89 | 114.9789 | 13.1865 | 15.6116 | 184.7034 | NA | 53.7482 | 145.152 | 114.06 | 610.5574 | 754.143 | 270958.7264 | 4066.96 | 83422.5119 | 39712.8888 | 387.9174 | 11263.4028 | 12255.3375 | 26793.837 | 1436.39 | 579634.9 | 6784.095976 | 157626.8 | 56777.52 | 500.8789 | 18676.97 | 17147.66823 | 32275.86 | 3291.631324 | 872716.4 | 66.41733 | 0.777354 | 18.06163 | 6.505838 | 0.0573931 | 2.140097 | 1.964862 | 3.698321 | 0.3771708 | 100
BaeN_2725.1a | IAW_BE_pXRF_7666 | 122.38 | 15.713 | 139.65 | 25.48 | 145.49 | 135.3832 | 28.143 | 40.2008 | 276.1991 | NA | NA | 127.152 | 125.32 | 1140.2527 | 136.877 | 204373.5014 | 4421.69 | 83953.4696 | 32042.868 | 442.677 | 3666.2184 | 11323.704 | 21733.383 | 7275.73 | 437195.8 | 7375.821089 | 158630.1 | 45811.69 | 571.5845424 | 6079.323 | 15844.13 | 26180.03 | 16673.06 | 714361.5 | 61.20092 | 1.032505 | 22.20585 | 6.412956 | 0.08001334 | 0.851015 | 2.217942 | 3.664816 | 2.333981 | 100
BaeN_2725.1b | IAW_BE_pXRF_7667 | 122.14 | 15.9315 | 180.44 | 31.681 | 150.26 | 138.5247 | 36.3558 | 45.6568 | 409.9919 | 39.353 | 108.1014 | 97 | 82.67 | 1138.3109 | 78.364 | 189175.4228 | 3665.69 | 80402.0035 | 36354.9056 | 453.8823 | 8617.8768 | 9995.727 | 18464.124 | 5310.37 | 404684.1 | 6114.737489 | 151919.6 | 51976.61 | 586.0528 | 14290.16 | 13986.02 | 22241.88 | 12169.24 | 677968.4 | 59.6907 | 0.9019208 | 22.40806 | 7.666524 | 0.0864425 | 2.107792 | 2.062931 | 3.280667 | 1.794957 | 100
BaeN_2725.1c | IAW_BE_pXRF_7668 | 121.53 | 18.6675 | 183.25 | 36.179 | 109.03 | 122.5082 | 20.7267 | 40.6968 | 201.9304 | 26.9158 | NA | 137.6 | 114.7 | 636.2242 | 264.576 | 214288.7202 | 4803.2 | 91041.3686 | 39580.008 | 663.6342 | 11807.1486 | 9526.923 | 21603.414 | 5461.5 | 458406.4 | 8012.21792 | 172022.7 | 56587.54 | 856.8845 | 19578.61 | 13330.07 | 26023.47 | 12515.5734 | 767333.5 | 59.74018 | 1.044164 | 22.41824 | 7.374569 | 0.1116704 | 2.551513 | 1.737194 | 3.391416 | 1.631048 | 100
BaeN_2725.1d | IAW_BE_pXRF_7669 | 120.72 | 16.0835 | 157.99 | 31.46 | 148.66 | 138.9985 | 31.5945 | 36.952 | 429.7334 | NA | NA | 122.272 | 155.98 | 787.5824 | 600.535 | 294064.6382 | 6273.26 | 115084.8608 | 31417.62 | 343.3053 | 9356.451 | 16015.272 | 27446.202 | 1873.88 | 629063.1 | 10464.43 | 217452.8 | 44917.77 | 443.2758 | 15514.87 | 22408.57 | 33061.69 | 4294.183408 | 977620.7 | 64.34633 | 1.070397 | 22.24307 | 4.594601 | 0.04534231 | 1.587003 | 2.292154 | 3.381853 | 0.4392484 | 100
BaeN_2741.1a | IAW_BE_pXRF_7670 | 122.21 | 28.31 | 215.41 | 28.626 | 122.22 | 117.214 | 26.2668 | 22.1092 | 95.2621 | NA | NA | 163.88 | 164.19 | 599.1548 | 189.371 | 283127.9928 | 7381.3 | 110463.1983 | 40064.2424 | 473.9682 | 6499.1706 | 10788.4875 | 17781.2985 | 6191.96 | 605667.4 | 12312.74653 | 208720.2 | 57279.85 | 611.9877 | 10776.92 | 15095.25171 | 21419.35 | 14189.5 | 946073.2 | 64.01908 | 1.301458 | 22.06174 | 6.054484 | 0.06468714 | 1.139122 | 1.595569 | 2.264027 | 1.499831 | 100
BaeN_2741.1b | IAW_BE_pXRF_7671 | 122.12 | 25.365 | 204.69 | 43.017 | 108.33 | 107.9234 | 28.3023 | 22.444 | 101.8212 | NA | NA | 125.456 | 163.88 | 897.0094 | 182.884 | 250033.8282 | 6631.62 | 90826.2628 | 35742.7304 | 538.8015 | 4247.8332 | 9742.992 | 16052.085 | 5040.9 | 534872.4 | 11062.21 | 171616.2 | 51101.38 | 695.7004968 | 7043.757 | 13632.39 | 19336.34 | 11551.72644 | 820912.1 | 65.15586 | 1.347551 | 20.90555 | 6.224952 | 0.08474726 | 0.8580403 | 1.66064 | 2.35547 | 1.407182 | 100
BaeN_2741.1c | IAW_BE_pXRF_7672 | 120.41 | 22.4105 | 184.98 | 19.539 | 102.18 | 83.3682 | 22.3197 | 20.3484 | 249.1923 | NA | 72.7331 | 92.04 | 101.04 | 1174.0736 | 487.37 | 263224.9134 | 6595.67 | 81685.6222 | 32297.9072 | 339.7137 | NA | 13499.157 | 13994.169 | 4892.25 | 563090.7 | 11002.24 | 154345 | 46176.32 | 438.6383 | NA | 18888.02 | 16857.38 | 11211.0801 | 822009.4 | 68.50174 | 1.338456 | 18.77655 | 5.617493 | 0.05336172 | NA | 2.297786 | 2.050752 | 1.363863 | 100
BaeN_2741.1d | IAW_BE_pXRF_7673 | 121.99 | 29.1935 | 217.72 | 28.964 | 123.27 | 98.7358 | 27.3288 | 28.1232 | 451.647 | NA | NA | 129.816 | 156.87 | 777.9829 | 903.136 | 321681.7086 | 9270.46 | 93561.4953 | 37177.0048 | 219.7395 | 5765.9628 | 13635.8985 | 24234.2415 | 3017.12 | 688141.5 | 15464.05 | 176784.4 | 53151.96 | 283.7276424 | 9561.12 | 19079.35 | 29192.57 | 6914.032192 | 998572.8 | 68.91251 | 1.548616 | 17.70371 | 5.322793 | 0.02841332 | 0.9574785 | 1.910662 | 2.923429 | 0.6923914 | 100
BaeN_2741.2a | IAW_BE_pXRF_7674 | 122.5 | 10.8395 | 158.37 | 27.001 | 102.54 | 83.327 | 22.5321 | 31.372 | 130.2725 | NA | NA | 90.288 | 69.64 | 676.6735 | NA | 253879.6884 | 3355.03 | 87288.3921 | 14954.056 | 428.1507 | 8005.6938 | 9261.462 | 11659.6515 | 2745.82 | 543099.4 | 5596.525543 | 164931.4 | 21379.81 | 552.8282 | 13275.04 | 12958.64 | 14045.22 | 6292.321112 | 782131.2 | 69.4384 | 0.7155481 | 21.08744 | 2.733533 | 0.07068228 | 1.697291 | 1.656837 | 1.795762 | 0.8045096 | 100
BaeN_2741.2b | IAW_BE_pXRF_7675 | 121.13 | 13.5185 | 171.39 | 21.281 | 122.58 | 102.1245 | 24.9216 | 22.9896 | 213.3259 | NA | NA | 73.96 | 74.81 | 705.5012 | 584.779 | 264742.1338 | 4090.42 | 78067.0072 | 17430.8784 | 245.5326 | 5983.8168 | 17452.4175 | 13705.7655 | 2288.54 | 566336.4 | 6823.229602 | 147507.6 | 24920.93 | 317.0317 | 9922.365 | 24419.42 | 16509.97 | 5244.418264 | 802001.3 | 70.61539 | 0.8507753 | 18.39244 | 3.107342 | 0.03953007 | 1.237201 | 3.044811 | 2.058596 | 0.6539164 | 100
BaeN_2741.2c | IAW_BE_pXRF_7676 | 120.83 | 10.4405 | 159.27 | 28.925 | 107.62 | 77.9607 | 24.426 | 31.248 | 125.3612 | NA | NA | 86.96 | 72.88 | 710.7645 | 154.583 | 225272.9384 | 3457.83 | 75860.6394 | 15221.96 | 284.499 | 4870.7178 | 10738.917 | 12138.2835 | 2836.42 | 481903.9 | 5768.006223 | 143338.7 | 21762.84 | 367.3451088 | 8076.624 | 15025.89 | 14621.78 | 6499.940072 | 697365 | 69.10354 | 0.8271144 | 20.55433 | 3.120724 | 0.05267616 | 1.158163 | 2.154667 | 2.096718 | 0.9320715 | 100
BaeN_2741.2d | IAW_BE_pXRF_7677 | 120.68 | 10.944 | 163.08 | 29.458 | 139.79 | 85.078 | 24.1605 | 29.4128 | 224.8712 | NA | NA | 97.08 | 60.82 | 592.4315 | 993.564 | 267319.5662 | 4455.28 | 77927.2312 | 22299.5448 | 323.0841 | 7590.4764 | 16799.0865 | 15605.436 | 2184.96 | 571850 | 7431.852568 | 147243.5 | 31881.66 | 417.1662 | 12586.53 | 23505.28 | 18798.31 | 5007.054336 | 818721.4 | 69.84672 | 0.9077389 | 17.98457 | 3.894079 | 0.05095338 | 1.53734 | 2.870975 | 2.296057 | 0.61157 | 100
BaeN_2676.1a | IAW_BE_pXRF_7678 | 121.59 | 36.366 | 105.8 | 43.121 | 133.22 | 161.7512 | 27.6651 | 34.6084 | 135.2694 | NA | NA | 102.552 | 96.71 | 704.2383 | 150.124 | 252692.1068 | 3516.34 | 73768.2036 | 18949.2576 | 278.2998 | 4147.6812 | 9457.518 | 22727.3445 | 6996.71 | 540559 | 5865.606754 | 139385 | 27091.75 | 359.3407 | 6877.685 | 13232.96 | 27377.36 | 16033.66 | 776782.3 | 69.5895 | 0.7551159 | 17.9439 | 3.487689 | 0.04626015 | 0.885407 | 1.703561 | 3.524457 | 2.064112 | 100
BaeN_2676.1b | IAW_BE_pXRF_7679 | 120.51 | 33.516 | 103.79 | 43.459 | 135.37 | 163.4713 | 29.2404 | 31.682 | 134.6381 | NA | NA | 108.208 | 82.97 | 741.68 | 140.27 | 252437.9718 | 3532.11 | 72614.1598 | 18884.2472 | 293.6748 | NA | 9365.601 | 22798.1145 | 6894.51 | 540015.3 | 5891.912691 | 137204.5 | 26998.81 | 379.1929 | NA | 13104.35 | 27462.61 | 15799.46 | 766856.1 | 70.41938 | 0.7683205 | 17.89181 | 3.520714 | 0.04944773 | NA | 1.708841 | 3.581195 | 2.06029 | 100
BaeN_2676.1c | IAW_BE_pXRF_7680 | 121.12 | 24.2155 | 131.71 | 58.604 | 181.08 | 181.1564 | 29.3643 | 40.0024 | 228.0812 | 34.043 | NA | 103.224 | 108.7 | 1025.4602 | 257.023 | 281630.4354 | 4614.15 | 100458.2943 | 26171.2464 | 451.6437 | 8281.494 | 12182.6355 | 24369.303 | 9824.29 | 602463.8 | 7696.863615 | 189815.9 | 37417.03 | 583.1623 | 13732.37 | 17045.94 | 29355.26 | 22513.34 | 920623.8 | 65.44083 | 0.8360488 | 20.61819 | 4.064313 | 0.06334426 | 1.491638 | 1.851565 | 3.188628 | 2.445445 | 100
BaeN_2676.1d | IAW_BE_pXRF_7681 | 121.62 | 16.682 | 117.56 | 34.437 | 145.55 | 153.8511 | 23.8773 | 24.0808 | 212.4378 | 35.5062 | NA | 124.816 | 102.32 | 751.1408 | 358.085 | 300459.4804 | 5751.09 | 96120.0877 | 24129.2376 | 510.1056 | 4416.7968 | 14504.1645 | 23768.1255 | 4504.7 | 642742.9 | 9593.393229 | 181618.9 | 34497.57 | 658.6484 | 7323.932 | 20294.23 | 28631.08 | 10322.97052 | 935683.7 | 68.69233 | 1.025282 | 19.41029 | 3.686884 | 0.0703922 | 0.782736 | 2.16892 | 3.059911 | 1.103254 | 100
BaeN_2755.2a | IAW_BE_pXRF_7682 | 121.62 | 16.568 | 151.64 | 28.548 | 112.11 | 99.3126 | 15.9123 | 18.3892 | 117.7428 | NA | NA | 121.632 | 149.52 | 459.0167 | 275.015 | 258198.5736 | 4866.82 | 83998.4145 | 23463.1904 | 325.4334 | 10394.4126 | 14546.952 | 18491.4135 | 2138.72 | 552338.4 | 8118.342442 | 158715 | 33545.32 | 420.1996 | 17236.01 | 20354.1 | 22274.76 | 4901.090752 | 817903.2 | 67.53102 | 0.9925798 | 19.40511 | 4.101381 | 0.05137522 | 2.107342 | 2.48857 | 2.723398 | 0.5992262 | 100
BaeN_2755.2b | IAW_BE_pXRF_7683 | 121.21 | 16.9385 | 140.28 | 34.164 | 91.04 | 80.5048 | 16.7796 | 16.0704 | 92.9295 | NA | NA | 101.032 | 131.44 | 646.6413 | 179.062 | 218032.5766 | 5708.97 | 74137.2905 | 18006.092 | 289.1238 | 5488.9146 | 14021.574 | 16593.549 | 2156.34 | 466415.3 | 9523.132857 | 140082.4 | 25743.31 | 373.3167 | 9101.718 | 19618.99 | 19988.59 | 4941.468744 | 695788.2 | 67.03409 | 1.368683 | 20.13291 | 3.699877 | 0.05365378 | 1.308116 | 2.819678 | 2.872798 | 0.7101972 | 100
BaeN_2755.2c | IAW_BE_pXRF_7684 | 121.5 | 18.7625 | 176.11 | 33.423 | 95.38 | 105.6265 | 21.4347 | 24.118 | 196.6018 | NA | NA | 100 | 144.87 | 552.7998 | 796.055 | 221529.7604 | 5131.54 | 81179.5985 | 19354.7328 | 443.9685 | 7052.0112 | 13569.4965 | 18662.91 | 2620.54 | 473896.5 | 8559.921874 | 153388.9 | 27671.46 | 573.2521272 | 11693.64 | 18986.44 | 22481.34 | 6005.229464 | 723256.6 | 65.52259 | 1.183525 | 21.20808 | 3.825954 | 0.07925985 | 1.616804 | 2.625132 | 3.108349 | 0.8303041 | 100
BaeN_2755.2d | IAW_BE_pXRF_7685 | 121.85 | 16.283 | 159.41 | 39.598 | 132.59 | 124.4755 | 205.0191 | NA | 275.0649 | NA | NA | 105.424 | 193.17 | 527.0673 | 3429.062 | 250585.9716 | 5582.49 | 81051.334 | 30724.2312 | 366.4662 | 5574.6288 | 18098.241 | 22766.373 | 2107.08 | 536053.5 | 9312.151569 | 153146.5 | 43926.43 | 473.1812 | 9243.849 | 25323.06 | 27424.37 | 4828.584528 | 809731.6 | 66.20138 | 1.150029 | 18.91324 | 5.424814 | 0.05843679 | 1.141594 | 3.12734 | 3.386847 | 0.5963191 | 100
BaeN_2768.1a | IAW_BE_pXRF_7686 | 121.62 | 14.9245 | 142.96 | 29.796 | 117.01 | 94.2038 | 14.337 | 18.1784 | 91.9665 | NA | NA | 100.168 | 144.9 | 450.7896 | 117.078 | 238389.8978 | 4763.24 | 84067.1923 | 22852.2736 | 155.0661 | 9000.5214 | 17010.021 | 17116.7955 | 2289.85 | 509963.7 | 7945.560644 | 158845 | 32671.9 | 200.2213 | 14924.66 | 23800.42 | 20618.89 | 5247.42026 | 774217.7 | 65.86825 | 1.02627 | 20.51683 | 4.219988 | 0.02586112 | 1.927709 | 3.074125 | 2.66319 | 0.6777706 | 100
BaeN_2768.1b | IAW_BE_pXRF_7687 | 121.41 | 16.891 | 139.27 | 31.083 | 143.46 | 112.5996 | 24.3021 | 18.8356 | 106.4115 | NA | NA | 103.552 | 146.43 | 530.2501 | 124.995 | 224374.2598 | 4147.78 | 76071.6593 | 24961.7472 | 234.93 | 7519.1532 | 12447.477 | 19661.7015 | 1762.35 | 479981.4 | 6918.911818 | 143737.4 | 35687.81 | 303.341616 | 12468.26 | 17416.51 | 23684.49 | 4038.60126 | 724236.7 | 66.27411 | 0.9553384 | 19.84674 | 4.927644 | 0.04188432 | 1.721572 | 2.404809 | 3.270268 | 0.5576355 | 100
BaeN_2768.1c | IAW_BE_pXRF_7688 | 122.18 | 17.632 | 166.27 | 38.09 | 112.86 | 117.1831 | 18.0009 | 22.8036 | 130.4437 | NA | NA | 147.576 | 173.14 | 328.4854 | 121.186 | 239562.067 | 5260.73 | 93104.4751 | 31477.2016 | 302.0388 | 11687.3874 | 13788.285 | 18984.441 | 2163.78 | 512471.2 | 8775.423713 | 175920.9 | 45002.96 | 389.9925 | 19380.03 | 19292.57 | 22868.66 | 4958.518248 | 809060.2 | 63.34154 | 1.084644 | 21.74386 | 5.562374 | 0.04820315 | 2.395375 | 2.384565 | 2.826571 | 0.6128738 | 100
BaeN_2768.1d | IAW_BE_pXRF_7689 | 123.26 | 18.0595 | 161.96 | 26.91 | 102.04 | 118.1101 | 22.0896 | 18.91 | 328.0834 | NA | NA | 136.488 | 168.21 | 391.8202 | 558.168 | 218153.7134 | 5816.03 | 64004.8955 | 26979.4304 | 231.0063 | 5449.977 | 15293.1135 | 21493.08 | 2441.41 | 466674.4 | 9701.719643 | 120937.3 | 38572.49 | 298.2753 | 9037.152 | 21398.12 | 25890.56 | 5594.735156 | 698104.7 | 66.84877 | 1.389723 | 17.32365 | 5.525316 | 0.04272644 | 1.294527 | 3.065174 | 3.708693 | 0.8014177 | 100
BaeN_2769.1a | IAW_BE_pXRF_7690 | 120.68 | 10.1365 | 148.62 | 32.396 | 136.94 | 68.598 | 18.6381 | 18.6248 | 110.9162 | NA | NA | 121.736 | 62.89 | 793.0355 | 420.836 | 270134.7778 | 3225.27 | 63872.6816 | 25734.0824 | 557.5098 | NA | 10366.8285 | 13271.7375 | 9455.41 | 577872.3 | 5380.072887 | 120687.4 | 36792.02 | 719.8567 | NA | 14505.27 | 15987.13 | 21668.02 | 793612.1 | 72.81546 | 0.6779222 | 15.20736 | 4.63602 | 0.09070636 | NA | 1.827753 | 2.014477 | 2.730303 | 100
BaeN_2769.1b | IAW_BE_pXRF_7691 | 121.65 | 10.773 | 191.69 | 29.835 | 171.43 | 95.0072 | 17.0097 | 25.172 | 261.9039 | 53.4894 | 60.1612 | 98.952 | 67.76 | 1025.4529 | 611.182 | 189065.1298 | 3550.54 | 49623.6832 | 25567.4432 | 469.1712 | NA | 19065.627 | 14907.081 | 8697.88 | 404448.1 | 5922.655774 | 93763.95 | 36553.77 | 605.7939 | NA | 26676.63 | 17957.07 | 19932.06 | 605860.1 | 66.75603 | 0.9775617 | 15.47617 | 6.033369 | 0.09998907 | NA | 4.4031 | 2.963897 | 3.289879 | 100
BaeN_2769.1c | IAW_BE_pXRF_7692 | 121.11 | 15.656 | 192.67 | 31.629 | 104.37 | 108.5826 | 24.2844 | 24.4404 | 133.0117 | 42.0198 | NA | 124.2 | 107.24 | 701.6979 | 98.514 | 279449.7928 | 3763.61 | 73985.2386 | 31669.6848 | 416.5149 | 10251.15 | 8872.353 | 18567.0765 | 4883.85 | 597799 | 6278.077841 | 139795.1 | 45278.15 | 537.804 | 16998.45693 | 12414.2 | 22365.9 | 11191.83066 | 852658.5 | 70.11001 | 0.7362945 | 16.3952 | 5.310232 | 0.06307379 | 1.993583 | 1.45594 | 2.623078 | 1.312581 | 100
BaeN_2769.1d | IAW_BE_pXRF_7693 | 120.64 | 13.8225 | 173.19 | 31.161 | 154.76 | 91.2168 | 39.4179 | 19.1332 | 257.7737 | NA | NA | 103.888 | 66.76 | 619.7627 | 2028.442 | 271489.4896 | 5133.43 | 51062.4569 | 17504.344 | 331.1283 | 5651.7396 | 28063.539 | 18236.5785 | 10843.34 | 580770.3 | 8563.074583 | 96482.51 | 25025.96 | 427.5529 | 9371.715 | 39266.5 | 21967.78 | 24848.6 | 806724 | 71.9912 | 1.061463 | 11.95979 | 3.102171 | 0.05299865 | 1.1617 | 4.867402 | 2.723085 | 3.080186 | 100
BaeN_2782.1a | IAW_BE_pXRF_7694 | 120.82 | 14.041 | 151.99 | 33.891 | 302.75 | 67.5783 | 23.9481 | 25.544 | 73.616 | NA | NA | 117.48 | 116.05 | 1154.8235 | 419.64 | 152363.3612 | 4470.04 | 93697.8042 | 25526.3424 | 447.8307 | NA | 136484.1555 | 13459.278 | 12765.5 | 325935.7 | 7456.473724 | 177042 | 36495.01 | 578.239 | NA | 190968.6 | 16213.05 | 29253.4198 | 783942.5 | 41.57648 | 0.9511506 | 22.58354 | 4.655317 | 0.07376038 | NA | 24.36003 | 2.068142 | 3.731577 | 100
BaeN_2782.1b | IAW_BE_pXRF_7695 | 121.11 | 17.67 | 179.1 | 39.507 | 267.46 | 59.4001 | 35.3115 | 29.9212 | 90.5969 | NA | NA | 107.368 | 125.33 | 1042.9364 | 598.962 | 139339.438 | 4754.45 | 79964.6211 | 27667.0472 | 549.4041 | 5964.465 | 90905.682 | 12211.731 | 12003.77 | 298074.9 | 7930.898045 | 151093.2 | 39555.58 | 709.3906 | 9890.275863 | 127195.2 | 14710.25 | 27507.84 | 676667.5 | 44.05042 | 1.172052 | 22.32901 | 5.845644 | 0.1048359 | 1.461615 | 18.7973 | 2.173926 | 4.065193 | 100
BaeN_2782.1b2 | IAW_BE_pXRF_7696 | 121.86 | 18.658 | 181.4 | 42.809 | 277.67 | 66.5792 | 40.0551 | 38.13 | 97.4128 | NA | NA | 123.808 | 125.13 | 920.5738 | 776.035 | 145267.2654 | 5064.5 | 92016.0787 | 31775.3904 | 523.2051 | NA | 116207.889 | 12019.833 | 13314.94 | 310755.7 | 8448.09245 | 173864.4 | 45429.28 | 675.5624 | NA | 162598.1 | 14479.09 | 30512.52 | 746762.7 | 41.61372 | 1.131295 | 23.28241 | 6.083495 | 0.09046547 | NA | 21.77373 | 1.938914 | 4.085972 | 100
BaeN_2782.1c | IAW_BE_pXRF_7697 | 121.3 | 13.186 | 153.03 | 38.48 | 303.7 | 55.5685 | 33.9663 | 25.8664 | 76.5799 | NA | NA | 108.312 | 99.37 | 1363.7057 | 485.459 | 137969.335 | 4448.14 | 79195.0432 | 25430.9536 | 478.6791 | NA | 124458.222 | 12812.6145 | 13504.52 | 295144 | 7419.942334 | 149639 | 36358.63 | 618.0705 | NA | 174141.9 | 15434.08 | 30946.96 | 709702.7 | 41.58699 | 1.0455 | 21.08475 | 5.12308 | 0.08708865 | NA | 24.53731 | 2.174724 | 4.360553 | 100
BaeN_2782.1d | IAW_BE_pXRF_7698 | 120.82 | 17.5465 | 211.81 | 49.14 | 308.8 | 58.1023 | 33.7185 | 30.9132 | 256.4576 | 26.5618 | NA | 103.552 | 128.36 | 1062.15 | 2709.954 | 182522.6614 | 7048.01 | 68310.4058 | 22500.556 | 569.3916 | 7877.3838 | 140816.529 | 18422.7225 | 30387.04 | 390452.5 | 11756.79 | 129072.5 | 32169.04 | 735.1984 | 13062.28 | 197030.5 | 22192.01 | 69634.94 | 866105.7 | 45.08139 | 1.357431 | 14.90263 | 3.714217 | 0.08488553 | 1.508162 | 22.74901 | 2.562275 | 8.040005 | 100
BaeN_2782.3a | IAW_BE_pXRF_7699 | 122.93 | 9.3385 | 144.05 | 23.803 | 99.77 | 163.152 | 18.9744 | 26.0648 | 167.4015 | NA | 66.8646 | 60.664 | 62.17 | 1351.0256 | 79.131 | 245418.4928 | 3021.02 | 70173.3032 | 22981.5768 | 447.8799 | 5796.8118 | 15649.8615 | 24562.923 | 2333.13 | 524999.2 | 5039.363462 | 132592.5 | 32856.76 | 578.3025 | 9612.273 | 21897.29 | 29588.5 | 5346.600708 | 762510.8 | 68.85139 | 0.6608908 | 17.38893 | 4.309022 | 0.07584188 | 1.260608 | 2.871735 | 3.880404 | 0.7011836 | 100
BaeN_2782.3b | IAW_BE_pXRF_7700 | 121.65 | 15.466 | 158.37 | 46.02 | 188.13 | 152.0692 | 36.108 | 38.688 | 119.0268 | NA | NA | 100.312 | 110.22 | 1649.5518 | 148.33 | 245100.5352 | 4314.67 | 96077.9001 | 28870.8368 | 619.0221 | 11665.1262 | 12831.4935 | 25232.4345 | 12837.54 | 524319.1 | 7197.301027 | 181539.2 | 41276.64 | 799.2813 | 19343.11 | 17953.83 | 30394.99 | 29418.51 | 852241.9 | 61.52233 | 0.8445139 | 21.30137 | 4.8433 | 0.09378573 | 2.269674 | 2.106658 | 3.566475 | 3.451896 | 100
BaeN_2782.3c | IAW_BE_pXRF_7701 | 120.84 | 17.081 | 178.19 | 45.331 | 185.1 | 185.1425 | 36.9222 | 44.268 | 161.249 | 24.5676 | NA | 73.328 | 112.5 | 1494.5217 | 97.006 | 251110.2052 | 4402.9 | 87076.1073 | 31853.9 | 655.1349 | NA | 13501.9395 | 28293.09 | 10952.2 | 537175 | 7344.47749 | 164530.3 | 45541.52083 | 845.9102 | NA | 18891.91 | 34081.86 | 25098.06152 | 833509 | 64.44741 | 0.8811516 | 19.73948 | 5.463831 | 0.1014878 | NA | 2.266552 | 4.088961 | 3.011133 | 100
BaeN_2782.3d | IAW_BE_pXRF_7702 | 120.21 | 14.212 | 137.9 | 24.518 | 109.9 | 169.9706 | 17.4168 | 29.2764 | 235.2609 | 29.2286 | NA | 92.16 | 90.63 | 740.7602 | 774.124 | 317739.0386 | 4726.6 | 100435.9083 | 27843.1504 | 371.2755 | 13756.7664 | 16430.7885 | 34411.7025 | 3210.83 | 679707.4 | 7884.44146 | 189773.6 | 39807.35 | 479.3909256 | 22811.47 | 22989.96 | 41452.34 | 7357.938028 | 1012263.9 | 67.14725 | 0.7788919 | 18.74745 | 3.932507 | 0.0473583 | 2.25351 | 2.271143 | 4.095013 | 0.7268794 | 100
BaeN_2789.1a | IAW_BE_pXRF_7703 | 122.88 | 19.342 | 203.96 | 45.708 | 124.31 | 101.2181 | 40.3029 | 35.3524 | 118.9198 | NA | NA | 80.912 | 108.57 | 552.0333 | 150.371 | 236547.957 | 4332.97 | 77775.9892 | 25575.5864 | 431.9637 | 6529.6452 | 10777.3575 | 17950.254 | 8089.06 | 506023.4 | 7227.827257 | 146957.7 | 36565.42 | 557.7515 | 10827.46 | 15079.68 | 21622.88 | 18536.89 | 763399 | 66.28557 | 0.9467955 | 19.25045 | 4.789817 | 0.0730616 | 1.418322 | 1.975334 | 2.832447 | 2.428205 | 100
BaeN_2789.1b | IAW_BE_pXRF_7704 | 120.1 | 14.1835 | 151.42 | 31.018 | 130.72 | 102.7734 | 26.9217 | 28.7432 | 155.6957 | NA | NA | 87.048 | 87.18 | 706.7714 | 235.378 | 277284.4354 | 3706.88 | 86193.1889 | 20398.1232 | 388.5939 | 7931.9916 | 11163.705 | 18450.5895 | 7245.43 | 593166.9 | 6183.446528 | 162862 | 29163.2 | 501.7524 | 13152.83 | 15620.26 | 22225.58 | 16603.63 | 859479.6 | 69.01465 | 0.7194408 | 18.94891 | 3.393123 | 0.05837863 | 1.530325 | 1.817409 | 2.585935 | 1.931823 | 100
BaeN_2789.1c | IAW_BE_pXRF_7705 | 120.62 | 11.115 | 166.38 | 31.031 | 122.06 | 100.3529 | 25.2048 | 30.3924 | 132.4981 | NA | NA | 67.752 | 79 | 662.5626 | 129.246 | 242944.2938 | 3386.88 | 72643.2252 | 19039.072 | 494.6937 | 4718.7192 | 8782.6935 | 18506.1555 | 6530.76 | 519706.4 | 5649.654528 | 137259.4 | 27220.16 | 638.7485 | 7824.58 | 12288.74 | 22292.51 | 14965.89 | 747846.1 | 69.49377 | 0.7554568 | 18.35396 | 3.639808 | 0.08541176 | 1.046282 | 1.643218 | 2.980896 | 2.001199 | 100
BaeN_2789.1d | IAW_BE_pXRF_7706 | 121.32 | 13.3 | 152.2 | 33.579 | 130.18 | 81.2567 | 28.3023 | 18.9968 | 287.9691 | NA | NA | 96.184 | 71.46 | 642.3197 | 424.97 | 320790.8528 | 5275.6 | 81354.5005 | 21088.288 | 225.4098 | 5760.8928 | 12900.783 | 20501.2605 | 4510.31 | 686235.8 | 8800.22836 | 153719.3 | 30149.93 | 291.0491 | 9552.712 | 18050.78 | 24695.82 | 10335.83 | 941831.5 | 72.86185 | 0.934374 | 16.32132 | 3.201202 | 0.03090246 | 1.01427 | 1.916561 | 2.622106 | 1.097418 | 100
BaeN_2789.2a | IAW_BE_pXRF_7707 | 122.03 | 11.495 | 125.6 | 25.311 | 105.72 | 71.6365 | 20.8683 | 19.7904 | 79.18 | NA | NA | 51.144 | 67.05 | 310.4252 | 149.708 | 330386.9268 | 3138.72 | 84037.5627 | 16347.5 | 228.3003 | 8163.7842 | 9333.6495 | 13658.4945 | 9220.56 | 706763.7 | 5235.698832 | 158789 | 23372.02075 | 294.7813 | 13537.19 | 13059.64 | 16453.02 | 21129.84 | 958634.9 | 73.72606 | 0.5461619 | 16.56407 | 2.438052 | 0.03075012 | 1.412132 | 1.362317 | 1.716297 | 2.204159 | 100
BaeN_2789.2b | IAW_BE_pXRF_7708 | 122.15 | 13.1575 | 154.52 | 32.11 | 153.48 | 78.8053 | 23.2401 | 28.9044 | 109.5573 | NA | NA | 92.064 | 105.25 | 825.7541 | 119.925 | 254997.2888 | 4139.96 | 87402.679 | 22902.4952 | 375.1131 | 7461.9246 | 11186.7525 | 16925.6325 | 9502.09 | 545490.2 | 6905.867276 | 165147.4 | 32743.7 | 484.346 | 12373.36 | 15652.5 | 20388.62 | 21774.99 | 820960.9 | 66.44533 | 0.8411932 | 20.11635 | 3.98846 | 0.05899745 | 1.507181 | 1.906608 | 2.483506 | 2.652378 | 100
BaeN_2789.2c | IAW_BE_pXRF_7709 | 122.98 | 13.148 | 136.09 | 27.105 | 121.13 | 85.1913 | 22.5498 | 28.0736 | 89.9335 | NA | NA | 78.408 | 67.39 | 777.7201 | 172.796 | 240970.2346 | 3301.89 | 74819.4356 | 18022.3264 | 261.498 | 5513.5938 | 9899.9565 | 16195.3365 | 7782.33 | 515483.5 | 5507.882709 | 141371.3 | 25766.52 | 337.6462176 | 9142.641 | 13852.02 | 19508.9 | 17833.99 | 748804.4 | 68.84087 | 0.7355569 | 18.87961 | 3.441021 | 0.04509137 | 1.220965 | 1.849885 | 2.60534 | 2.381662 | 100
BaeN_2789.2d | IAW_BE_pXRF_7710 | 122.42 | 14.2595 | 144.7 | 36.972 | 125.97 | 73.5111 | 28.1076 | 25.9904 | 207.3553 | NA | NA | 103.608 | 107.15 | 806.3361 | 225.42 | 308222.8886 | 5695.71 | 78383.1776 | 23052.5568 | 435.2109 | 9537.5436 | 11887.995 | 21280.833 | 1730.1 | 659350.4 | 9501.013851 | 148105 | 32958.24 | 561.9443 | 15815.15 | 16633.68 | 25634.89 | 3964.69716 | 912525 | 72.2556 | 1.041178 | 16.23024 | 3.611763 | 0.06158125 | 1.73312 | 1.822819 | 2.809226 | 0.4344754 | 100
BaeN_2789.3a | IAW_BE_pXRF_7711 | 122.51 | 12.578 | 165.42 | 33.553 | 106.93 | 123.085 | 23.3817 | 21.6876 | 95.8827 | NA | NA | 76.432 | 96.09 | 287.1309 | 70.122 | 335529.9196 | 4064.23 | 95292.8704 | 16689.6288 | NA | 11309.259 | 8529.906 | 20032.5615 | 3114.55 | 717765.6 | 6779.542063 | 180055.9 | 23861.16 | NA | 18753.01 | 11935.04 | 24131.22 | 7137.30278 | 990418.8 | 72.47092 | 0.6845127 | 18.17977 | 2.409199 | NA | 1.893443 | 1.20505 | 2.436467 | 0.7206348 | 100
BaeN_2789.3b | IAW_BE_pXRF_7712 | 123.32 | 13.927 | 168.86 | 31.759 | 126.05 | 118.2131 | 29.1873 | 28.892 | 98.1725 | 19.529 | NA | 88.272 | 88.9 | 644.9185 | 72.293 | 313895.5104 | 3832.57 | 96358.5259 | 14330.2744 | 159.777 | 10400.4498 | 10092.4215 | 19027.26 | 5604.56 | 671485.3 | 6393.110017 | 182069.4 | 20487.99 | 206.3040624 | 17246.03 | 14121.32 | 22920.24 | 12843.41 | 947773.1 | 70.84874 | 0.6745401 | 19.21023 | 2.161698 | 0.02176724 | 1.819637 | 1.489947 | 2.418325 | 1.355114 | 100
BaeN_2789.3c | IAW_BE_pXRF_7713 | 121.21 | 10.241 | 146.76 | 21.853 | 90.49 | 110.4984 | 19.3284 | 21.2412 | 90.9821 | NA | NA | 72.44 | 84.26 | 458.9729 | 103.766 | 290931.1404 | 3576.51 | 72006.0796 | 14476.02 | 136.2225 | 3417.141 | 8325.87 | 17615.997 | 2338.78 | 622359.9 | 5965.976331 | 136055.5 | 20696.37 | 175.890492 | 5666.303 | 11649.56 | 21220.23 | 5359.548248 | 829149.3 | 75.06006 | 0.7195298 | 16.40905 | 2.496097 | 0.02121337 | 0.6833876 | 1.405001 | 2.559277 | 0.6463913 | 100
BaeN_2789.3d | IAW_BE_pXRF_7714 | 121.99 | 16.435 | 162.98 | 39.845 | 109.59 | 113.3206 | 25.4172 | 18.2404 | 259.3359 | NA | NA | 85.504 | 102.35 | 406.5735 | 708.877 | 300614.2828 | 4555.73 | 85834.931 | 14526.564 | 530.9418 | 8665.9638 | 17781.4455 | 22288.6965 | 3103.28 | 643074.1 | 7599.413213 | 162185.1 | 20768.63 | 685.5521 | 14369.9 | 24879.8 | 26848.96 | 7111.476448 | 907522.9 | 70.86037 | 0.8373798 | 17.87119 | 2.288496 | 0.07554102 | 1.58342 | 2.741506 | 2.958489 | 0.783614 | 100

## 1b_BaeS_SW_raw_data
Ind_Nr | Archiv_Nr | Duration | Nb | Zr | Y | Sr | Rb | Th | Pb | Zn | Cu | Ni | Fe | Mn | Cr | V | Ti | Ba | Ca | K | Al | P | Si | S | Mg
A529091 | IAW_BE_pXRF_11638 | 120,31 | 27,03 | 130,65 | 76,23 | 64,45 | 147,39 | 25,49 | 19,23 | 125,78 | NA | NA | 11786,14 | NA | 82,91 | 96,35 | 4073,22 | 420,82 | 9075,65 | 20664,71 | 62231,3 | 5122,02 | 198255,06 | 877,19 | NA
A529092 | IAW_BE_pXRF_11639 | 155,19 | 23,24 | 151,04 | 63,82 | 75,12 | 138,78 | 23,45 | 19,02 | 139,87 | NA | NA | 12449,98 | 113,16 | 112,66 | 96,43 | 4264,21 | 415,3 | 10321,14 | 19069,03 | 61380,36 | 5022,56 | 180535,72 | 944,4 | NA
A529092_3 | IAW_BE_pXRF_11640 | 121,08 | 27,97 | 179,07 | 37,56 | 91,28 | 104,51 | 15,67 | 21,17 | 170,93 | NA | NA | 20746,09 | 232,89 | 141,27 | 141,48 | 5452,66 | 593,84 | 11964,15 | 16103,57 | 61560,39 | 7608,21 | 147605,33 | 1062,05 | NA
A52405_1 | IAW_BE_pXRF_11641 | 122,67 | NA | 20,47 | 10,63 | 45,44 | 48,53 | NA | NA | 172,39 | 161228,5 | NA | 143441,25 | NA | NA | NA | 421,94 | 915,15 | 39740,89 | 2020,31 | 13828,53 | 1311,9 | 27397,06 | 34529,77 | NA
A52405_2 | IAW_BE_pXRF_11642 | 121,06 | 6,92 | 71,67 | 13,95 | 49,14 | 181,67 | NA | 20,89 | 99,55 | 51506,39 | 63,01 | 89760,77 | 206,07 | 111,09 | 79,02 | 1292,24 | 366,62 | 38265,18 | 15219,8 | 34333,04 | 1733,92 | 78065,92 | 25580,02 | NA
A52405_3 | IAW_BE_pXRF_11643 | 120,75 | NA | 26,56 | 10,47 | 43,61 | 61,12 | NA | 30,19 | 127,98 | 151881,14 | NA | 128874,72 | NA | NA | 62,44 | 389,06 | 728,69 | 34944,87 | 3029,44 | 12204,19 | 1228,88 | 23535,63 | 33896,79 | NA
A52405_4 | IAW_BE_pXRF_11644 | 122,63 | 25,17 | 96,93 | 90,2 | 47,07 | 154,85 | 28,37 | 13,06 | 163,55 | 33,54 | NA | 29773,28 | 850,13 | 175,39 | 111,35 | 5179,07 | 190,99 | 12271,38 | 22050,17 | 76629,27 | 3150,93 | 241440,22 | 851,38 | 17478,54
A52405_5 | IAW_BE_pXRF_11645 | 122,6 | 34,95 | 114,9 | 52,8 | 57,62 | 136,24 | 27,33 | 18,86 | 154,88 | 50,46 | 41,58 | 39838,26 | 901,22 | 106,49 | 97,18 | 4107,59 | 177,85 | 12126,84 | 13327,49 | 80535,26 | 4457,21 | 217973,7 | 661,85 | 7851,65
A52685_1 | IAW_BE_pXRF_11646 | 121,94 | 12,93 | 112,16 | 12,01 | 74,6 | 105,42 | 8 | 34,64 | 154,85 | 20,78 | NA | 18183,81 | 107,37 | 142,18 | 98,45 | 3612,29 | 643,54 | 14116,34 | 17329,47 | 62442,38 | 2789,4 | 229941,34 | 1278,41 | 4750,73
A52685_2 | IAW_BE_pXRF_11647 | 121,24 | 14,1 | 137,1 | 14,42 | 134,74 | 112,19 | 8,9 | 20,79 | 154 | NA | NA | 20330,62 | 135,91 | 121,99 | 113,75 | 3810 | 822,38 | 12799,33 | 17499,38 | 63378,38 | 1974,07 | 234620,19 | 1334,47 | 8366,26
A52685_3 | IAW_BE_pXRF_11648 | 120,82 | 14,09 | 122,69 | 11,36 | 76,65 | 109,44 | 7,21 | 19,6 | 162,94 | 24,06 | NA | 20430,4 | 122,43 | 128,45 | 130,38 | 3875,79 | 717,21 | 10850,18 | 17406,09 | 74120,22 | 1513,26 | 253896,39 | 1212,68 | 12433,04
A53827_1 | IAW_BE_pXRF_11649 | 120,77 | 15,57 | 102,07 | 10,64 | 60,65 | 117,56 | 10,13 | 20,41 | 177,75 | NA | NA | 14037,96 | NA | 87,51 | 78,09 | 2889,47 | 467,99 | 18730,9 | 16719,83 | 43529,98 | 1265,91 | 208167,84 | 1036,51 | 4871,35
A53827_2 | IAW_BE_pXRF_11650 | 122,04 | 17,46 | 120,02 | 14,68 | 69,03 | 126,79 | 9,65 | 16,14 | 204,99 | NA | NA | 15828,34 | NA | 104,82 | 107,48 | 3353,26 | 456,27 | 31419 | 15204,6 | 50253,28 | 1552,24 | 195649,44 | 1420,26 | 4441,3
A53827_3 | IAW_BE_pXRF_11651 | 122,58 | 13,87 | 120,09 | 10,74 | 70,13 | 106,38 | 13,96 | 19,71 | 230,92 | NA | NA | 17028,63 | 95,25 | 141,5 | 118,32 | 3707,62 | 493,2 | 25221,11 | 14488,49 | 50812,56 | 1655,94 | 195486,89 | 1659,59 | 5630,76
A53615_1 | IAW_BE_pXRF_11652 | 121,68 | 12,52 | 115,1 | 11,12 | 71,16 | 104,31 | 11,05 | 21,85 | 161,46 | NA | NA | 17774,06 | 120,66 | 134,84 | 84,21 | 3429,66 | 507,8 | 10072,74 | 18175,59 | 68893,16 | 1142,77 | 246066,33 | 691,58 | 8286,75
A53615_2 | IAW_BE_pXRF_11653 | 122,52 | 14 | 210,62 | 14,74 | 75,06 | 117,9 | 18,93 | 18,41 | 255,33 | 18,2 | NA | 17612,68 | 208,59 | 125,37 | 66,63 | 3011,93 | 425,01 | 16001,7 | 18386,14 | 49145,67 | 2250,5 | 212231,81 | 1294,2 | NA
A53615_3 | IAW_BE_pXRF_11654 | 120,02 | 13,55 | 111,02 | 13,13 | 79,59 | 101,65 | 12,99 | 15,44 | 331,92 | NA | NA | 18418,04 | 122,61 | 106,72 | 86,3 | 3490,91 | 494,56 | 16921,2 | 17315,23 | 53875,96 | 2653,02 | 218370,13 | 1284,87 | 8389,07
141674_1 | IAW_BE_pXRF_11655 | 121,55 | 10,29 | 127,91 | 14,57 | 117,83 | 124,2 | 11,84 | 25,43 | 122,83 | 17,29 | NA | 21749,69 | 253,06 | 112,5 | 69,75 | 3081,04 | 640,69 | 14757,17 | 18906,54 | 76226,39 | 4365,83 | 239271,06 | 410,75 | 9820,82
141674_2 | IAW_BE_pXRF_11656 | 120,52 | 13,14 | 121 | 15,01 | 111,99 | 106,52 | 9,98 | 21,33 | 119,78 | NA | NA | 24597,2 | 327,34 | 132,68 | 98,08 | 3331,12 | 666,13 | 18429,8 | 17921,96 | 54767,84 | 4268,49 | 200291,14 | 480,86 | NA
141674_3 | IAW_BE_pXRF_11657 | 122,34 | 12,06 | 128,96 | 16,06 | 126,96 | 102,02 | 13,89 | 20,66 | 128,36 | NA | NA | 23042,09 | 209,49 | 110,63 | 82,78 | 3541,75 | 906,53 | 16651,34 | 17795,64 | 77314,15 | 5861,56 | 219656,39 | 425,6 | 6042,11
141729_1 | IAW_BE_pXRF_11658 | 121,76 | 13,92 | 145,65 | 23,91 | 114,86 | 93,12 | 13 | 31,34 | 178,94 | NA | NA | 26164,76 | 250,29 | 193,4 | 114,87 | 4640,64 | 364,72 | 17787,71 | 17592,71 | 81873,09 | 6050,67 | 223747,56 | 364,46 | 7840,07
141729_2 | IAW_BE_pXRF_11659 | 122,72 | 15,47 | 113,79 | 23,89 | 89,85 | 104,23 | 14,19 | 23,29 | 128,18 | NA | NA | 29139,96 | 327,1 | 184,12 | 105,91 | 4574,44 | 378,82 | 12114,78 | 18656,32 | 77493,21 | 5400,13 | 211083,73 | 73,45 | NA
141729_3 | IAW_BE_pXRF_11660 | 121,02 | 16,16 | 133,09 | 20,79 | 103,75 | 87,36 | 12 | 25,83 | 149,02 | NA | NA | 22824,36 | 216,32 | 158,23 | 102,62 | 4267,69 | 541,96 | 21785,15 | 15162,79 | 68908,17 | 4907,64 | 192591,2 | 556,11 | 12223,35
143068_1_1 | IAW_BE_pXRF_11661 | 122,11 | 15,78 | 121,75 | 13,4 | 84,11 | 135,55 | 12,34 | 21,42 | 233,21 | NA | NA | 24252,25 | NA | 133,83 | 104,84 | 3967,44 | 627,89 | 9483,12 | 19655,53 | 95643,36 | 747,27 | 297539,28 | 51,28 | 7296,52
143068_1_2 | IAW_BE_pXRF_11662 | 120,76 | 18,46 | 128,4 | 13,08 | 86,48 | 141,61 | 14,76 | 25,4 | 228,44 | 27,18 | NA | 27244,02 | NA | 178,56 | 118,02 | 4363,72 | 570,41 | 9461,88 | 19970,76 | 91289,64 | 669,66 | 290226,75 | NA | 6616,67
143068_1_3 | IAW_BE_pXRF_11663 | 121,21 | 19,18 | 134,68 | 12,85 | 87,3 | 129,2 | 13,68 | 26,65 | 252,32 | 20,8 | NA | 29203,9 | 94,59 | 150,86 | 122,75 | 4418,77 | 570,18 | 9713,56 | 17747,22 | 97722,67 | 670,35 | 292907 | 101,39 | 10608,73
143068_2_1 | IAW_BE_pXRF_11664 | 122,89 | 21,24 | 108,26 | 12,49 | 75,3 | 116,48 | 8,55 | 19,73 | 101,29 | NA | NA | 31358,66 | 187,9 | 169,82 | 132,95 | 3670,6 | 473,49 | 12474,72 | 16248,74 | 66552,15 | 357,04 | 239420,73 | 149,11 | NA
143068_2_2 | IAW_BE_pXRF_11665 | 122,83 | 19,15 | 123,32 | 12,87 | 80,64 | 122,78 | 9,22 | 23,9 | 128,39 | NA | NA | 40403,45 | 234,76 | 159,82 | 129,87 | 3592,04 | 423,81 | 10043,64 | 16474,71 | 66360,84 | 362,81 | 239837,61 | 152,83 | 14183,84
143068_2_3 | IAW_BE_pXRF_11666 | 120,38 | 18,08 | 124,73 | 12,89 | 80,82 | 120,61 | 6,4 | 22,67 | 122,04 | NA | NA | 37306,05 | 192,87 | 136,85 | 125,69 | 3706,24 | 438,59 | 10286,61 | 16765,67 | 69571,08 | 304,24 | 248685,81 | 102,41 | 11516,35
141690_1 | IAW_BE_pXRF_11667 | 121,82 | 13,45 | 108,99 | 9,5 | 84,31 | 115,63 | 18,39 | 20,37 | 133,86 | NA | NA | 29881,46 | NA | 165,3 | 104,99 | 3748,34 | 508,73 | 10089,75 | 16463,04 | 103096,1 | 336,61 | 276808,53 | NA | 17077,37
141690_2 | IAW_BE_pXRF_11668 | 120,84 | 14,47 | 118,3 | 9,41 | 86,07 | 122,33 | 12,02 | 27,3 | 143,75 | NA | NA | 29253,91 | 94,25 | 186,15 | 110,07 | 3812,94 | 484,96 | 9729,4 | 18024,71 | 102590,34 | 267,32 | 284367,78 | NA | 14400,28
141690_3 | IAW_BE_pXRF_11669 | 122,54 | 12,82 | 112,39 | 10,72 | 84,13 | 122,96 | 9,63 | 23,56 | 142,92 | NA | NA | 29422,02 | 95,75 | 158,38 | 123,93 | 3742,55 | 512,51 | 10253,81 | 18991,56 | 103443,69 | 464,41 | 283039 | 60,29 | 16294,37
146102_1 | IAW_BE_pXRF_11670 | 129,85 | 10,14 | 94,1 | 10,24 | 67,74 | 46,74 | NA | 11,32 | 92,68 | 86,46 | NA | 12976,44 | NA | NA | NA | 2099,82 | 284,77 | 5112,88 | 4640,84 | 51652,21 | 1356,01 | 204418,41 | 287,77 | 11294,53
146102_2 | IAW_BE_pXRF_11671 | 123,41 | 15,34 | 147,96 | 22,07 | 136,27 | 96,44 | 9,92 | 17,66 | 91,77 | NA | NA | 19714,24 | 231,58 | 130,88 | 87,23 | 4178,6 | 999,37 | 9078,45 | 14965,14 | 52077,42 | 3536,25 | 185661,22 | 68,97 | NA
146102_3 | IAW_BE_pXRF_11672 | 123,04 | 15,5 | 60,76 | 15,58 | 54,04 | 33,91 | NA | 9,84 | NA | 83,3 | NA | 9984,51 | NA | NA | NA | 813,14 | NA | 1924,38 | 2409,5 | 9048,87 | 563,27 | 43742,98 | NA | NA
23_6_42_1_1 | IAW_BE_pXRF_11892 | 121,08 | 14,83 | 113,98 | 22,86 | 129,9 | 113,85 | 12,74 | 16,97 | 87,85 | NA | NA | 24721 | 404,24 | 203,98 | 123,22 | 4303,95 | 250,84 | 118693,69 | 18733,39 | 77437,15 | 1726,19 | 143676,08 | 365,52 | NA
23_6_42_1_2 | IAW_BE_pXRF_11893 | 123,06 | 17,9 | 130,7 | 26,49 | 92,55 | 127,03 | 10,61 | 27,29 | 127,5 | NA | NA | 33040,11 | 717,87 | 221,63 | 175,77 | 5525,98 | 197,27 | 35519,57 | 23152,43 | 94669,69 | 2411,96 | 174095,59 | 808,35 | NA
23_6_42_1_3 | IAW_BE_pXRF_11894 | 122,96 | 21,6 | 152,41 | 29,37 | 87,41 | 165,32 | 15,02 | 29,33 | 148,4 | 20,62 | NA | 31601,46 | 868,78 | 170,96 | 150,08 | 5744,92 | 232,65 | 20486,58 | 25514,79 | 104510,42 | 1860,99 | 234372,22 | 994,09 | 16124,17

## 1b_BaeN_raw_data
Ind_Nr | Archiv_Nr | Duration | Nb | Zr | Y | Sr | Rb | Th | Pb | Zn | Cu | Ni | Fe | Mn | Cr | V | Ti | Ba | Ca | K | Al | P | Si | S | Mg
BaeN_2510.1a | IAW_BE_pXRF_7580 | 120.83 | 18.68 | 165.11 | 27.68 | 120.54 | 111.83 | 17.83 | 17.96 | 112.33 | NA | NA | 29360.2 | NA | 156.41 | 166.94 | 4644.13 | 1226.37 | 9525.73 | 21372.82 | 93374.9 | 2834.65 | 217028.59 | 114.64 | 7718.56
BaeN_2510.1b | IAW_BE_pXRF_7581 | 122.11 | 18.3 | 145.4 | 22.36 | 96.2 | 118 | 12.63 | 21.01 | 129.69 | NA | NA | 30996.04 | 130.89 | 128.17 | 121.08 | 4087.28 | 949.4 | 8011.69 | 22487.62 | 74197.48 | 2748.31 | 216003.38 | 74.39 | 4966.01
BaeN_2510.1c | IAW_BE_pXRF_7582 | 121.62 | 18.99 | 160.63 | 26.21 | 115.88 | 105.96 | 8.26 | 20.81 | 150.18 | NA | NA | 21975.86 | 114.36 | 113.35 | 98.86 | 3940.95 | 1105.92 | 9470.98 | 23712.08 | 70028.02 | 3525.24 | 198019.77 | 87.99 | NA
BaeN_2510.1d | IAW_BE_pXRF_7583 | 122.98 | 18.12 | 137.11 | 18.78 | 101.04 | 104.29 | 8.44 | 15.34 | 189.52 | 26.4 | NA | 21788.37 | 157.65 | 104.72 | 145 | 5210.91 | 837.34 | 18895.72 | 21634.84 | 96177.09 | 2101.03 | 257369.27 | 451.02 | 17793.89
BaeN_2510.2a | IAW_BE_pXRF_7584 | 122.86 | 20.86 | 156.7 | 18.79 | 83.94 | 131.08 | 12.5 | 23.57 | 172.26 | NA | 72.14 | 33350.44 | 185.97 | 140.55 | 163.77 | 4752.57 | 721.1 | 9308.74 | 21956.25 | 91142.05 | 1038.33 | 238172.63 | 95.86 | NA
BaeN_2510.2b | IAW_BE_pXRF_7585 | 122.83 | 13.4 | 108.91 | 12.31 | 118.99 | 130.36 | 6.93 | 16.27 | 115.85 | NA | NA | 21691.89 | 127.82 | 119.78 | 94.06 | 3148.79 | 917.25 | 8501.2 | 32213.5 | 71316.47 | 605.06 | 252248.55 | NA | 7991.74
BaeN_2510.2c | IAW_BE_pXRF_7586 | 120.28 | 19.22 | 138.47 | 19.55 | 87.08 | 117.54 | 7.72 | 19.06 | 176.83 | NA | NA | 29808.72 | 158.12 | 140.77 | 156.2 | 4446.48 | 735.63 | 9391.14 | 21954.44 | 77690.32 | 1610.91 | 234058.45 | 147.35 | 10027.96
BaeN_2510.2d | IAW_BE_pXRF_7587 | 120.45 | 20.76 | 151.85 | 14.23 | 94.27 | 120.17 | 9.9 | 17.81 | 158.77 | 26.29 | NA | 27978.48 | 242.9 | 137.67 | 155.3 | 5185.99 | 782.83 | 13721.13 | 23534.65 | 88560.82 | 1346.59 | 252741.19 | 232.27 | 10430.99
BaeN_2475.1a | IAW_BE_pXRF_7588 | 121.69 | 20.89 | 159.85 | 26.57 | 185.31 | 70.17 | 16.24 | 15.24 | 162.25 | NA | NA | 14132.23 | 167.73 | 106.87 | 123.69 | 5243.39 | 506.75 | 12695.45 | 16252.78 | 87592.85 | 8660.43 | 191842.25 | 226.14 | 6781.55
BaeN_2475.1b | IAW_BE_pXRF_7589 | 123.13 | 20.31 | 181.54 | 25.64 | 133.05 | 67.99 | 14.58 | 16.37 | 165.08 | NA | NA | 13224.15 | 162.94 | 116.09 | 126.01 | 4569.39 | 1010.33 | 12237.37 | 14904.77 | 85000.55 | 6769.24 | 171985.3 | 222.58 | 9621.58
BaeN_2475.1c | IAW_BE_pXRF_7590 | 121.72 | 24.24 | 181.04 | 28.08 | 184.38 | 74.36 | 14.77 | 18.94 | 194.3 | NA | NA | 14421.03 | 228.72 | 123.38 | 104.01 | 5337.6 | 849.27 | 12578.91 | 16952.04 | 94831.4 | 8885.08 | 203896.47 | 257.72 | 7127.88
BaeN_2475.1d | IAW_BE_pXRF_7591 | 121.77 | 23.06 | 160.38 | 23.81 | 119.34 | 106.18 | 9.18 | 15.55 | 202.21 | NA | NA | 24814.7 | 212.44 | 94.43 | 139.54 | 5031.56 | 927.86 | 23321.04 | 22655.23 | 89200.59 | 2016.59 | 249190.03 | 483.77 | 16427.73
BaeN_2475.2a | IAW_BE_pXRF_7592 | 120 | 14.95 | 172.06 | 20.5 | 142.57 | 111.69 | 11.64 | 15.71 | 134.3 | NA | NA | 23853.08 | 180.78 | 92.95 | 99.69 | 3460.91 | 846.28 | 10765.59 | 26828.32 | 88039.77 | 3522.55 | 236148.88 | 181.4 | 9935.71
BaeN_2475.2b | IAW_BE_pXRF_7593 | 121.3 | 14.46 | 141.45 | 20.22 | 155.56 | 91.05 | 12.04 | 15.13 | 133.38 | NA | NA | 21200.97 | 184.88 | 79.35 | 80.71 | 2959.53 | 1213.45 | 13951.77 | 19665.62 | 65702.55 | 4938.29 | 227377.95 | 247.04 | 3678.29
BaeN_2475.2c | IAW_BE_pXRF_7594 | 123.09 | 21.48 | 161.87 | 26.64 | 193.81 | 114.44 | 10.89 | 16.12 | 166.13 | NA | NA | 29274.32 | 217.47 | 111.45 | 114.35 | 4230.57 | 1087.8 | 12543.98 | 24656.5 | 82756.8 | 4521.87 | 221320.41 | 159.6 | 4517.54
BaeN_2475.2d | IAW_BE_pXRF_7595 | 121.76 | 19.99 | 154.54 | 23.5 | 129.3 | 104.55 | 11.53 | 15.05 | 188.45 | NA | NA | 23529.86 | 283.48 | 134.2 | 122.36 | 6071.46 | 1017.28 | 16252.03 | 25430.15 | 94712.82 | 1453.72 | 262474.47 | 556.27 | 13935.85
BaeN_2466.1a | IAW_BE_pXRF_7596 | 121.64 | 17.4 | 164.09 | 23.02 | 165.39 | 82.5 | 9.28 | 18.9 | 180.6 | NA | NA | 13561.72 | 209.76 | 105.74 | 111.95 | 4349.39 | 1185.32 | 11612.31 | 20304.65 | 84140.89 | 6584.62 | 204610.31 | 223.57 | 4474.4
BaeN_2466.1b | IAW_BE_pXRF_7597 | 121.06 | 16.61 | 168.12 | 25.18 | 197.17 | 97.46 | 13.87 | 17.07 | 269.56 | NA | NA | 18247.88 | 255.55 | 103.99 | 118.02 | 4051.02 | 1542.34 | 18854.64 | 24590.08 | 82890.23 | 9507.37 | 195458.98 | 626.28 | NA
BaeN_2466.1c | IAW_BE_pXRF_7598 | 122.37 | 21.04 | 161.97 | 25.12 | 171.27 | 91.84 | 11.3 | 16.91 | 195.7 | NA | NA | 16767.67 | 148.24 | 96.7 | 123.51 | 4420.14 | 1264.08 | 11469.77 | 21465.78 | 82429.3 | 6332.91 | 194377.75 | 152.25 | 3588.55
BaeN_2466.1d | IAW_BE_pXRF_7599 | 122.08 | 20.13 | 143.84 | 18.19 | 128.64 | 111.23 | 9.96 | 16.82 | 356.41 | NA | NA | 27388.3 | 150.21 | 142.79 | 155.63 | 6645.65 | 1035.82 | 12151.35 | 28697.87 | 102714.9 | 1400.13 | 272431.16 | 332.68 | 19300.57
BaeN_2800.1a | IAW_BE_pXRF_7600 | 120.73 | 11.77 | 117.92 | 14.24 | 88.28 | 117.92 | 5.35 | 10.91 | 196.14 | NA | NA | 23438.96 | 229 | 90.04 | 84.58 | 2439.46 | 444.57 | 9723.1 | 18066.47 | 58548.61 | 1810.08 | 239024.13 | 160.12 | 9256.39
BaeN_2800.1b | IAW_BE_pXRF_7601 | 120.18 | 13.88 | 148.02 | 13.16 | 77.03 | 115.18 | 9.14 | 16.92 | 196.51 | NA | 62.22 | 27936.74 | 283.87 | 153.29 | 108.87 | 3281.34 | 550.09 | 8250.98 | 19871.63 | 68924.44 | 1072.07 | 240073.31 | 88.75 | 6399.23
BaeN_2800.1c | IAW_BE_pXRF_7602 | 122.44 | 11.45 | 141.47 | 15.07 | 88.76 | 125.9 | 9.74 | 16.81 | 219.78 | 27.64 | 108.56 | 28111.94 | 487.03 | 124.21 | 101 | 2999.48 | 789.62 | 10316.22 | 18901.08 | 84010.98 | 1869.35 | 247844.11 | 109.88 | 14075.32
BaeN_2800.1d | IAW_BE_pXRF_7603 | 121.84 | 10.48 | 126.21 | 9.3 | 85.18 | 141.92 | 11.67 | 11.92 | 257.31 | NA | 89.87 | 27693.69 | 248.9 | 150.38 | 104.61 | 3628.87 | 931.09 | 14346.54 | 30731.76 | 106509.38 | 4846.86 | 293907.16 | 436.43 | 19123.06
BaeN_2474.1a | IAW_BE_pXRF_7604 | 120.1 | 10.03 | 111.64 | 9.98 | 184.38 | 92.61 | NA | 12.48 | 106.67 | NA | NA | 19038.83 | 216.07 | 48.93 | 91.98 | 2656.24 | 1063.35 | 13933.68 | 22405.04 | 80348.88 | 1935.05 | 272339.06 | 202.78 | 9691.7
BaeN_2474.1b | IAW_BE_pXRF_7605 | 120.12 | 14.96 | 105.21 | 12.94 | 109.66 | 81.46 | 7.32 | 12.18 | 103.98 | NA | NA | 21554.36 | 242.8 | 71.02 | 106.5 | 3542.08 | 864.37 | 18512.58 | 22393.2 | 65988.01 | 1980.42 | 232891.25 | 348.98 | 6285.37
BaeN_2474.1c | IAW_BE_pXRF_7606 | 123.25 | 18.2 | 132.32 | 17.26 | 106.73 | 106.23 | 10.18 | 20.28 | 160.56 | NA | NA | 26564.58 | 176.24 | 116.11 | 124.1 | 4296.95 | 906.71 | 17536.34 | 21512.81 | 75196.13 | 1475.28 | 233565.55 | 254.48 | 5562.03
BaeN_2474.1d | IAW_BE_pXRF_7607 | 121.3 | 19.36 | 136.52 | 21.93 | 105.09 | 123.99 | 10.39 | 22.59 | 193.22 | NA | NA | 32018.27 | 443 | 134.33 | 165.07 | 5111.94 | 860.38 | 34587.57 | 31278.54 | 84364.14 | 4959.19 | 236444.36 | 579.45 | 25395.5
BaeN_2650.1a | IAW_BE_pXRF_7608 | 122.72 | 14.35 | 157.06 | 29.88 | 148.22 | 115.05 | 24.05 | 18.99 | 163.17 | NA | 43.23 | 17408.06 | 342.08 | 139.96 | 75.84 | 3417.65 | 1286.64 | 10841.32 | 18965.75 | 78961.29 | 10359.23 | 216554.81 | 265.04 | 4599.95
BaeN_2650.1b | IAW_BE_pXRF_7609 | 121.13 | 13.67 | 142.92 | 18.84 | 133.42 | 100.52 | 13.67 | 13.57 | 100.62 | NA | NA | 13532.83 | 198.92 | 93.87 | 71.31 | 3238.79 | 1133.19 | 8726.94 | 14700.26 | 73715.42 | 9213.66 | 204315.48 | 198.06 | 8804.56
BaeN_2650.1c | IAW_BE_pXRF_7610 | 121.99 | 9.65 | 164.27 | 21.98 | 161.64 | 77.19 | 13.8 | 15.94 | 103.24 | NA | NA | 16741.95 | 273.11 | 129.76 | 86.09 | 3606.39 | 1071.84 | 9805.51 | 13688.65 | 79593.59 | 12194.57 | 203490.39 | 359.44 | 4170.25
BaeN_2650.1d | IAW_BE_pXRF_7611 | 123.14 | 12.42 | 152.08 | 17.03 | 155.35 | 95.09 | 11.21 | 14.99 | 264.87 | NA | NA | 24426.65 | 315.14 | 154.38 | 85.31 | 3997.95 | 1831.28 | 15779.74 | 25113.9 | 68491.61 | 5499.42 | 246488.03 | 435.19 | 6057.19
BaeN_2775.1a | IAW_BE_pXRF_7612 | 123.11 | 13.96 | 141.03 | 10.91 | 84.22 | 170.02 | 12.55 | 30.76 | 190.73 | NA | NA | 31562.21 | 287.75 | 99.5 | 56.23 | 3470.75 | 594.11 | 8272.52 | 24042.78 | 85589.77 | 732.01 | 272984.97 | 147.85 | 13485.68
BaeN_2775.1b | IAW_BE_pXRF_7613 | 121.34 | 17.74 | 131.07 | 14.19 | 85.96 | 169.01 | 14.24 | 24.81 | 149.13 | NA | NA | 31651.26 | 304.51 | 111.81 | 85.38 | 3293 | 630.91 | 9399.27 | 28964.52 | 100387.61 | 1362.09 | 291571.41 | 187.67 | 14171.13
BaeN_2775.1c | IAW_BE_pXRF_7614 | 122.97 | 16 | 145.19 | 13.4 | 73.62 | 152.54 | 11.55 | 23.86 | 160.82 | NA | NA | 30722.28 | 275.04 | 138.61 | 104.59 | 3680.83 | 655 | 9036.38 | 22895.78 | 93937.76 | 1328.55 | 279369.41 | 208.36 | 16358.72
BaeN_2775.1d | IAW_BE_pXRF_7615 | 120.28 | 13.63 | 137.71 | 15.82 | 79.97 | 156.14 | 20.51 | 33.44 | 74.04 | 37.34 | 39.56 | 21386.7 | 214.43 | 83.45 | 90.5 | 3602.61 | 551.78 | 8299.65 | 26256.15 | 108451.55 | 735.27 | 340293.53 | 102.85 | 16146.64
BaeN_2775.2a | IAW_BE_pXRF_7616 | 121.98 | 14.48 | 157.76 | 25.6 | 138.68 | 88.81 | 10.91 | 14.89 | 80.49 | NA | NA | 17018.89 | 441.51 | 118.68 | 71.63 | 3121.85 | 1405.13 | 12559.29 | 14100.18 | 60950.29 | 10693.36 | 243452.25 | 516.49 | 5466.55
BaeN_2775.2b | IAW_BE_pXRF_7617 | 120.36 | 16.55 | 190.81 | 25.39 | 146.95 | 91.12 | 15.73 | 7.42 | 193.49 | NA | 70.67 | 25676.51 | 520.69 | 133.26 | 125.13 | 3749.46 | 2396.17 | 20661.94 | 17270.12 | 61983.55 | 3951.88 | 241728.84 | 430.83 | 17012.3
BaeN_2775.2c | IAW_BE_pXRF_7618 | 123.17 | 12.9 | 171.4 | 26.82 | 143.6 | 68.61 | 12.88 | 15.65 | 86.88 | NA | NA | 17582.46 | 394.93 | 108.4 | 86.89 | 3316.5 | 1394.16 | 13166.37 | 12189.26 | 68393.52 | 11757.02 | 251430 | 590.27 | 5964.03
BaeN_2775.2d | IAW_BE_pXRF_7619 | 120.89 | 15.08 | 172.25 | 29.86 | 173.87 | 82.26 | 15.09 | 10.96 | 193.21 | NA | NA | 21895.52 | 464.78 | 140.61 | 160.82 | 4787.67 | 1528.39 | 49485.41 | 16966.42 | 47304.95 | 16694.31 | 222362.47 | 1290.45 | 7153.56
BaeN_2782.2a | IAW_BE_pXRF_7620 | 122.35 | 11.64 | 107.37 | 22.52 | 113.69 | 114.79 | 21.67 | 18.61 | 98.31 | NA | NA | 22173.09 | 338.64 | 92.97 | 106.66 | 3605.01 | 915.33 | 9294.47 | 18276.59 | 86712.14 | 5639.59 | 277839.69 | 111.89 | 7761.95
BaeN_2782.2b | IAW_BE_pXRF_7621 | 122.04 | 16.19 | 156.23 | 30.25 | 132.4 | 115.64 | 16.87 | 26.71 | 111.77 | 27.13 | NA | 28200 | 267.65 | 155.27 | 106.07 | 4228.99 | 784.88 | 10883.5 | 18568.75 | 82189.02 | 5469.53 | 232926.55 | 385.65 | 4566.68
BaeN_2782.2c | IAW_BE_pXRF_7622 | 120.62 | 12.45 | 113.54 | 18.42 | 108.35 | 132.2 | 13.84 | 21.31 | 200.7 | NA | NA | 16161.14 | 193.79 | 91.47 | 88.16 | 3721.48 | 961.45 | 11455.13 | 18363.81 | 71900.46 | 2973.09 | 244844.41 | 326.06 | 5614.81
BaeN_2782.2d | IAW_BE_pXRF_7623 | 120.85 | 14.75 | 122.12 | 25.33 | 121.67 | 111 | 17.17 | 27.02 | 344.2 | 48.07 | NA | 29632.4 | 610.09 | 141.05 | 136.14 | 4346.96 | 936.42 | 18599.03 | 23424.69 | 82702.67 | 3082.22 | 255057.02 | 1027.74 | 15359.01
BaeN_2722.1a | IAW_BE_pXRF_7624 | 122.37 | 18.39 | 169.1 | 24.29 | 102.23 | 85.75 | 15.1 | 18.79 | 209.45 | 20.27 | 43.85 | 18949.43 | 896.77 | 125.2 | 150.86 | 5202.44 | 763.56 | 19305.31 | 13937.44 | 78003.58 | 1696.07 | 221879.39 | 415.09 | NA
BaeN_2722.1b | IAW_BE_pXRF_7625 | 123.03 | 25.44 | 150.07 | 31.53 | 86.4 | 79.86 | 13.43 | 20.41 | 191.46 | NA | NA | 15557.71 | 836.76 | 128.56 | 118.13 | 5155.98 | 806.88 | 19614.03 | 14173.76 | 64243.96 | 2511.87 | 212411.06 | 302.42 | 7915.87
BaeN_2722.1c | IAW_BE_pXRF_7626 | 121.87 | 22.19 | 185.74 | 26.24 | 109.16 | 94.1 | 15.78 | 21 | 233.22 | NA | NA | 16897.72 | 524.93 | 134.07 | 137.72 | 5967.96 | 546.46 | 16850.88 | 17310.34 | 75863.96 | 1672.67 | 224359.42 | 297.02 | 8589.72
BaeN_2722.1d | IAW_BE_pXRF_7627 | 121.47 | 19.68 | 166.11 | 21.76 | 111.4 | 107.3 | 11.57 | 23.29 | 249.5 | 42.18 | NA | 22592.83 | 369.43 | 132.68 | 193.69 | 6651.13 | 602.18 | 19240.99 | 20352.66 | 86652.65 | 2056.75 | 247803.75 | 737.67 | 9495.58
BaeN_2768a | IAW_BE_pXRF_7628 | 123.09 | 12.16 | 128.91 | 17.04 | 135.7 | 165.36 | 11.19 | 15.63 | 82.63 | NA | 40.07 | 22356.92 | 540.66 | 95.18 | 53.75 | 2855.35 | 1040.31 | 14834.76 | 23269.24 | 76973.68 | 10902.15 | 214317.8 | 979.68 | 5504.54
BaeN_2768b | IAW_BE_pXRF_7629 | 122.21 | 13.84 | 183.03 | 21.88 | 134.73 | 149.78 | 7.64 | 19.49 | 132.36 | 22.95 | 73.81 | 32103.8 | 419.27 | 143.16 | 86.86 | 3701.99 | 1179.07 | 11135.85 | 22473.49 | 92158.98 | 7311.75 | 237629.81 | 1156.08 | 8007.82
BaeN_2720.1a | IAW_BE_pXRF_7630 | 122.32 | 14.49 | 140.8 | 17.25 | 81.04 | 105.71 | 10.66 | 18.31 | 155.95 | NA | NA | 22805.81 | 300.41 | 115.52 | 114.56 | 4282.57 | 611.99 | 12445.49 | 21294.39 | 67605.63 | 1320.28 | 229336.53 | 107.6 | 4358.02
BaeN_2720.1b | IAW_BE_pXRF_7631 | 122.44 | 15.74 | 173.38 | 25.4 | 100.27 | 102.72 | 10.4 | 20.56 | 161.9 | NA | 39.97 | 23824.95 | 340.83 | 132.47 | 164.5 | 5128.67 | 766.66 | 11298.37 | 17827.7 | 81982.06 | 2594.54 | 218034.36 | 176.94 | 6396.92
BaeN_2720.1c | IAW_BE_pXRF_7632 | 121.28 | 17.15 | 153.97 | 20.55 | 84.45 | 98.34 | 9.91 | 18.66 | 144.93 | NA | NA | 24040.04 | 365.43 | 146.35 | 126.91 | 4802.29 | 684.3 | 10127.61 | 17793.95 | 66881.58 | 1868.43 | 200775.3 | 99.4 | NA
BaeN_2348.1a | IAW_BE_pXRF_7634 | 121.91 | 13.73 | 133.07 | 23.08 | 75.64 | 120.53 | 14.36 | 17.34 | 85.64 | NA | NA | 15472.77 | 132.99 | 97.21 | 73.92 | 3923.68 | 377.58 | 8732.39 | 17435.77 | 79052.64 | 1964.28 | 243032.03 | 57.03 | 4718.19
BaeN_2348.1b | IAW_BE_pXRF_7635 | 122.78 | 14.79 | 118.23 | 17.28 | 107.9 | 112.34 | 10.73 | 18.46 | 84.3 | NA | NA | 16332.85 | 162.93 | 108.05 | 99.1 | 3909.05 | 321.21 | 10807.94 | 16210.02 | 79579.29 | 1796.62 | 256194.84 | 35.78 | NA
BaeN_2348.1c | IAW_BE_pXRF_7636 | 120.8 | 13.46 | 121.14 | 17.93 | 101.07 | 156.73 | 12.12 | 22.07 | 94.5 | NA | NA | 20176.81 | 186.6 | 118.48 | 83.11 | 3465.96 | 229.57 | 10582.82 | 21876.68 | 86117.86 | 1603.26 | 251464.13 | 44.58 | 3962.6
BaeN_2348.1d | IAW_BE_pXRF_7637 | 121.76 | 15.59 | 128.46 | 18.02 | 78.32 | 138.75 | 12.42 | 19.63 | 156.97 | NA | NA | 22673.83 | 197.94 | 106.14 | 103.74 | 3595.94 | 388.09 | 61239.62 | 15578.29 | 66952.62 | 1588.11 | 203615.16 | 481.81 | 15210.19
BaeN_2459.1a | IAW_BE_pXRF_7638 | 122.31 | 18.31 | 185.89 | 28.13 | 118.87 | 122.68 | 16.01 | 22.84 | 104.53 | NA | NA | 24589.35 | 200.9 | 127.45 | 107.59 | 4215.77 | 771.49 | 13809.49 | 17635.68 | 86098.63 | 1455.39 | 219137.86 | 50.69 | 6104.29
BaeN_2459.1b | IAW_BE_pXRF_7639 | 122.36 | 14.12 | 179.37 | 18.06 | 143.48 | 121.73 | 10.74 | 16.98 | 87 | NA | NA | 22544.31 | 164.25 | 110.11 | 121.22 | 4351.21 | 663.1 | 14148.66 | 19093.98 | 91994.13 | 1220.85 | 229765.17 | 64.4 | 10090.83
BaeN_2459.1c | IAW_BE_pXRF_7640 | 120.62 | 14.3 | 155.9 | 23.54 | 99.79 | 105.59 | 9.58 | 19.51 | 96.51 | NA | NA | 25259.52 | 296.39 | 115.29 | 103.67 | 3416.88 | 705.14 | 11629.57 | 14543.83 | 63609.93 | 1088.01 | 191658.72 | NA | NA
BaeN_2459.1d | IAW_BE_pXRF_7641 | 122.76 | 16.34 | 143.03 | 21.21 | 108.45 | 116.1 | 12.29 | 13.9 | 129.28 | NA | NA | 20934.15 | 247.16 | 133.15 | 168.78 | 5751.42 | 560.74 | 14993.21 | 20480.42 | 101738.81 | 1181.44 | 278807.75 | 274.14 | 11268.2
BaeN_2519.1a | IAW_BE_pXRF_7642 | 121.2 | 17.18 | 133.59 | 17.8 | 110.96 | 104.74 | 10.93 | 18.06 | 229.62 | NA | 37.94 | 21509.02 | 109.28 | 109.46 | 82.76 | 3158.81 | 1467.18 | 8836.05 | 22283.85 | 85857.38 | 1630.81 | 208460.08 | 258.26 | 9334.13
BaeN_2519.1b | IAW_BE_pXRF_7643 | 122.87 | 14.62 | 120.53 | 16.36 | 151.41 | 96.59 | 10.59 | 11.83 | 184.85 | NA | NA | 20465.17 | 152.19 | 75.18 | 86.76 | 3080.03 | 962.96 | 9875.04 | 20649.22 | 73664.01 | 2827.57 | 239061.17 | 153.6 | 7015.58
BaeN_2519.1c | IAW_BE_pXRF_7644 | 120.19 | 14.36 | 121.8 | 18.13 | 134.4 | 105.91 | 12.68 | 20.68 | 249.37 | NA | NA | 25254.39 | 173.04 | 110.47 | 97.88 | 3640.76 | 1103.69 | 8560.79 | 21397.03 | 78361.78 | 2240.73 | 233675.34 | 78.17 | 6243.82
BaeN_2519.1d | IAW_BE_pXRF_7645 | 120.75 | 24.24 | 156.69 | 23.67 | 108.07 | 88.89 | 11.05 | 20.87 | 387.16 | NA | NA | 26956.31 | 175.87 | 103.7 | 110.41 | 6013.79 | 957.32 | 11778.34 | 25791.5 | 91383.87 | 1586.55 | 257312.88 | 365.58 | 14646.11
BaeN_2681.1a | IAW_BE_pXRF_7646 | 122.74 | 10.69 | 129.77 | 16.7 | 341.45 | 56.04 | 8.59 | 15.52 | 108.49 | NA | 62.63 | 23500.4 | 565.85 | 153.58 | 110.43 | 3557.56 | 2244.7 | 136408.2 | 11590.82 | 77585.52 | 6924.95 | 141266.11 | 178.43 | NA
BaeN_2681.1b | IAW_BE_pXRF_7647 | 120.81 | 10.32 | 128.21 | 20.74 | 359.39 | 55.6 | 12.54 | 9.95 | 83.08 | NA | NA | 26681.04 | 604.57 | 137.77 | 114.71 | 3803.83 | 1994.75 | 145273.13 | 11039.08 | 78153.17 | 7042.77 | 141650.67 | 172.59 | 8564.25
BaeN_2681.1c | IAW_BE_pXRF_7648 | 122.87 | 15.5 | 94.47 | 15.16 | 345.6 | 84.16 | NA | 18.7 | 78.97 | NA | NA | 23382.04 | 526.25 | 80.72 | 91.47 | 3160.01 | 1471.27 | 169197.22 | 11546.95 | 68082.78 | 4820.86 | 144401.38 | 278.64 | 8413.1
BaeN_2681.1d | IAW_BE_pXRF_7649 | 120.35 | 12.67 | 137 | 19.82 | 334.8 | 66.5 | 11.54 | 10.48 | 134.63 | 31.72 | NA | 25141.15 | 387.59 | 144.36 | 157.24 | 5062.21 | 1337.79 | 140686.08 | 16079.82 | 82510.97 | 4559.29 | 190701.56 | 590.02 | 14064.78
BaeN_2695.1a | IAW_BE_pXRF_7650 | 122.15 | 19.98 | 178.33 | 26.12 | 79.12 | 115.57 | 13.92 | 20.58 | 112.15 | NA | NA | 16572.09 | 102.78 | 124.52 | 142.07 | 5350.24 | 659.28 | 10324.81 | 19365.61 | 94951.5 | 2388.01 | 208969.77 | 209.42 | 7460.85
BaeN_2695.1b | IAW_BE_pXRF_7651 | 120.02 | 22.22 | 194.6 | 31.46 | 87.37 | 94.24 | 9.8 | 19.74 | 78.72 | NA | NA | 10187.62 | 150.83 | 97.02 | 109.16 | 5107.73 | 500.46 | 12104.87 | 15761.48 | 82597.88 | 5375.58 | 168527.91 | 136.35 | NA
BaeN_2695.1c | IAW_BE_pXRF_7652 | 122.13 | 20.76 | 176.87 | 24.85 | 77.81 | 109.59 | 17.8 | 20.19 | 111.38 | NA | NA | 15778.25 | 92 | 124.66 | 146.15 | 5135.31 | 265.48 | 9832.86 | 19211.36 | 81496.46 | 2433.03 | 191213.88 | 119.52 | 6952.82
BaeN_2695.1d | IAW_BE_pXRF_7653 | 121 | 18.87 | 178.39 | 29.31 | 94.12 | 106.4 | 13.55 | 21.35 | 198.14 | NA | NA | 23681.22 | 130.33 | 120.06 | 134.73 | 6530.22 | 536.81 | 15195.82 | 22469.23 | 88915.92 | 3074.99 | 235212.86 | 420.82 | 6221.31
BaeN_2702.1a | IAW_BE_pXRF_7654 | 121.56 | 10.24 | 139.53 | 13.29 | 82.7 | 105.67 | 10.54 | 19.55 | 111.82 | NA | 48.8 | 27766.07 | 315.48 | 180.59 | 101.29 | 3550.87 | 795.4 | 13084.5 | 17053.19 | 73009.68 | 1490.69 | 226680.89 | NA | 12049.96
BaeN_2702.1b | IAW_BE_pXRF_7655 | 122.77 | 10.12 | 135.74 | 8.07 | 114.56 | 122.42 | NA | 27.7 | 99.05 | NA | NA | 27411.28 | 379.39 | 150.26 | 93.43 | 3193.44 | 841.88 | 12295.78 | 20974.85 | 73106.54 | 946.8 | 237720.72 | NA | 8485.74
BaeN_2702.1c | IAW_BE_pXRF_7656 | 120.46 | 11.69 | 135.42 | 11.29 | 77.41 | 106.13 | 11.4 | 18.92 | 119.61 | NA | 48.67 | 31541.2 | 600.84 | 167.02 | 116.23 | 4300.69 | 696.26 | 10853.75 | 16952.09 | 86244.3 | 737.6 | 253371.14 | NA | 16516.08
BaeN_2702.1d | IAW_BE_pXRF_7657 | 120.9 | 14.65 | 156.52 | 15.59 | 103.95 | 119.84 | 11.19 | 20.99 | 141.96 | NA | NA | 23751.28 | 162.86 | 144.69 | 143.59 | 4775.9 | 478.05 | 18334.39 | 24248.3 | 102575.27 | 2381.61 | 298116.75 | 357.85 | 9901.65
BaeN_2720.2a | IAW_BE_pXRF_7658 | 120.36 | 18.81 | 169.98 | 23.67 | 124.7 | 107.46 | 11.28 | 19.93 | 156.42 | NA | NA | 17079.62 | 277.87 | 131.27 | 144.89 | 5231.86 | 678.71 | 14334.23 | 18078.16 | 82697 | 3074.58 | 190854.59 | 186.71 | 6648.18
BaeN_2720.2b | IAW_BE_pXRF_7659 | 121.63 | 19.8 | 188.21 | 25.84 | 119.57 | 89.78 | 13.49 | 15.58 | 270.16 | NA | NA | 14661.94 | 221.12 | 135.4 | 128.18 | 5347.89 | 643.45 | 17613.35 | 15987.72 | 71384.77 | 3029.92 | 177424.58 | 355.79 | NA
BaeN_2720.2c | IAW_BE_pXRF_7660 | 121.6 | 18.15 | 174.02 | 25.95 | 104.33 | 93.12 | 13.55 | 15.25 | 187.38 | NA | NA | 12375.37 | 142.29 | 127.41 | 153.62 | 5455.25 | 558.11 | 13036.2 | 16426.55 | 92020.73 | 3768.23 | 192519.05 | 240.51 | 3563.6
BaeN_2720.2d | IAW_BE_pXRF_7661 | 120.02 | 19.03 | 179.81 | 24.62 | 92.66 | 91.89 | 11.28 | 14.2 | 347.81 | NA | NA | 27416.26 | 136.17 | 153.05 | 171.91 | 6233.39 | 604.6 | 15875.3 | 20061.53 | 80685.25 | 2354.91 | 212358.34 | 459 | 14878.91
BaeN_2738.1a | IAW_BE_pXRF_7662 | 120.11 | 11.81 | 96.32 | 18.5 | 109.26 | 115.8 | 10.88 | 18.34 | 215.83 | NA | 107.56 | 34083.84 | 381.69 | 152.24 | 77.37 | 3502.33 | 1272.83 | 11391.33 | 17296.11 | 81459.38 | 3701.84 | 216177.67 | 559.13 | 9255.53
BaeN_2738.1b | IAW_BE_pXRF_7663 | 121.7 | 13.57 | 109.71 | 19.83 | 112.34 | 101.48 | 12.28 | 17.32 | 119.82 | NA | NA | 29040.96 | 303.6 | 178.72 | 110.47 | 3488.1 | 881.67 | 10031.35 | 16798.16 | 73415.43 | 6347.53 | 198806.08 | 357.28 | 8101.86
BaeN_2738.1c | IAW_BE_pXRF_7664 | 120.58 | 9.44 | 84.19 | 15.72 | 100.8 | 124.08 | 10.39 | 13.63 | 89.47 | NA | NA | 15511.53 | 129.24 | 125.94 | 82.75 | 2899.72 | 1304.84 | 10082.91 | 21220.28 | 72431.99 | 5302.61 | 204166.34 | 359.86 | 6621.86
BaeN_2738.1d | IAW_BE_pXRF_7665 | 121.39 | 12.09 | 97.83 | 8.57 | 61.89 | 111.63 | 7.45 | 12.59 | 172.62 | NA | 44.42 | 38185.47 | 315.38 | 181.44 | 114.06 | 4066.96 | 836.38 | 11671.75 | 25517.94 | 91673.09 | 1436.39 | 255621.44 | 580.11 | 14440.26
BaeN_2725.1a | IAW_BE_pXRF_7666 | 122.38 | 16.54 | 139.65 | 19.6 | 145.49 | 131.44 | 15.9 | 32.42 | 258.13 | NA | NA | 30810.45 | 359.9 | 158.94 | 125.32 | 4421.69 | 1561.99 | 10784.48 | 20698.46 | 92256.56 | 7275.73 | 192805.19 | 105.29 | 4700.28
BaeN_2725.1b | IAW_BE_pXRF_7667 | 122.14 | 16.77 | 180.44 | 24.37 | 150.26 | 134.49 | 20.54 | 36.82 | 383.17 | 33.35 | 89.34 | 34956.64 | 369.01 | 121.25 | 82.67 | 3665.69 | 1559.33 | 9519.74 | 17584.88 | 88353.85 | 5310.37 | 178467.38 | 60.28 | 11048.56
BaeN_2725.1c | IAW_BE_pXRF_7668 | 121.53 | 19.65 | 183.25 | 27.83 | 109.03 | 118.94 | 11.71 | 32.82 | 188.72 | 22.81 | NA | 38057.7 | 539.54 | 172 | 114.7 | 4803.2 | 871.54 | 9073.26 | 20574.68 | 100045.46 | 5461.5 | 202159.17 | 203.52 | 15137.37
BaeN_2725.1d | IAW_BE_pXRF_7669 | 120.72 | 16.93 | 157.99 | 24.2 | 148.66 | 134.95 | 17.85 | 29.8 | 401.62 | NA | NA | 30209.25 | 279.11 | 152.84 | 155.98 | 6273.26 | 1078.88 | 15252.64 | 26139.24 | 126466.88 | 1873.88 | 277419.47 | 461.95 | 11995.45
BaeN_2741.1a | IAW_BE_pXRF_7670 | 122.21 | 29.8 | 215.41 | 22.02 | 122.22 | 113.8 | 14.84 | 17.83 | 89.03 | NA | NA | 38523.31 | 385.34 | 204.85 | 164.19 | 7381.3 | 820.76 | 10274.75 | 16934.57 | 121388.13 | 6191.96 | 267101.88 | 145.67 | 8332.27
BaeN_2741.1b | IAW_BE_pXRF_7671 | 122.12 | 26.7 | 204.69 | 33.09 | 108.33 | 104.78 | 15.99 | 18.1 | 95.16 | NA | NA | 34368.01 | 438.05 | 156.82 | 163.88 | 6631.62 | 1228.78 | 9279.04 | 15287.7 | 99809.08 | 5040.9 | 235880.97 | 140.68 | 5445.94
BaeN_2741.1c | IAW_BE_pXRF_7672 | 120.41 | 23.59 | 184.98 | 15.03 | 102.18 | 80.94 | 12.61 | 16.41 | 232.89 | NA | 60.11 | 31055.68 | 276.19 | 115.05 | 101.04 | 6595.67 | 1608.32 | 12856.34 | 13327.78 | 89764.42 | 4892.25 | 248325.39 | 374.9 | NA
BaeN_2741.1d | IAW_BE_pXRF_7673 | 121.99 | 30.73 | 217.72 | 22.28 | 123.27 | 95.86 | 15.44 | 22.68 | 422.1 | NA | NA | 35747.12 | 178.65 | 162.27 | 156.87 | 9270.46 | 1065.73 | 12986.57 | 23080.23 | 102814.83 | 3017.12 | 303473.31 | 694.72 | 7392.26
BaeN_2741.2a | IAW_BE_pXRF_7674 | 122.5 | 11.41 | 158.37 | 20.77 | 102.54 | 80.9 | 12.73 | 25.3 | 121.75 | NA | NA | 14378.9 | 348.09 | 112.86 | 69.64 | 3355.03 | 926.95 | 8820.44 | 11104.43 | 95921.31 | 2745.82 | 239509.14 | NA | 10263.71
BaeN_2741.2b | IAW_BE_pXRF_7675 | 121.13 | 14.23 | 171.39 | 16.37 | 122.58 | 99.15 | 14.08 | 18.54 | 199.37 | NA | NA | 16760.46 | 199.62 | 92.45 | 74.81 | 4090.42 | 966.44 | 16621.35 | 13053.11 | 85787.92 | 2288.54 | 249756.73 | 449.83 | 7671.56
BaeN_2741.2c | IAW_BE_pXRF_7676 | 120.83 | 10.99 | 159.27 | 22.25 | 107.62 | 75.69 | 13.8 | 25.2 | 117.16 | NA | NA | 14636.5 | 231.3 | 108.7 | 72.88 | 3457.83 | 973.65 | 10227.54 | 11560.27 | 83363.34 | 2836.42 | 212521.64 | 118.91 | 6244.51
BaeN_2741.2d | IAW_BE_pXRF_7677 | 120.68 | 11.52 | 163.08 | 22.66 | 139.79 | 82.6 | 13.65 | 23.72 | 210.16 | NA | NA | 21441.87 | 262.67 | 121.35 | 60.82 | 4455.28 | 811.55 | 15999.13 | 14862.32 | 85634.32 | 2184.96 | 252188.27 | 764.28 | 9731.38
BaeN_2676.1a | IAW_BE_pXRF_7678 | 121.59 | 38.28 | 105.8 | 33.17 | 133.22 | 157.04 | 15.63 | 27.91 | 126.42 | NA | NA | 18220.44 | 226.26 | 128.19 | 96.71 | 3516.34 | 964.71 | 9007.16 | 21645.09 | 81063.96 | 6996.71 | 238388.78 | 115.48 | 5317.54
BaeN_2676.1b | IAW_BE_pXRF_7679 | 120.51 | 35.28 | 103.79 | 33.43 | 135.37 | 158.71 | 16.52 | 25.55 | 125.83 | NA | NA | 18157.93 | 238.76 | 135.26 | 82.97 | 3532.11 | 1016 | 8919.62 | 21712.49 | 79795.78 | 6894.51 | 238149.03 | 107.9 | NA
BaeN_2676.1c | IAW_BE_pXRF_7680 | 121.12 | 25.49 | 131.71 | 45.08 | 181.08 | 175.88 | 16.59 | 32.26 | 213.16 | 28.85 | NA | 25164.66 | 367.19 | 129.03 | 108.7 | 4614.15 | 1404.74 | 11602.51 | 23208.86 | 110393.73 | 9824.29 | 265689.09 | 197.71 | 10617.3
BaeN_2676.1d | IAW_BE_pXRF_7681 | 121.62 | 17.56 | 117.56 | 26.49 | 145.55 | 149.37 | 13.49 | 19.42 | 198.54 | 30.09 | NA | 23201.19 | 414.72 | 156.02 | 102.32 | 5751.09 | 1028.96 | 13813.49 | 22636.31 | 105626.47 | 4504.7 | 283452.34 | 275.45 | 5662.56
BaeN_2755.2a | IAW_BE_pXRF_7682 | 121.62 | 17.44 | 151.64 | 21.96 | 112.11 | 96.42 | 8.99 | 14.83 | 110.04 | NA | NA | 22560.76 | 264.58 | 152.04 | 149.52 | 4866.82 | 628.79 | 13854.24 | 17610.87 | 92305.95 | 2138.72 | 243583.56 | 211.55 | 13326.17
BaeN_2755.2b | IAW_BE_pXRF_7683 | 121.21 | 17.83 | 140.28 | 26.28 | 91.04 | 78.16 | 9.48 | 12.96 | 86.85 | NA | NA | 17313.55 | 235.06 | 126.29 | 131.44 | 5708.97 | 885.81 | 13353.88 | 15803.38 | 81469.55 | 2156.34 | 205691.11 | 137.74 | 7037.07
BaeN_2755.2c | IAW_BE_pXRF_7684 | 121.5 | 19.75 | 176.11 | 25.71 | 95.38 | 102.55 | 12.11 | 19.45 | 183.74 | NA | NA | 18610.32 | 360.95 | 125 | 144.87 | 5131.54 | 757.26 | 12923.33 | 17774.2 | 89208.35 | 2620.54 | 208990.34 | 612.35 | 9041.04
BaeN_2755.2d | IAW_BE_pXRF_7685 | 121.85 | 17.14 | 159.41 | 30.46 | 132.59 | 120.85 | 115.83 | NA | 257.07 | NA | NA | 29542.53 | 297.94 | 131.78 | 193.17 | 5582.49 | 722.01 | 17236.42 | 21682.26 | 89067.4 | 2107.08 | 236401.86 | 2637.74 | 7146.96
BaeN_2768.1a | IAW_BE_pXRF_7686 | 121.62 | 15.71 | 142.96 | 22.92 | 117.01 | 91.46 | 8.1 | 14.66 | 85.95 | NA | NA | 21973.34 | 126.07 | 125.21 | 144.9 | 4763.24 | 617.52 | 16200.02 | 16301.71 | 92381.53 | 2289.85 | 224896.13 | 90.06 | 11539.13
BaeN_2768.1b | IAW_BE_pXRF_7687 | 121.41 | 17.78 | 139.27 | 23.91 | 143.46 | 109.32 | 13.73 | 15.19 | 99.45 | NA | NA | 24001.68 | 191 | 129.44 | 146.43 | 4147.78 | 726.37 | 11854.74 | 18725.43 | 83595.23 | 1762.35 | 211673.83 | 96.15 | 9639.94
BaeN_2768.1c | IAW_BE_pXRF_7688 | 122.18 | 18.56 | 166.27 | 29.3 | 112.86 | 113.77 | 10.17 | 18.39 | 121.91 | NA | NA | 30266.54 | 245.56 | 184.47 | 173.14 | 5260.73 | 449.98 | 13131.7 | 18080.42 | 102312.61 | 2163.78 | 226001.95 | 93.22 | 14983.83
BaeN_2768.1d | IAW_BE_pXRF_7689 | 123.26 | 19.01 | 161.96 | 20.7 | 102.04 | 114.67 | 12.48 | 15.25 | 306.62 | NA | NA | 25941.76 | 187.81 | 170.61 | 168.21 | 5816.03 | 536.74 | 14564.87 | 20469.6 | 70335.05 | 2441.41 | 205805.39 | 429.36 | 6987.15
BaeN_2769.1a | IAW_BE_pXRF_7690 | 120.68 | 10.67 | 148.62 | 24.92 | 136.94 | 66.6 | 10.53 | 15.02 | 103.66 | NA | NA | 24744.31 | 453.26 | 152.17 | 62.89 | 3225.27 | 1086.35 | 9873.17 | 12639.75 | 70189.76 | 9455.41 | 254844.13 | 323.72 | NA
BaeN_2769.1b | IAW_BE_pXRF_7691 | 121.65 | 11.34 | 191.69 | 22.95 | 171.43 | 92.24 | 9.61 | 20.3 | 244.77 | 45.33 | 49.72 | 24584.08 | 381.44 | 123.69 | 67.76 | 3550.54 | 1404.73 | 18157.74 | 14197.22 | 54531.52 | 8697.88 | 178363.33 | 470.14 | NA
BaeN_2769.1c | IAW_BE_pXRF_7692 | 121.11 | 16.48 | 192.67 | 24.33 | 104.37 | 105.42 | 13.72 | 19.71 | 124.31 | 35.61 | NA | 30451.62 | 338.63 | 155.25 | 107.24 | 3763.61 | 961.23 | 8449.86 | 17682.93 | 81302.46 | 4883.85 | 263631.88 | 75.78 | 13142.5
BaeN_2769.1d | IAW_BE_pXRF_7693 | 120.64 | 14.55 | 173.19 | 23.97 | 154.76 | 88.56 | 22.27 | 15.43 | 240.91 | NA | NA | 16831.1 | 269.21 | 129.86 | 66.76 | 5133.43 | 848.99 | 26727.18 | 17368.17 | 56112.59 | 10843.34 | 256122.16 | 1560.34 | 7245.82
BaeN_2782.1a | IAW_BE_pXRF_7694 | 120.82 | 14.78 | 151.99 | 26.07 | 302.75 | 65.61 | 13.53 | 20.6 | 68.8 | NA | NA | 24544.56 | 364.09 | 146.85 | 116.05 | 4470.04 | 1581.95 | 129984.91 | 12818.36 | 102964.62 | 12765.5 | 143739.02 | 322.8 | NA
BaeN_2782.1b | IAW_BE_pXRF_7695 | 121.11 | 18.6 | 179.1 | 30.39 | 267.46 | 57.67 | 19.95 | 24.13 | 84.67 | NA | NA | 26602.93 | 446.67 | 134.21 | 125.33 | 4754.45 | 1428.68 | 86576.84 | 11630.22 | 87873.21 | 12003.77 | 131452.3 | 460.74 | 7646.75
BaeN_2782.1b2 | IAW_BE_pXRF_7696 | 121.86 | 19.64 | 181.4 | 32.93 | 277.67 | 64.64 | 22.63 | 30.75 | 91.04 | NA | NA | 30553.26 | 425.37 | 154.76 | 125.13 | 5064.5 | 1261.06 | 110674.18 | 11447.46 | 101116.57 | 13314.94 | 137044.59 | 596.95 | NA
BaeN_2782.1c | IAW_BE_pXRF_7697 | 121.3 | 13.88 | 153.03 | 29.6 | 303.7 | 53.95 | 19.19 | 20.86 | 71.57 | NA | NA | 24452.84 | 389.17 | 135.39 | 99.37 | 4448.14 | 1868.09 | 118531.64 | 12202.49 | 87027.52 | 13504.52 | 130159.75 | 373.43 | NA
BaeN_2782.1d | IAW_BE_pXRF_7698 | 120.82 | 18.47 | 211.81 | 37.8 | 308.8 | 56.41 | 19.05 | 24.93 | 239.68 | 22.51 | NA | 21635.15 | 462.92 | 129.44 | 128.36 | 7048.01 | 1455 | 134110.98 | 17545.45 | 75066.38 | 30387.04 | 172191.19 | 2084.58 | 10099.21
BaeN_2782.3a | IAW_BE_pXRF_7699 | 122.93 | 9.83 | 144.05 | 18.31 | 99.77 | 158.4 | 10.72 | 21.02 | 156.45 | NA | 55.26 | 22097.67 | 364.13 | 75.83 | 62.17 | 3021.02 | 1850.72 | 14904.63 | 23393.26 | 77113.52 | 2333.13 | 231526.88 | 60.87 | 7431.81
BaeN_2782.3b | IAW_BE_pXRF_7700 | 121.65 | 16.28 | 158.37 | 35.4 | 188.13 | 147.64 | 20.4 | 31.2 | 111.24 | NA | NA | 27760.42 | 503.27 | 125.39 | 110.22 | 4314.67 | 2259.66 | 12220.47 | 24030.89 | 105580.11 | 12837.54 | 231226.92 | 114.1 | 14955.29
BaeN_2782.3c | IAW_BE_pXRF_7701 | 120.84 | 17.98 | 178.19 | 34.87 | 185.1 | 179.75 | 20.86 | 35.7 | 150.7 | 20.82 | NA | 30628.75 | 532.63 | 91.66 | 112.5 | 4402.9 | 2047.29 | 12858.99 | 26945.8 | 95688.03 | 10952.2 | 236896.42 | 74.62 | NA
BaeN_2782.3d | IAW_BE_pXRF_7702 | 120.21 | 14.96 | 137.9 | 18.86 | 109.9 | 165.02 | 9.84 | 23.61 | 219.87 | 24.77 | NA | 26772.26 | 301.85 | 115.2 | 90.63 | 4726.6 | 1014.74 | 15648.37 | 32773.05 | 110369.13 | 3210.83 | 299753.81 | 595.48 | 17636.88
BaeN_2789.1a | IAW_BE_pXRF_7703 | 122.88 | 20.36 | 203.96 | 35.16 | 124.31 | 98.27 | 22.77 | 28.51 | 111.14 | NA | NA | 24591.91 | 351.19 | 101.14 | 108.57 | 4332.97 | 756.21 | 10264.15 | 17095.48 | 85468.12 | 8089.06 | 223158.45 | 115.67 | 8371.34
BaeN_2789.1b | IAW_BE_pXRF_7704 | 120.1 | 14.93 | 151.42 | 23.86 | 130.72 | 99.78 | 15.21 | 23.18 | 145.51 | NA | NA | 19613.58 | 315.93 | 108.81 | 87.18 | 3706.88 | 968.18 | 10632.1 | 17571.99 | 94717.79 | 7245.43 | 261589.09 | 181.06 | 10169.22
BaeN_2789.1c | IAW_BE_pXRF_7705 | 120.62 | 11.7 | 166.38 | 23.87 | 122.06 | 97.43 | 14.24 | 24.51 | 123.83 | NA | NA | 18306.8 | 402.19 | 84.69 | 79 | 3386.88 | 907.62 | 8364.47 | 17624.91 | 79827.72 | 6530.76 | 229192.73 | 99.42 | 6049.64
BaeN_2789.1d | IAW_BE_pXRF_7706 | 121.32 | 14 | 152.2 | 25.83 | 130.18 | 78.89 | 15.99 | 15.32 | 269.13 | NA | NA | 20277.2 | 183.26 | 120.23 | 71.46 | 5275.6 | 879.89 | 12286.46 | 19525.01 | 89400.55 | 4510.31 | 302632.88 | 326.9 | 7385.76
BaeN_2789.2a | IAW_BE_pXRF_7707 | 122.03 | 12.1 | 125.6 | 19.47 | 105.72 | 69.55 | 11.79 | 15.96 | 74 | NA | NA | 15718.75 | 185.61 | 63.93 | 67.05 | 3138.72 | 425.24 | 8889.19 | 13008.09 | 92348.97 | 9220.56 | 311685.78 | 115.16 | 10466.39
BaeN_2789.2b | IAW_BE_pXRF_7708 | 122.15 | 13.85 | 154.52 | 24.7 | 153.48 | 76.51 | 13.13 | 23.31 | 102.39 | NA | NA | 22021.63 | 304.97 | 115.08 | 105.25 | 4139.96 | 1131.17 | 10654.05 | 16119.65 | 96046.9 | 9502.09 | 240563.48 | 92.25 | 9566.57
BaeN_2789.2c | IAW_BE_pXRF_7709 | 122.98 | 13.84 | 136.09 | 20.85 | 121.13 | 82.71 | 12.74 | 22.64 | 84.05 | NA | NA | 17329.16 | 212.6 | 98.01 | 67.39 | 3301.89 | 1065.37 | 9428.53 | 15424.13 | 82219.16 | 7782.33 | 227330.41 | 132.92 | 7068.71
BaeN_2789.2d | IAW_BE_pXRF_7710 | 122.42 | 15.01 | 144.7 | 28.44 | 125.97 | 71.37 | 15.88 | 20.96 | 193.79 | NA | NA | 22165.92 | 353.83 | 129.51 | 107.15 | 5695.71 | 1104.57 | 11321.9 | 20267.46 | 86135.36 | 1730.1 | 290776.31 | 173.4 | 12227.62
BaeN_2789.3a | IAW_BE_pXRF_7711 | 122.51 | 13.24 | 165.42 | 25.81 | 106.93 | 119.5 | 13.21 | 17.49 | 89.61 | NA | NA | 16047.72 | NA | 95.54 | 96.09 | 4064.23 | 393.33 | 8123.72 | 19078.63 | 104717.44 | 3114.55 | 316537.66 | 53.94 | 14499.05
BaeN_2789.3b | IAW_BE_pXRF_7712 | 123.32 | 14.66 | 168.86 | 24.43 | 126.05 | 114.77 | 16.49 | 23.3 | 91.75 | 16.55 | NA | 13779.11 | 129.9 | 110.34 | 88.9 | 3832.57 | 883.45 | 9611.83 | 18121.2 | 105888.49 | 5604.56 | 296127.84 | 55.61 | 13333.91
BaeN_2789.3c | IAW_BE_pXRF_7713 | 121.21 | 10.78 | 146.76 | 16.81 | 90.49 | 107.28 | 10.92 | 17.13 | 85.03 | NA | NA | 13919.25 | 110.75 | 90.55 | 84.26 | 3576.51 | 628.73 | 7929.4 | 16777.14 | 79127.56 | 2338.78 | 274463.34 | 79.82 | 4380.95
BaeN_2789.3d | IAW_BE_pXRF_7714 | 121.99 | 17.3 | 162.98 | 30.65 | 109.59 | 110.02 | 14.36 | 14.71 | 242.37 | NA | NA | 13967.85 | 431.66 | 106.88 | 102.35 | 4555.73 | 556.95 | 16934.71 | 21227.33 | 94324.1 | 3103.28 | 283598.38 | 545.29 | 11110.21

## BaeS_SW_Orig_data_raw
Reading No |  | Type | Duration | Units | Sequence | Alloy1 | Alloy2 | Flags | SAMPLE | HEAT | LOT | BATCH | MISC | NOTE | User Login | LOCATION | INSPECTOR | Res | EScale | Shape Time | Sb | Sb Error | Sn | Sn Error | Cd | Cd Error | Pd | Pd Error | Ag | Ag Error | Ru | Ru Error | Mo | Mo Error | Nb | Nb Error | Zr | Zr Error | Bi | Bi Error | Pb | Pb Error | Se | Se Error | Au | Au Error | W | W Error | Zn | Zn Error | Cu | Cu Error | Ni | Ni Error | Co | Co Error | Fe | Fe Error | Mn | Mn Error | Cr | Cr Error | V | V Error | Ti | Ti Error | Al | Al Error | LEC | LEC Error | Bal | Bal Error | Y | Y Error | Sr | Sr Error | U | U Error | Rb | Rb Error | Th | Th Error | As | As Error | Hg | Hg Error | SiO2 | SiO2 Error | TiO2 | TiO2 Error | Al2O3 | Al2O3 Error | MnO | MnO Error | MgO | MgO Error | CaO | CaO Error | K2O | K2O Error | P2O5 | P2O5 Error | Fe2O3 | Fe2O3 Error | Ce | Ce Error | La | La Error | Ba | Ba Error | Ca | Ca Error | K | K Error | P | P Error | Si | Si Error | Cl | Cl Error | S | S Error | Mg | Mg Error
4 | 2019-09-09 | Mining | 121.08 | ppm | Final |  |  |  | 23_6_42_1_1 | [5 empty] | User | [6 empty] | 23.85 |  | 21.27 |  | 16.43 |  | 5.57 |  | 6.37 |  |  |  | 3 | 14.83 | 2.44 | 113.98 | 3.78 |  | 3.62 | 16.97 | 4.48 |  | 2.63 |  | 7.06 |  | 31.92 | 87.85 | 9.63 |  | 17.68 |  | 52.58 |  | 108.87 | 24721 | 255.83 | 404.24 | 70.17 | 203.98 | 35.96 | 123.22 | 45.25 | 4303.95 | 307.45 | 77437.15 | 2145.35 |  |  | 608833.5 | 1786.71 | 22.86 | 2.41 | 129.9 | 3.69 |  | 8.28 | 113.85 | 3.8 | 12.74 | 3.75 | 8.91 | 3.8 |  | 13.55 | 307351.88 | 0 | 7179.42 | 0 | 146317.5 | 0 | 521.95 | 0 | 1.66 | 0 | 166076.2 | 0 | 22566.24 | 0 | 3955.75 | 0 | 35343.61 | 0 |  | 112.34 |  | 91.31 | 250.84 | 83.93 | 118693.69 | 718.86 | 18733.39 | 339.52 | 1726.19 | 111.24 | 143676.08 | 1185.45 |  | 40.94 | 365.52 | 37.23 |  | 6337.16
7 | 2019-09-09 | Mining | 123.06 | ppm | Final |  |  |  | 23_6_42_1_2 | [5 empty] | User | [6 empty] | 20.04 | 67.29 | 10.31 |  | 10.6 |  | 4.01 |  | 8.71 |  |  |  | 4.63 | 17.9 | 2.39 | 130.7 | 3.73 |  | 3.6 | 27.29 | 4.69 |  | 2.43 |  | 6.81 |  | 31.29 | 127.5 | 10.39 |  | 27.32 |  | 41.28 |  | 116.61 | 33040.11 | 281.3 | 717.87 | 75.35 | 221.63 | 36.25 | 175.77 | 47.9 | 5525.98 | 323.67 | 94669.69 | 2161.79 |  |  | 610706 | 1779.36 | 26.49 | 2.4 | 92.55 | 3.02 | 6.75 | 3.73 | 127.03 | 3.83 | 10.61 | 3.69 | 9.89 | 3.99 |  | 11.32 | 372425.28 | 0 | 9217.88 | 0 | 178878.38 | 0 | 926.92 | 0 | 8954.38 | 0 | 49698.98 | 0 | 27889.42 | 0 | 5527.25 | 0 | 47237.45 | 0 |  | 107.31 |  | 87.34 | 197.27 | 80.28 | 35519.57 | 340.89 | 23152.43 | 378.98 | 2411.96 | 111.49 | 174095.59 | 1214.3 | 12699.57 | 105.7 | 808.35 | 41.83 |  | 5814.99
8 | 2019-09-09 | Mining | 122.96 | ppm | Final |  |  |  | 23_6_42_1_3 | [5 empty] | User | [6 empty] | 18.67 |  | 12.18 |  | 9.76 |  | 5.59 |  | 8.8 |  |  |  | 3.66 | 21.6 | 2.35 | 152.41 | 3.8 |  | 3.28 | 29.33 | 4.64 |  | 2.43 |  | 6.43 |  | 28.66 | 148.4 | 10.43 | 20.62 | 11.06 |  | 34.91 |  | 159.38 | 31601.46 | 263.02 | 868.78 | 75.39 | 170.96 | 35.26 | 150.08 | 45.19 | 5744.92 | 308.61 | 104510.42 | 2120.28 |  |  | 556500.75 | 1936.52 | 29.37 | 2.45 | 87.41 | 2.83 |  | 5.46 | 165.32 | 4.16 | 15.02 | 3.65 | 13.57 | 4.02 |  | 12.19 | 501369.03 | 0 | 9583.1 | 0 | 197472.44 | 0 | 1121.77 | 0 | 26737.09 | 0 | 28664.82 | 0 | 30735.12 | 0 | 4264.64 | 0 | 45180.6 | 0 |  | 98.83 |  | 80.15 | 232.65 | 74.16 | 20486.58 | 254.7 | 25514.79 | 386.41 | 1860.99 | 107.95 | 234372.22 | 1322.34 | 146.33 | 24.39 | 994.09 | 37.02 | 16124.17 | 3520.09
4 | 2019-09-09 | Mining | 120.31 | ppm | Final |  |  |  | A529091 | [5 empty] | Admin | [6 empty] | 21.67 |  | 17.63 |  | 13.07 |  | 3.95 |  | 9.25 |  |  |  | 3.16 | 27.03 | 2.55 | 130.65 | 3.63 |  | 3.23 | 19.23 | 4.33 |  | 2.1 |  | 6.77 |  | 29.95 | 125.78 | 10.16 |  | 15.81 |  | 35.19 |  | 74.36 | 11786.14 | 162.47 |  | 90.61 | 82.91 | 25.03 | 96.35 | 32.9 | 4073.22 | 221.05 | 62231.3 | 1466 |  |  | 686604.69 | 1471.84 | 76.23 | 3.05 | 64.45 | 2.54 |  | 5.45 | 147.39 | 4.01 | 25.49 | 3.86 | 7.28 | 3.64 |  | 12.64 | 424107.22 | 0 | 6794.54 | 0 | 117586.05 | 0 | 106.37 | 0 | 1.66 | 0 | 12698.65 | 0 | 24892.71 | 0 | 11737.63 | 0 | 16850.64 | 0 |  | 107.17 |  | 87.07 | 420.82 | 81.55 | 9075.65 | 148.26 | 20664.71 | 295 | 5122.02 | 120.29 | 198255.06 | 1259.58 |  | 32.6 | 877.19 | 35.29 |  | 5335.83
5 | 2019-09-09 | Mining | 155.19 | ppm | Final |  |  |  | A529092 | [5 empty] | Admin | [6 empty] | 24.89 |  | 20.47 |  | 10.55 |  | 4.03 |  | 8.51 |  |  |  | 1.76 | 23.24 | 1.79 | 151.04 | 2.77 |  | 2.16 | 19.02 | 3.11 |  | 1.5 |  | 4.48 |  | 21.7 | 139.87 | 7.62 |  | 11.62 |  | 25.41 |  | 55.35 | 12449.98 | 120.23 | 113.16 | 46.66 | 112.66 | 25.43 | 96.43 | 33.52 | 4264.21 | 226.67 | 61380.36 | 1259.14 |  |  | 704620 | 1010.3 | 63.82 | 2.07 | 75.12 | 1.95 | 5.46 | 2.63 | 138.78 | 2.81 | 23.45 | 2.76 | 7.47 | 2.62 |  | 7.85 | 386202 | 0 | 7113.13 | 0 | 115978.19 | 0 | 146.11 | 0 | 1.66 | 0 | 14441.34 | 0 | 22970.55 | 0 | 11509.71 | 0 | 17799.74 | 0 |  | 108.48 |  | 88.06 | 415.3 | 82.04 | 10321.14 | 153.35 | 19069.03 | 282.22 | 5022.56 | 112 | 180535.72 | 1042.68 |  | 33.81 | 944.4 | 34.95 |  | 3222.46
6 | 2019-09-09 | Mining | 121.08 | ppm | Final |  |  |  | A529092_3 | [5 empty] | Admin | [6 empty] | 29.65 |  | 13.06 |  | 14.77 |  | 3.74 |  | 5.87 |  |  |  | 2.82 | 27.97 | 2.49 | 179.07 | 4.12 |  | 3.47 | 21.17 | 4.32 |  | 1.95 |  | 6.59 |  | 29.87 | 170.93 | 11.22 |  | 17.46 |  | 35.38 |  | 94.58 | 20746.09 | 213.72 | 232.89 | 66.16 | 141.27 | 29.22 | 141.48 | 41.16 | 5452.66 | 276.77 | 61560.39 | 1425.19 |  |  | 726097.19 | 1302.08 | 37.56 | 2.44 | 91.28 | 2.93 | 8.14 | 3.65 | 104.51 | 3.43 | 15.67 | 3.68 | 22.83 | 4.11 |  | 10.71 | 315757.31 | 0 | 9095.58 | 0 | 116318.35 | 0 | 300.7 | 0 | 1.66 | 0 | 16740.24 | 0 | 19398.36 | 0 | 17434.98 | 0 | 29660.68 | 0 |  | 106.23 |  | 85.94 | 593.84 | 82 | 11964.15 | 174.07 | 16103.57 | 283.1 | 7608.21 | 128.99 | 147605.33 | 1066.05 |  | 32.76 | 1062.05 | 36.73 |  | 5139.29
7 | 2019-09-09 | Mining | 122.67 | ppm | Final |  |  |  | A52405_1 | [5 empty] | Admin | [6 empty] | 43.89 |  | 27.02 |  | 18.97 |  | 8.38 | 53.98 | 12.12 |  |  |  | 8.35 |  | 6.06 | 20.47 | 5.31 |  | 15.33 |  | 16.43 |  | 9.02 |  | 23.11 |  | 76.66 | 172.39 | 70.58 | 161228.5 | 1839.9 |  | 86.14 |  | 379.61 | 143441.25 | 1046.03 |  | 107.05 |  | 75.93 |  | 86.41 | 421.94 | 239.54 | 13828.53 | 1254.01 |  |  | 572879.31 | 3632.7 | 10.63 | 4.18 | 45.44 | 4.98 | 14.26 | 8.92 | 48.53 | 5.88 |  | 15.58 | 885.06 | 33.88 |  | 40.41 | 58607.79 | 0 | 703.84 | 0 | 26129 | 0 | 99.11 | 0 | 1.66 | 0 | 55605.45 | 0 | 2433.67 | 0 | 3006.35 | 0 | 205077.95 | 0 | 455.16 | 170 | 310.15 | 136.41 | 915.15 | 183.06 | 39740.89 | 514.42 | 2020.31 | 210.06 | 1311.9 | 98.59 | 27397.06 | 539.48 | 133.9 | 26.4 | 34529.77 | 296.98 |  | 17165.87
8 | 2019-09-09 | Mining | 121.06 | ppm | Final |  |  |  | A52405_2 | [5 empty] | Admin | [6 empty] | 28.86 |  | 18.57 |  | 13.45 |  | 5.81 | 19.78 | 7.6 |  |  |  | 4.39 | 6.92 | 3.19 | 71.67 | 4.34 |  | 11.29 | 20.89 | 6.81 |  | 4.66 |  | 12.23 |  | 46.12 | 99.55 | 31.91 | 51506.39 | 458.81 | 63.01 | 34.43 |  | 210.27 | 89760.77 | 626.75 | 206.07 | 63.16 | 111.09 | 36.35 | 79.02 | 35.16 | 1292.24 | 229.69 | 34333.04 | 1368.15 |  |  | 656882.25 | 2060.06 | 13.95 | 3.41 | 49.14 | 3.35 |  | 9.23 | 181.67 | 6.52 |  | 8.91 | 512.43 | 16.99 |  | 20.25 | 166998.63 | 0 | 2155.58 | 0 | 64872.29 | 0 | 266.08 | 0 | 9233.83 | 0 | 53540.64 | 0 | 18333.77 | 0 | 3973.46 | 0 | 128330.98 | 0 |  | 170.52 |  | 137.06 | 366.62 | 123.95 | 38265.18 | 423.16 | 15219.8 | 382.39 | 1733.92 | 100.41 | 78065.92 | 841.06 |  | 36.38 | 25580.02 | 201.97 |  | 7470.92
9 | 2019-09-09 | Mining | 120.75 | ppm | Final |  |  |  | A52405_3 | [5 empty] | Admin | [6 empty] | 60.44 |  | 36.06 |  | 18.35 |  | 8 | 40.27 | 11.1 |  |  |  | 7.04 |  | 9.26 | 26.56 | 5.28 |  | 18.35 | 30.19 | 11.4 |  | 7.9 |  | 22.03 |  | 70.84 | 127.98 | 66.17 | 151881.14 | 1672.79 |  | 73.01 |  | 282.83 | 128874.72 | 930.38 |  | 161.2 |  | 80.17 | 62.44 | 34.94 | 389.06 | 214.24 | 12204.19 | 1123.45 |  |  | 607117.31 | 3254.93 | 10.47 | 4.15 | 43.61 | 4.74 | 14.94 | 8.67 | 61.12 | 6.15 |  | 15.6 | 975.18 | 34.75 |  | 29.48 | 50347.42 | 0 | 648.99 | 0 | 23059.82 | 0 | 1.29 | 0 | 1.66 | 0 | 48894.86 | 0 | 3649.27 | 0 | 2816.1 | 0 | 184252.19 | 0 | 325.81 | 161.59 | 271.6 | 130.3 | 728.69 | 173.75 | 34944.87 | 460.18 | 3029.44 | 224.01 | 1228.88 | 93.52 | 23535.63 | 486.98 | 106.94 | 24.74 | 33896.79 | 286.21 |  | 17495.25
10 | 2019-09-09 | Mining | 122.63 | ppm | Final |  |  |  | A52405_4 | [5 empty] | Admin | [6 empty] | 19.98 |  | 17.39 |  | 10.33 |  | 6.61 |  | 5.67 |  |  |  | 2.73 | 25.17 | 2.58 | 96.93 | 3.27 |  | 3.31 | 13.06 | 4.18 |  | 2.3 |  | 6.73 |  | 40.33 | 163.55 | 11.27 | 33.54 | 11.88 |  | 52.49 |  | 109.27 | 29773.28 | 259.74 | 850.13 | 77.55 | 175.39 | 34.61 | 111.35 | 43.79 | 5179.07 | 296.49 | 76629.27 | 1704.68 |  |  | 589157.5 | 1828.91 | 90.2 | 3.24 | 47.07 | 2.26 | 8.41 | 3.78 | 154.85 | 4.15 | 28.37 | 4.03 | 21.99 | 3.92 |  | 11.36 | 516488.91 | 0 | 8639.2 | 0 | 144791.02 | 0 | 1097.69 | 0 | 28982.92 | 0 | 17170.11 | 0 | 26561.64 | 0 | 7220.67 | 0 | 42566.86 | 0 |  | 107.3 |  | 87.06 | 190.99 | 79.06 | 12271.38 | 200.54 | 22050.17 | 362.75 | 3150.93 | 115.45 | 241440.22 | 1364.42 |  | 31.68 | 851.38 | 34.78 | 17478.54 | 3371.11
11 | 2019-09-09 | Mining | 122.6 | ppm | Final |  |  |  | A52405_5 | [5 empty] | Admin | [6 empty] | 18.32 |  | 18.21 |  | 15.13 |  | 3.86 |  | 5.41 |  |  |  | 2.87 | 34.95 | 2.71 | 114.9 | 3.59 |  | 3.59 | 18.86 | 4.56 |  | 2.35 |  | 7.22 |  | 31.06 | 154.88 | 11.22 | 50.46 | 12.55 | 41.58 | 25.26 |  | 126.84 | 39838.26 | 312.31 | 901.22 | 77.46 | 106.49 | 29.68 | 97.18 | 36.85 | 4107.59 | 251.25 | 80535.26 | 1526.28 |  |  | 617138.44 | 1757.26 | 52.8 | 2.83 | 57.62 | 2.52 | 10.42 | 3.95 | 136.24 | 4.04 | 27.33 | 4.25 | 9.02 | 3.82 |  | 14.76 | 466289.34 | 0 | 6851.87 | 0 | 152171.38 | 0 | 1163.66 | 0 | 13019.6 | 0 | 16967.87 | 0 | 16054.3 | 0 | 10214.14 | 0 | 56956.76 | 0 |  | 104.86 |  | 85.14 | 177.85 | 77.37 | 12126.84 | 183.82 | 13327.49 | 275.85 | 4457.21 | 108.47 | 217973.7 | 1241.47 |  | 25.43 | 661.85 | 28.56 | 7851.65 | 2541.06
12 | 2019-09-09 | Mining | 121.94 | ppm | Final |  |  |  | A52685_1 | [5 empty] | Admin | [6 empty] | 29.49 |  | 12.94 |  | 8.99 |  | 3.85 |  | 7.02 |  |  |  | 3.68 | 12.93 | 2.24 | 112.16 | 3.45 |  | 3.67 | 34.64 | 4.86 |  | 2.17 |  | 6.52 |  | 30.01 | 154.85 | 11.01 | 20.78 | 11.54 |  | 35.93 |  | 143.36 | 18183.81 | 203.09 | 107.37 | 59.9 | 142.18 | 26.59 | 98.45 | 34.19 | 3612.29 | 228.62 | 62442.38 | 1372.51 |  |  | 644003.06 | 1583.38 | 12.01 | 2.09 | 74.6 | 2.72 |  | 5.48 | 105.42 | 3.46 | 8 | 3.61 | 12.46 | 4.25 |  | 11.09 | 491890.53 | 0 | 6025.65 | 0 | 117984.88 | 0 | 138.64 | 0 | 7877.66 | 0 | 19751.58 | 0 | 20875.08 | 0 | 6392.19 | 0 | 25997.39 | 0 |  | 105.77 |  | 85.78 | 643.54 | 81.72 | 14116.34 | 186.53 | 17329.47 | 287.41 | 2789.4 | 107.61 | 229941.34 | 1318.16 |  | 30.98 | 1278.41 | 38.39 | 4750.73 | 2535.68
13 | 2019-09-09 | Mining | 121.24 | ppm | Final |  |  |  | A52685_2 | [5 empty] | Admin | [6 empty] | 27.56 |  | 12.82 |  | 13.44 |  | 3.71 |  | 5.33 |  |  |  | 2.78 | 14.1 | 2.27 | 137.1 | 3.81 |  | 3.5 | 20.79 | 4.34 |  | 2.11 |  | 6.44 |  | 30.36 | 154 | 11 |  | 17.04 |  | 36.72 |  | 94.41 | 20330.62 | 213.95 | 135.91 | 61 | 121.99 | 27.72 | 113.75 | 35.48 | 3810 | 238.14 | 63378.38 | 1436.46 |  |  | 634055.38 | 1654.59 | 14.42 | 2.14 | 134.74 | 3.54 |  | 5.4 | 112.19 | 3.57 | 8.9 | 3.54 | 9.56 | 3.74 |  | 10.68 | 501899.5 | 0 | 6355.47 | 0 | 119753.45 | 0 | 175.49 | 0 | 13872.94 | 0 | 17908.83 | 0 | 21079.75 | 0 | 4523.79 | 0 | 29066.69 | 0 |  | 106.08 |  | 85.94 | 822.38 | 82.81 | 12799.33 | 182.97 | 17499.38 | 295.16 | 1974.07 | 104.92 | 234620.19 | 1358.44 |  | 31.84 | 1334.47 | 39.57 | 8366.26 | 2775.02
14 | 2019-09-09 | Mining | 120.82 | ppm | Final |  |  |  | A52685_3 | [5 empty] | Admin | [6 empty] | 17.91 |  | 12.7 |  | 8.63 |  | 3.65 |  | 5.43 |  |  |  | 2.76 | 14.09 | 2.26 | 122.69 | 3.57 |  | 3.39 | 19.6 | 4.26 |  | 1.94 |  | 6.34 |  | 30.41 | 162.94 | 11.28 | 24.06 | 11.6 |  | 47.81 |  | 95.47 | 20430.4 | 215.34 | 122.43 | 59.76 | 128.45 | 27.8 | 130.38 | 35.15 | 3875.79 | 236.81 | 74120.22 | 1562.88 |  |  | 602587.75 | 1799.62 | 11.36 | 2.08 | 76.65 | 2.75 |  | 5.31 | 109.44 | 3.54 | 7.21 | 3.41 | 10.9 | 3.74 |  | 11.15 | 543135.13 | 0 | 6465.2 | 0 | 140050.16 | 0 | 158.08 | 0 | 20616.47 | 0 | 15181.57 | 0 | 20967.37 | 0 | 3467.78 | 0 | 29209.34 | 0 |  | 104.24 |  | 84.35 | 717.21 | 80.72 | 10850.18 | 169.67 | 17406.09 | 293.68 | 1513.26 | 102.59 | 253896.39 | 1395.31 |  | 30.54 | 1212.68 | 37.29 | 12433.04 | 2882.75
15 | 2019-09-09 | Mining | 120.77 | ppm | Final |  |  |  | A53827_1 | [5 empty] | Admin | [6 empty] | 20.77 |  | 22.55 | 11.86 | 7.81 |  | 7.59 |  | 6.39 |  |  |  | 2.83 | 15.57 | 2.33 | 102.07 | 3.41 |  | 3.56 | 20.41 | 4.43 |  | 2.27 |  | 6.8 |  | 32.63 | 177.75 | 12.01 |  | 21.98 |  | 38.01 |  | 122.01 | 14037.96 | 183.62 |  | 116.88 | 87.51 | 24.38 | 78.09 | 28.26 | 2889.47 | 190.34 | 43529.98 | 1193.87 |  |  | 687588.06 | 1483.52 | 10.64 | 2.15 | 60.65 | 2.56 |  | 4.28 | 117.56 | 3.72 | 10.13 | 3.57 |  | 7.83 |  | 13.04 | 445312.66 | 0 | 4819.92 | 0 | 82249.89 | 0 | 1.29 | 0 | 8077.67 | 0 | 26208.28 | 0 | 20140.71 | 0 | 2900.96 | 0 | 20070.07 | 0 |  | 118.02 |  | 95.65 | 467.99 | 89.46 | 18730.9 | 206.1 | 16719.83 | 267.85 | 1265.91 | 99.17 | 208167.84 | 1327.26 |  | 36.04 | 1036.51 | 39.14 | 4871.35 | 2744.73
16 | 2019-09-09 | Mining | 122.04 | ppm | Final |  |  |  | A53827_2 | [5 empty] | Admin | [6 empty] | 23.34 |  | 13.7 |  | 10.78 |  | 4.6 |  | 9.09 |  |  |  | 2.64 | 17.46 | 2.24 | 120.02 | 3.44 |  | 3.28 | 16.14 | 4.02 |  | 1.99 |  | 6.69 |  | 30.48 | 204.99 | 11.9 |  | 16.73 |  | 35.27 |  | 83.53 | 15828.34 | 184.67 |  | 83.74 | 104.82 | 26.74 | 107.48 | 31.62 | 3353.26 | 214.57 | 50253.28 | 1294.79 |  |  | 679536.44 | 1431.7 | 14.68 | 2.12 | 69.03 | 2.56 |  | 4.05 | 126.79 | 3.66 | 9.65 | 3.39 | 5.62 | 3.37 |  | 10.78 | 418533.28 | 0 | 5593.58 | 0 | 94953.58 | 0 | 84.93 | 0 | 7364.56 | 0 | 43961.46 | 0 | 18315.46 | 0 | 3557.12 | 0 | 22629.78 | 0 |  | 110.06 |  | 89.56 | 456.27 | 83.84 | 31419 | 280.32 | 15204.6 | 268.44 | 1552.24 | 99.08 | 195649.44 | 1241.09 |  | 34.45 | 1420.26 | 42.28 | 4441.3 | 2774.98
17 | 2019-09-09 | Mining | 122.58 | ppm | Final |  |  |  | A53827_3 | [5 empty] | Admin | [6 empty] | 23.49 |  | 13.48 |  | 13.5 |  | 3.88 |  | 8.77 |  |  |  | 2.75 | 13.87 | 2.28 | 120.09 | 3.59 |  | 3.38 | 19.71 | 4.38 |  | 2.28 |  | 6.5 |  | 31.94 | 230.92 | 13.03 |  | 25.96 |  | 36.73 |  | 89.96 | 17028.63 | 199.17 | 95.25 | 60.26 | 141.5 | 26.79 | 118.32 | 32.99 | 3707.62 | 223.29 | 50812.56 | 1312.38 |  |  | 682857.31 | 1486.26 | 10.74 | 2.09 | 70.13 | 2.68 |  | 5.17 | 106.38 | 3.51 | 13.96 | 3.59 | 6.81 | 3.69 |  | 11.26 | 418185.56 | 0 | 6184.68 | 0 | 96010.34 | 0 | 122.99 | 0 | 9336.92 | 0 | 35289.38 | 0 | 17452.84 | 0 | 3794.75 | 0 | 24345.83 | 0 |  | 110.04 |  | 89.11 | 493.2 | 83.88 | 25221.11 | 247.47 | 14488.49 | 260.9 | 1655.94 | 100.55 | 195486.89 | 1269.32 |  | 60.48 | 1659.59 | 45.21 | 5630.76 | 2864.48
18 | 2019-09-09 | Mining | 121.68 | ppm | Final |  |  |  | A53615_1 | [5 empty] | Admin | [6 empty] | 20.83 |  | 12.59 |  | 11.68 |  | 6.62 |  | 5.45 |  |  |  | 2.62 | 12.52 | 2.18 | 115.1 | 3.42 |  | 3.28 | 21.85 | 4.29 |  | 1.97 |  | 6.24 |  | 29.94 | 161.46 | 11.04 |  | 16.52 |  | 34.47 |  | 104.35 | 17774.06 | 197.08 | 120.66 | 59.36 | 134.84 | 25.18 | 84.21 | 30.77 | 3429.66 | 208.7 | 68893.16 | 1399.5 |  |  | 624080.88 | 1684.98 | 11.12 | 2.02 | 71.16 | 2.62 |  | 4.5 | 104.31 | 3.38 | 11.05 | 3.45 |  | 5.31 |  | 10.88 | 526385.06 | 0 | 5721.02 | 0 | 130173.62 | 0 | 155.8 | 0 | 13741.09 | 0 | 14093.77 | 0 | 21894.31 | 0 | 2618.76 | 0 | 25411.57 | 0 |  | 101.88 |  | 82.53 | 507.8 | 78.13 | 10072.74 | 157.33 | 18175.59 | 285.6 | 1142.77 | 93.97 | 246066.33 | 1345.91 |  | 29.32 | 691.58 | 30 | 8286.75 | 2484.9
19 | 2019-09-09 | Mining | 122.52 | ppm | Final |  |  |  | A53615_2 | [5 empty] | Admin | [6 empty] | 18.31 |  | 12.86 |  | 9.9 |  | 4.58 |  | 5.55 |  |  |  | 3.04 | 14 | 2.24 | 210.62 | 4.41 |  | 3.11 | 18.41 | 4.25 |  | 2.12 |  | 6.39 |  | 31.11 | 255.33 | 13.23 | 18.2 | 11.34 |  | 35.3 |  | 87.83 | 17612.68 | 197.48 | 208.59 | 59.85 | 125.37 | 25.31 | 66.63 | 30.86 | 3011.93 | 207.48 | 49145.67 | 1194.18 |  |  | 675106.5 | 1465.56 | 14.74 | 2.14 | 75.06 | 2.7 |  | 4.8 | 117.9 | 3.6 | 18.93 | 3.6 | 6.98 | 3.57 |  | 13.31 | 454006.28 | 0 | 5024.19 | 0 | 92860.75 | 0 | 269.33 | 0 | 5594.94 | 0 | 22389.58 | 0 | 22147.94 | 0 | 5157.24 | 0 | 25180.84 | 0 |  | 105.48 |  | 85.49 | 425.01 | 79.83 | 16001.7 | 198.41 | 18386.14 | 294.05 | 2250.5 | 100.74 | 212231.81 | 1273.42 |  | 30.83 | 1294.2 | 38.39 |  | 3640.15
20 | 2019-09-09 | Mining | 120.02 | ppm | Final |  |  |  | A53615_3 | [5 empty] | Admin | [6 empty] | 19.17 |  | 19.41 |  | 15.44 |  | 4 |  | 7.3 |  |  |  | 2.64 | 13.55 | 2.2 | 111.02 | 3.39 |  | 3.18 | 15.44 | 4.04 |  | 1.96 |  | 6.23 |  | 31.86 | 331.92 | 14.66 |  | 16.45 |  | 35.21 |  | 89.11 | 18418.04 | 200.46 | 122.61 | 58.85 | 106.72 | 26.44 | 86.3 | 32.01 | 3490.91 | 216.83 | 53875.96 | 1308.29 |  |  | 657772.06 | 1535.89 | 13.13 | 2.04 | 79.59 | 2.74 |  | 4.72 | 101.65 | 3.34 | 12.99 | 3.44 | 8.78 | 3.48 |  | 10.89 | 467137.38 | 0 | 5823.19 | 0 | 101798.63 | 0 | 158.31 | 0 | 13910.76 | 0 | 23676.14 | 0 | 20857.92 | 0 | 6079.66 | 0 | 26332.27 | 0 |  | 109.25 |  | 88.74 | 494.56 | 83.55 | 16921.2 | 202.6 | 17315.23 | 285.6 | 2653.02 | 106.92 | 218370.13 | 1300.41 |  | 31.12 | 1284.87 | 39.01 | 8389.07 | 2746.56
23 | 2019-09-09 | Mining | 121.55 | ppm | Final |  |  |  | 141674_1 | [5 empty] | User | [6 empty] | 22.63 |  | 12.77 |  | 10.94 |  | 3.67 |  | 6.98 |  |  |  | 2.76 | 10.29 | 2.24 | 127.91 | 3.74 |  | 3.41 | 25.43 | 4.61 |  | 2.19 |  | 6.6 |  | 30.15 | 122.83 | 10.3 | 17.29 | 11.46 |  | 35.93 |  | 113.21 | 21749.69 | 224.74 | 253.06 | 64.42 | 112.5 | 25.86 | 69.75 | 34.08 | 3081.04 | 224.34 | 76226.39 | 1577.82 |  |  | 609749.44 | 1790.36 | 14.57 | 2.21 | 117.83 | 3.38 |  | 6.98 | 124.2 | 3.79 | 11.84 | 3.62 |  | 5.68 |  | 11.06 | 511848.66 | 0 | 5139.49 | 0 | 144029.77 | 0 | 326.76 | 0 | 16284.88 | 0 | 20648.23 | 0 | 22774.82 | 0 | 10004.74 | 0 | 31095.53 | 0 |  | 104.77 |  | 85.1 | 640.69 | 81.07 | 14757.17 | 192.12 | 18906.54 | 298.84 | 4365.83 | 118.58 | 239271.06 | 1358.26 |  | 30.08 | 410.75 | 28.16 | 9820.82 | 2796.42
24 | 2019-09-09 | Mining | 120.52 | ppm | Final |  |  |  | 141674_2 | [5 empty] | User | [6 empty] | 24.82 |  | 21.14 |  | 11.22 |  | 4.83 |  | 6.91 |  |  |  | 4.32 | 13.14 | 2.35 | 121 | 3.75 |  | 3.68 | 21.33 | 4.51 |  | 2.25 |  | 7 |  | 32.52 | 119.78 | 10.53 |  | 27.11 |  | 37.85 |  | 107.06 | 24597.2 | 245.19 | 327.34 | 67.14 | 132.68 | 27.84 | 98.08 | 36.56 | 3331.12 | 241.15 | 54767.84 | 1442.37 |  |  | 670673 | 1546.1 | 15.01 | 2.21 | 111.99 | 3.37 |  | 6.93 | 106.52 | 3.61 | 9.98 | 3.67 |  | 5.64 |  | 11.85 | 428462.81 | 0 | 5556.63 | 0 | 103483.83 | 0 | 422.66 | 0 | 5787.83 | 0 | 25786.97 | 0 | 21588.79 | 0 | 9781.67 | 0 | 35166.61 | 0 |  | 117.67 |  | 95.27 | 666.13 | 91.26 | 18429.8 | 221.05 | 17921.96 | 304.52 | 4268.49 | 126.8 | 200291.14 | 1325.94 |  | 37.99 | 480.86 | 35.08 |  | 4523.26
25 | 2019-09-09 | Mining | 122.34 | ppm | Final |  |  |  | 141674_3 | [5 empty] | User | [6 empty] | 20.58 |  | 20.85 |  | 10.37 |  | 4.32 |  | 7.1 |  |  |  | 2.92 | 12.06 | 2.34 | 128.96 | 3.85 |  | 3.47 | 20.66 | 4.51 |  | 2.36 |  | 6.99 |  | 31.73 | 128.36 | 10.68 |  | 18.31 |  | 59.95 |  | 102.35 | 23042.09 | 236.1 | 209.49 | 65.59 | 110.63 | 29.05 | 82.78 | 38.93 | 3541.75 | 254.71 | 77314.15 | 1617.94 |  |  | 627777.56 | 1753.41 | 16.06 | 2.21 | 126.96 | 3.56 | 7.27 | 3.81 | 102.02 | 3.55 | 13.89 | 3.67 | 8.3 | 3.84 |  | 11.67 | 469888.94 | 0 | 5907.99 | 0 | 146085.08 | 0 | 270.49 | 0 | 10019.03 | 0 | 23298.55 | 0 | 21436.62 | 0 | 13432.34 | 0 | 32943.27 | 0 |  | 118.41 |  | 96.1 | 906.53 | 93.8 | 16651.34 | 211.04 | 17795.64 | 304.43 | 5861.56 | 128.93 | 219656.39 | 1324.42 |  | 32.55 | 425.6 | 30.62 | 6042.11 | 2821.61
26 | 2019-09-09 | Mining | 121.76 | ppm | Final |  |  |  | 141729_1 | [5 empty] | User | [6 empty] | 19.27 | 31 | 9.57 |  | 9.34 |  | 6.71 |  | 5.91 |  |  |  | 4.05 | 13.92 | 2.35 | 145.65 | 3.95 |  | 3.52 | 31.34 | 4.83 |  | 2.18 |  | 6.65 |  | 31.29 | 178.94 | 11.8 |  | 17.71 |  | 37.65 |  | 107.63 | 26164.76 | 248.92 | 250.29 | 67.03 | 193.4 | 31.75 | 114.87 | 40.94 | 4640.64 | 275.82 | 81873.09 | 1768.19 |  |  | 610726.38 | 1794.06 | 23.91 | 2.29 | 114.86 | 3.36 | 7.87 | 3.74 | 93.12 | 3.37 | 13 | 3.68 |  | 8.28 |  | 11.44 | 478640.78 | 0 | 7741.05 | 0 | 154699.22 | 0 | 323.18 | 0 | 13000.4 | 0 | 24888.57 | 0 | 21192.17 | 0 | 13865.71 | 0 | 37407.76 | 0 |  | 108.24 |  | 88.07 | 364.72 | 82.79 | 17787.71 | 223.59 | 17592.71 | 313.34 | 6050.67 | 135.53 | 223747.56 | 1341.96 | 1630.07 | 38.14 | 364.46 | 31.54 | 7840.07 | 3156.67
27 | 2019-09-09 | Mining | 122.72 | ppm | Final |  |  |  | 141729_2 | [5 empty] | User | [6 empty] | 22.96 |  | 15.89 |  | 11.21 |  | 5.91 |  | 10.74 |  |  |  | 3.25 | 15.47 | 2.6 | 113.79 | 3.92 |  | 3.9 | 23.29 | 5 |  | 2.87 |  | 7.68 |  | 37.34 | 128.18 | 11.78 |  | 20.04 |  | 42.95 |  | 123.1 | 29139.96 | 288.49 | 327.1 | 72.21 | 184.12 | 32.46 | 105.91 | 41.51 | 4574.44 | 280.34 | 77493.21 | 1728.01 |  |  | 635831.44 | 1851.2 | 23.89 | 2.53 | 89.85 | 3.29 |  | 6 | 104.23 | 3.86 | 14.19 | 3.98 |  | 6.22 |  | 14.05 | 451550.31 | 0 | 7630.62 | 0 | 146423.42 | 0 | 422.36 | 0 | 6811 | 0 | 16951 | 0 | 22473.41 | 0 | 12374.93 | 0 | 41661.39 | 0 |  | 128.37 |  | 103.87 | 378.82 | 97.52 | 12114.78 | 197.67 | 18656.32 | 338.16 | 5400.13 | 132.77 | 211083.73 | 1378.79 |  | 39.72 | 73.45 | 30.44 |  | 4677.77
28 | 2019-09-09 | Mining | 121.02 | ppm | Final |  |  |  | 141729_3 | [5 empty] | User | [6 empty] | 26.31 |  | 13.15 |  | 11.98 |  | 5.69 |  | 6.45 |  |  |  | 2.94 | 16.16 | 2.41 | 133.09 | 3.88 |  | 3.65 | 25.83 | 4.7 |  | 2.24 |  | 6.67 |  | 32.52 | 149.02 | 11.38 |  | 17.54 |  | 38.97 |  | 102.99 | 22824.36 | 237.15 | 216.32 | 65.13 | 158.23 | 30.37 | 102.62 | 38.49 | 4267.69 | 258.91 | 68908.17 | 1661.72 |  |  | 655200.25 | 1678.03 | 20.79 | 2.26 | 103.75 | 3.27 |  | 7.88 | 87.36 | 3.32 | 12 | 3.7 | 6.15 | 3.95 |  | 11.73 | 411991.09 | 0 | 7118.94 | 0 | 130201.99 | 0 | 279.31 | 0 | 20268.76 | 0 | 30481.79 | 0 | 18265.1 | 0 | 11246.35 | 0 | 32631.98 | 0 |  | 119.69 |  | 96.78 | 541.96 | 91.43 | 21785.15 | 241.56 | 15162.79 | 285.17 | 4907.64 | 128.07 | 192591.2 | 1290.99 |  | 37.38 | 556.11 | 35.42 | 12223.35 | 3418.41
29 | 2019-09-09 | Mining | 122.11 | ppm | Final |  |  |  | 143068_1_1 | [5 empty] | User | [6 empty] | 19.56 |  | 13.9 |  | 11.85 |  | 4.09 |  | 5.95 |  |  |  | 3.24 | 15.78 | 2.27 | 121.75 | 3.57 |  | 3.44 | 21.42 | 4.36 |  | 2.01 |  | 6.52 |  | 32.12 | 233.21 | 12.88 |  | 17.37 |  | 50.01 |  | 146.93 | 24252.25 | 233.61 |  | 88.18 | 133.83 | 30.59 | 104.84 | 38.32 | 3967.44 | 258.02 | 95643.36 | 1875.76 |  |  | 539738.63 | 1979.71 | 13.4 | 2.18 | 84.11 | 2.85 |  | 4.29 | 135.55 | 3.86 | 12.34 | 3.62 | 6.54 | 3.66 |  | 11.72 | 636496 | 0 | 6618.09 | 0 | 180718.13 | 0 | 111.98 | 0 | 12099.08 | 0 | 13268.78 | 0 | 23677.04 | 0 | 1712.43 | 0 | 34673.44 | 0 |  | 113.55 |  | 91.71 | 627.89 | 87.56 | 9483.12 | 173.68 | 19655.53 | 332.26 | 747.27 | 109.38 | 297539.28 | 1506.02 |  | 32.72 | 51.28 | 24.7 | 7296.52 | 2876.72
31 | 2019-09-09 | Mining | 120.76 | ppm | Final |  |  |  | 143068_1_2 | [5 empty] | User | [6 empty] | 20.24 |  | 14.64 |  | 14.91 |  | 4.15 |  | 9.7 |  |  |  | 4.23 | 18.46 | 2.31 | 128.4 | 3.63 |  | 3.34 | 25.4 | 4.53 |  | 2.17 |  | 6.42 |  | 31.81 | 228.44 | 12.72 | 27.18 | 11.85 |  | 36.39 |  | 158.81 | 27244.02 | 247.28 |  | 89.59 | 178.56 | 31.58 | 118.02 | 39.86 | 4363.72 | 269.2 | 91289.64 | 1887.86 |  |  | 548490.31 | 1926.74 | 13.08 | 2.2 | 86.48 | 2.88 |  | 6.81 | 141.61 | 3.94 | 14.76 | 3.65 | 6.07 | 3.76 |  | 11.27 | 620853.06 | 0 | 7279.12 | 0 | 172491.78 | 0 | 94.17 | 0 | 10971.76 | 0 | 13239.07 | 0 | 24056.77 | 0 | 1534.6 | 0 | 38950.78 | 0 |  | 111.06 |  | 90.11 | 570.41 | 85.58 | 9461.88 | 174.33 | 19970.76 | 337.66 | 669.66 | 111.64 | 290226.75 | 1505.86 |  | 34.84 |  | 38.06 | 6616.67 | 2984.93
32 | 2019-09-09 | Mining | 121.21 | ppm | Final |  |  |  | 143068_1_3 | [5 empty] | User | [6 empty] | 18.13 |  | 12.87 |  | 10.21 |  | 5.02 |  | 5.49 |  |  |  | 2.71 | 19.18 | 2.29 | 134.68 | 3.66 |  | 3.33 | 26.65 | 4.54 |  | 2.16 |  | 6.31 |  | 31.12 | 252.32 | 13.06 | 20.8 | 11.25 |  | 35.6 |  | 159.55 | 29203.9 | 253.59 | 94.59 | 59.78 | 150.86 | 31.21 | 122.75 | 39.22 | 4418.77 | 265.87 | 97722.67 | 1871.88 |  |  | 535236.13 | 1972.4 | 12.85 | 2.13 | 87.3 | 2.86 |  | 7.47 | 129.2 | 3.74 | 13.68 | 3.62 | 8.82 | 3.84 |  | 10.99 | 626586.63 | 0 | 7370.96 | 0 | 184646.98 | 0 | 122.13 | 0 | 17591.39 | 0 | 13591.21 | 0 | 21378.3 | 0 | 1536.18 | 0 | 41752.82 | 0 |  | 103.52 |  | 84.1 | 570.18 | 79.99 | 9713.56 | 172.22 | 17747.22 | 316.02 | 670.35 | 104.5 | 292907 | 1456.32 |  | 30.34 | 101.39 | 23.39 | 10608.73 | 2913.02
33 | 2019-09-09 | Mining | 122.89 | ppm | Final |  |  |  | 143068_2_1 | [5 empty] | User | [6 empty] | 22.2 |  | 15.84 |  | 10.97 |  | 5.26 |  | 7.23 |  |  |  | 4.08 | 21.24 | 2.59 | 108.26 | 3.74 |  | 3.97 | 19.73 | 4.73 |  | 2.67 |  | 7.48 |  | 34.88 | 101.29 | 10.59 |  | 23.92 |  | 42.01 |  | 205.44 | 31358.66 | 294.13 | 187.9 | 65.83 | 169.82 | 31.23 | 132.95 | 37.84 | 3670.6 | 255.82 | 66552.15 | 1701.23 |  |  | 628312.94 | 1775.38 | 12.49 | 2.32 | 75.3 | 2.99 |  | 6.38 | 116.48 | 3.96 | 8.55 | 3.82 | 11.05 | 4.13 |  | 12.79 | 512168.84 | 0 | 6122.92 | 0 | 125750.29 | 0 | 242.62 | 0 | 1.66 | 0 | 17454.62 | 0 | 19573.23 | 0 | 818.19 | 0 | 44833.48 | 0 |  | 128.47 |  | 103.95 | 473.49 | 97.07 | 12474.72 | 197.61 | 16248.74 | 316.89 | 357.04 | 100.7 | 239420.73 | 1454.59 |  | 39.53 | 149.11 | 30.26 |  | 6437.33
34 | 2019-09-09 | Mining | 122.83 | ppm | Final |  |  |  | 143068_2_2 | [5 empty] | User | [6 empty] | 23.03 |  | 16.93 |  | 14.6 |  | 4.53 |  | 8.96 |  |  |  | 3.34 | 19.15 | 2.54 | 123.32 | 3.88 |  | 3.87 | 23.9 | 4.87 |  | 2.55 |  | 7.05 |  | 33.63 | 128.39 | 11.18 |  | 18.04 |  | 39.97 |  | 155.77 | 40403.45 | 331.15 | 234.76 | 65.54 | 159.82 | 31.57 | 129.87 | 39.53 | 3592.04 | 265.42 | 66360.84 | 1553.42 |  |  | 607099 | 1860.82 | 12.87 | 2.32 | 80.64 | 3.04 |  | 5.85 | 122.78 | 4.01 | 9.22 | 3.86 | 16.3 | 4.37 |  | 12.69 | 513060.59 | 0 | 5991.89 | 0 | 125388.81 | 0 | 303.12 | 0 | 23519.64 | 0 | 14053.06 | 0 | 19845.44 | 0 | 831.41 | 0 | 57764.82 | 0 |  | 120.92 |  | 97.85 | 423.81 | 91.36 | 10043.64 | 184.57 | 16474.71 | 326.31 | 362.81 | 94.88 | 239837.61 | 1397.92 |  | 35.85 | 152.83 | 26.89 | 14183.84 | 3283.94
35 | 2019-09-09 | Mining | 120.38 | ppm | Final |  |  |  | 143068_2_3 | [5 empty] | User | [6 empty] | 21.48 |  | 22.83 |  | 12 |  | 4.53 |  | 7.37 |  |  |  | 5.2 | 18.08 | 2.48 | 124.73 | 3.86 |  | 3.86 | 22.67 | 4.77 |  | 2.53 |  | 7.23 |  | 33.13 | 122.04 | 10.88 |  | 18.93 |  | 39.92 |  | 132.07 | 37306.05 | 314.7 | 192.87 | 63.84 | 136.85 | 32.05 | 125.69 | 39.39 | 3706.24 | 264.73 | 69571.08 | 1609.03 |  |  | 600237.63 | 1868.57 | 12.89 | 2.29 | 80.82 | 3.01 |  | 4.77 | 120.61 | 3.93 | 6.4 | 3.74 | 12.32 | 4.17 |  | 12.22 | 531988.69 | 0 | 6182.38 | 0 | 131454.55 | 0 | 249.03 | 0 | 19096.41 | 0 | 14393.02 | 0 | 20195.92 | 0 | 697.21 | 0 | 53336.46 | 0 |  | 123.49 |  | 99.64 | 438.59 | 92.98 | 10286.61 | 185.53 | 16765.67 | 326.04 | 304.24 | 98.06 | 248685.81 | 1434.67 |  | 35.96 | 102.41 | 26.46 | 11516.35 | 3195.29
36 | 2019-09-09 | Mining | 121.82 | ppm | Final |  |  |  | 141690_1 | [5 empty] | User | [6 empty] | 20.72 |  | 15.17 |  | 12.25 |  | 4.36 |  | 6.87 |  |  |  | 2.87 | 13.45 | 2.33 | 108.99 | 3.59 |  | 3.69 | 20.37 | 4.55 |  | 2.28 |  | 6.92 |  | 32.11 | 133.86 | 10.92 |  | 28.73 |  | 62.35 |  | 116.12 | 29881.46 | 271.6 |  | 151.16 | 165.3 | 30.69 | 104.99 | 37.9 | 3748.34 | 254.99 | 103096.1 | 2023.49 |  |  | 541209 | 2136.43 | 9.5 | 2.15 | 84.31 | 2.98 |  | 5.53 | 115.63 | 3.76 | 18.39 | 3.97 | 6.23 | 3.79 |  | 11.98 | 592148.81 | 0 | 6252.61 | 0 | 194800.09 | 0 | 1.29 | 0 | 28317.69 | 0 | 14117.58 | 0 | 19831.38 | 0 | 771.37 | 0 | 42721.52 | 0 |  | 118.29 |  | 96.19 | 508.73 | 90.18 | 10089.75 | 176.64 | 16463.04 | 310.28 | 336.61 | 100.82 | 276808.53 | 1491.78 |  | 33.91 |  | 34.83 | 17077.37 | 3311.46
37 | 2019-09-09 | Mining | 120.84 | ppm | Final |  |  |  | 141690_2 | [5 empty] | User | [6 empty] | 20.98 |  | 13.3 |  | 10.58 |  | 4.8 |  | 5.8 |  |  |  | 3.19 | 14.47 | 2.27 | 118.3 | 3.57 |  | 3.6 | 27.3 | 4.67 |  | 2.21 |  | 6.41 |  | 29.62 | 143.75 | 10.73 |  | 19.56 |  | 43.02 |  | 150.1 | 29253.91 | 260.21 | 94.25 | 59.5 | 186.15 | 29.32 | 110.07 | 36.93 | 3812.94 | 249.46 | 102590.34 | 1991.3 |  |  | 536127 | 2058.19 | 9.41 | 2.11 | 86.07 | 2.91 |  | 4.27 | 122.33 | 3.73 | 12.02 | 3.74 |  | 7.46 |  | 10.85 | 608319.56 | 0 | 6360.37 | 0 | 193844.45 | 0 | 121.69 | 0 | 23878.55 | 0 | 13613.38 | 0 | 21712.56 | 0 | 612.58 | 0 | 41824.32 | 0 |  | 109.59 |  | 88.61 | 484.96 | 83.18 | 9729.4 | 171.08 | 18024.71 | 314.66 | 267.32 | 101.82 | 284367.78 | 1468.45 |  | 31.6 |  | 32.56 | 14400.28 | 3152.67
38 | 2019-09-09 | Mining | 122.54 | ppm | Final |  |  |  | 141690_3 | [5 empty] | User | [6 empty] | 18.69 |  | 19.02 |  | 12.55 |  | 3.87 |  | 5.6 |  |  |  | 2.71 | 12.82 | 2.24 | 112.39 | 3.49 |  | 3.4 | 23.56 | 4.47 |  | 2.01 |  | 6.51 |  | 30.24 | 142.92 | 10.74 |  | 27.21 |  | 50.53 |  | 110.5 | 29422.02 | 260.34 | 95.75 | 59.46 | 158.38 | 30 | 123.93 | 37.41 | 3742.55 | 252.16 | 103443.69 | 1997.22 |  |  | 532874.44 | 2072.85 | 10.72 | 2.12 | 84.13 | 2.88 |  | 4.59 | 122.96 | 3.73 | 9.63 | 3.54 |  | 5.51 |  | 11.19 | 605477 | 0 | 6242.95 | 0 | 195456.84 | 0 | 123.64 | 0 | 27019.32 | 0 | 14347.13 | 0 | 22877.23 | 0 | 1064.25 | 0 | 42064.66 | 0 |  | 107.37 |  | 86.99 | 512.51 | 82.01 | 10253.81 | 177.46 | 18991.56 | 326.63 | 464.41 | 101.68 | 283039 | 1452.68 |  | 31.28 | 60.29 | 23.19 | 16294.37 | 3205.59
50 | 2019-09-09 | Mining | 129.85 | ppm | Final |  |  |  | 146102_1 | [5 empty] | User | [6 empty] | 24.11 |  | 16.82 |  | 13.39 |  | 5.05 |  | 7.63 |  |  |  | 4.01 | 10.14 | 2.52 | 94.1 | 3.67 |  | 6.53 | 11.32 | 4.46 |  | 2.69 |  | 8.41 | 60.24 | 29.45 | 92.68 | 11.48 | 86.46 | 17.5 |  | 44.76 |  | 110.06 | 12976.44 | 193.72 |  | 102.37 |  | 80.91 |  | 45.59 | 2099.82 | 197.71 | 51652.21 | 1535.62 |  |  | 705253.81 | 1644.57 | 10.24 | 2.09 | 67.74 | 2.94 |  | 5.72 | 46.74 | 2.81 |  | 6.19 |  | 7.8 |  | 15.32 | 437291.84 | 0 | 3502.71 | 0 | 97596.84 | 0 | 91.44 | 0 | 18728.6 | 0 | 7153.94 | 0 | 5590.36 | 0 | 3107.44 | 0 | 18552.42 | 0 |  | 132.66 |  | 108.36 | 284.77 | 101.47 | 5112.88 | 114.14 | 4640.84 | 189.88 | 1356.01 | 118.22 | 204418.41 | 1527.2 |  | 57.18 | 287.77 | 42.6 | 11294.53 | 3796.94
70 | 2019-09-09 | Mining | 123.41 | ppm | Final |  |  |  | 146102_2 | [5 empty] | User | [6 empty] | 20.22 |  | 16.3 |  | 9.84 |  | 4.28 |  | 6.49 |  |  |  | 4.65 | 15.34 | 3.45 | 147.96 | 5.84 |  | 5.8 | 17.66 | 6.31 |  | 3.69 |  | 10.21 |  | 46.21 | 91.77 | 13.99 |  | 40.26 |  | 56.43 |  | 142.39 | 19714.24 | 313.38 | 231.58 | 97.98 | 130.88 | 28.49 | 87.23 | 38.43 | 4178.6 | 255.14 | 52077.42 | 1245.73 |  |  | 708726.75 | 2026.08 | 22.07 | 3.3 | 136.27 | 5.3 |  | 11.16 | 96.44 | 4.97 | 9.92 | 5.32 |  | 7.98 |  | 17.48 | 397166.47 | 0 | 6970.32 | 0 | 98400.29 | 0 | 299.01 | 0 | 1.66 | 0 | 12702.57 | 0 | 18027.01 | 0 | 8103.68 | 0 | 28185.45 | 0 |  | 117.21 |  | 95.23 | 999.37 | 94.22 | 9078.45 | 161.45 | 14965.14 | 284.61 | 3536.25 | 103.16 | 185661.22 | 1473.46 |  | 31.28 | 68.97 | 24.56 |  | 4349.27
98 | 2019-09-09 | Mining | 123.04 | ppm | Final |  |  |  | 146102_3 | [5 empty] | User | [6 empty] | 22.93 |  | 13.84 | 16.69 | 8.48 |  | 7.6 |  | 8.14 |  |  | 4.87 | 3.22 | 15.5 | 3.01 | 60.76 | 3.66 |  | 5.34 | 9.84 | 4.92 |  | 2.92 |  | 8.57 | 121.54 | 33.65 |  | 15.36 | 83.3 | 20.17 |  | 50.87 |  | 90.68 | 9984.51 | 195.57 |  | 172.63 |  | 68.95 |  | 60.2 | 813.14 | 207.33 | 9048.87 | 756.14 |  |  | 931055.44 | 503.18 | 15.58 | 2.47 | 54.04 | 3.08 | 6.62 | 4.32 | 33.91 | 2.87 |  | 6.84 |  | 4.96 |  | 18.11 | 93574.99 | 0 | 1356.4 | 0 | 17097.83 | 0 | 1.29 | 0 | 1.66 | 0 | 2692.59 | 0 | 2902.49 | 0 | 1290.78 | 0 | 14274.85 | 0 |  | 114.94 |  | 93.55 |  | 132.01 | 1924.38 | 88.51 | 2409.5 | 202.47 | 563.27 | 86.48 | 43742.98 | 771.63 |  | 69.61 |  | 71.19 |  | 5012.34

## BaeN_Orig_data_raw
Index | Reading No | Time | Type | Duration | Units | Sigma Value | Sequence | Alloy1 | Alloy2 | Flags | SAMPLE | HEAT | LOT | BATCH | MISC | Archiv_Nr | LOCATION | INSPECTOR | PIECE | MUR | OPERATEUR | User Login | COR 1 | COR 2 | Sb | Sb Error | Sn | Sn Error | Cd | Cd Error | Pd | Pd Error | Ag | Ag Error | Ru | Ru Error | Mo | Mo Error | Nb | Nb Error | Zr | Zr Error | Bi | Bi Error | Pb | Pb Error | Se | Se Error | Au | Au Error | W | W Error | Zn | Zn Error | Cu | Cu Error | Ni | Ni Error | Co | Co Error | Fe | Fe Error | Mn | Mn Error | Cr | Cr Error | V | V Error | Ti | Ti Error | Al | Al Error | S | S Error | P | P Error | Si | Si Error | Mg | Mg Error | Ba | Ba Error | Bal | Bal Error | Sr | Sr Error | Rb | Rb Error | As | As Error | Ca | Ca Error | K | K Error | Cl | Cl Error | LEC | LEC Error | sio2 | sio2 Error | pbo | pbo Error | SiO2 | SiO2 Error | TiO2 | TiO2 Error | Al2O3 | Al2O3 Error | Fe2O3 | Fe2O3 Error | FeO | FeO Error | MnO | MnO Error | MgO | MgO Error | CaO | CaO Error | K2O | K2O Error | P2O5 | P2O5 Error | Y | Y Error | Ce | Ce Error | La | La Error | U | U Error | Th | Th Error | Hg | Hg Error | Sc | Sc Error | Cs | Cs Error | Te | Te Error | Re | Re Error | Ta | Ta Error | Hf | Hf Error
7578 | 5 | 2017-06-16 08:44 | Mining | 360.25 | ppm | 2 | Final |  |  |  | BODMERTON |  |  |  |  | IAW_BE_pXRF_7578 | [5 empty] | Admin |  |  |  | 11.33 |  | 8.63 |  | 5.93 |  | 2.07 |  | 3.25 |  |  |  | 1.5 | 13.18 | 1.34 | 172.35 | 2.63 |  | 1.78 | 13.97 | 2.43 |  | 1.5 |  | 3.74 |  | 18.82 | 62.86 | 5 | 19.75 | 6.81 | 29.12 | 14.56 |  | 64.52 | 28238.9 | 153.43 | 458.18 | 42.54 | 118.19 | 21.96 | 103.54 | 34.48 | 3740.58 | 216.06 | 67070.12 | 1131.86 | 513.44 | 21.39 | 396.69 | 65.15 | 227205.5 | 796.33 | 8436.62 | 2526.68 | 3580.3 | 66.76 | 547581.88 | 1089.61 | 350.25 | 3.43 | 103.9 | 2.06 | 9.66 | 2.09 | 93322.61 | 344.85 | 18425.66 | 193.66 |  | 20.4 | [6 empty] | 486038 | 0 | 6239.66 | 0 | 126728.98 | 0 | 40373.15 | 0 |  |  | 591.6 | 0 | 13989.61 | 0 | 130576.99 | 0 | 22195.55 | 0 | 909.05 | 0 | 17.59 | 1.28 |  | 71.01 |  | 57.34 | 3.69 | 2.25 | 7.41 | 2.11 |  | 6.61
7579 | 7 | 2017-06-16 09:32 | Mining | 362.62 | ppm | 2 | Final |  |  |  | Bodmerton |  |  |  |  | IAW_BE_pXRF_7579 | [5 empty] | Admin |  |  |  | 11.16 |  | 7.17 |  | 6.6 |  | 2.42 |  | 3.25 |  |  |  | 1.5 | 13.92 | 1.32 | 168.84 | 2.57 |  | 1.75 | 15.37 | 2.42 |  | 1.5 |  | 3.67 |  | 18.63 | 63.18 | 4.93 | 21.89 | 6.75 | 31.43 | 14.34 |  | 62.85 | 27959.38 | 149.69 | 454.97 | 42.33 | 149.83 | 21.97 | 101.83 | 34.72 | 3752.09 | 217.42 | 68797.79 | 1155.28 | 563.77 | 21.83 | 434.01 | 65.03 | 226239.8 | 789.64 | 12218.64 | 2636.61 | 3432.55 | 65.62 | 544264.31 | 1086.79 | 350.81 | 3.37 | 104.33 | 2.02 | 7.81 | 2.04 | 92291.27 | 339.18 | 18529.83 | 194.07 |  | 20.52 | [6 empty] | 483972.16 | 0 | 6258.87 | 0 | 129993.42 | 0 | 39973.53 | 0 |  |  | 587.45 | 0 | 20260.95 | 0 | 129133.94 | 0 | 22321.03 | 0 | 994.57 | 0 | 17.45 | 1.26 |  | 70.47 |  | 56.9 |  | 4.42 | 6.72 | 2.07 |  | 6.59
7580 | 8 | 2017-06-16 13:44 | Mining | 120.83 | ppm | 2 | Final |  |  |  | BaeN_2510.1a |  |  |  |  | IAW_BE_pXRF_7580 | [5 empty] | Admin |  |  |  | 19.73 |  | 14.3 |  | 9.63 |  | 4.01 |  | 6.05 |  |  |  | 4.2 | 18.68 | 3.25 | 165.11 | 5.68 |  | 4.84 | 17.96 | 5.99 |  | 3.36 |  | 10.11 |  | 43.17 | 112.33 | 13.75 |  | 25.15 |  | 52.74 |  | 154.24 | 29360.2 | 359.95 |  | 128.94 | 156.41 | 31.01 | 166.94 | 41.18 | 4644.13 | 279.54 | 93374.9 | 1839.86 | 114.64 | 23.5 | 2834.65 | 105.63 | 217028.59 | 1532.1 | 7718.56 | 2699.89 | 1226.37 | 92.91 | 611742.13 | 2471.57 | 120.54 | 4.69 | 111.83 | 4.93 |  | 7.44 | 9525.73 | 183.77 | 21372.82 | 362.59 |  | 28.79 | [6 empty] | 464267.56 | 0 | 7746.88 | 0 | 176431.88 | 0 | 41976.28 | 0 |  |  | 121.41 | 0 | 12798.91 | 0 | 13328.4 | 0 | 25745.7 | 0 | 6495.88 | 0 | 27.68 | 3.26 |  | 115.93 |  | 94.29 |  | 5.99 | 17.83 | 5.12 |  | 15.82
7581 | 9 | 2017-06-16 13:48 | Mining | 122.11 | ppm | 2 | Final |  |  |  | BaeN_2510.1b |  |  |  |  | IAW_BE_pXRF_7581 | [5 empty] | Admin |  |  |  | 18.83 |  | 12.06 |  | 14.04 |  | 3.85 |  | 6.03 |  |  |  | 2.82 | 18.3 | 2.3 | 145.4 | 3.81 |  | 3.22 | 21.01 | 4.37 |  | 2.18 |  | 6.71 |  | 29.37 | 129.69 | 10.17 |  | 15.7 |  | 44.85 |  | 111.61 | 30996.04 | 264.27 | 130.89 | 62.84 | 128.17 | 29.23 | 121.08 | 39.51 | 4087.28 | 263.3 | 74197.48 | 1478.76 | 74.39 | 22.21 | 2748.31 | 100.81 | 216003.38 | 1252.67 | 4966.01 | 2478.75 | 949.4 | 87.16 | 634529.31 | 1633.13 | 96.2 | 3.01 | 118 | 3.59 | 5.44 | 3.6 | 8011.69 | 163.3 | 22487.62 | 345.83 |  | 28.38 | [6 empty] | 462074.41 | 0 | 6818 | 0 | 140196.14 | 0 | 44315.04 | 0 |  |  | 169 | 0 | 8234.63 | 0 | 11209.96 | 0 | 27088.58 | 0 | 6298.04 | 0 | 22.36 | 2.26 |  | 109.85 |  | 89.48 |  | 4.01 | 12.63 | 3.52 |  | 11.62
7582 | 10 | 2017-06-16 13:51 | Mining | 121.62 | ppm | 2 | Final |  |  |  | BaeN_2510.1c |  |  |  |  | IAW_BE_pXRF_7582 | [5 empty] | Admin |  |  |  | 18.85 |  | 14.5 |  | 10.47 |  | 3.69 |  | 5.69 |  |  |  | 2.68 | 18.99 | 2.28 | 160.63 | 3.89 |  | 3.29 | 20.81 | 4.2 |  | 2.03 |  | 6.36 |  | 29.26 | 150.18 | 10.52 |  | 15.41 |  | 35.41 |  | 94.97 | 21975.86 | 216.02 | 114.36 | 61.49 | 113.35 | 26.93 | 98.86 | 38.34 | 3940.95 | 253.12 | 70028.02 | 1459.4 | 87.99 | 24.29 | 3525.24 | 107.62 | 198019.77 | 1221.93 |  | 3729.07 | 1105.92 | 87.49 | 663750.94 | 1509.98 | 115.88 | 3.2 | 105.96 | 3.36 | 8.2 | 3.59 | 9470.98 | 166.5 | 23712.08 | 338.69 |  | 30.22 | [6 empty] | 423603.88 | 0 | 6573.9 | 0 | 132317.94 | 0 | 31418.89 | 0 |  |  | 147.66 | 0 | 5690.7 | 0 | 13251.79 | 0 | 28563.57 | 0 | 8078.44 | 0 | 26.21 | 2.23 |  | 110.03 |  | 88.81 |  | 4.69 | 8.26 | 3.35 |  | 10.42
7583 | 11 | 2017-06-16 13:54 | Mining | 122.98 | ppm | 2 | Final |  |  |  | BaeN_2510.1d |  |  |  |  | IAW_BE_pXRF_7583 | [5 empty] | Admin |  |  |  | 17.16 |  | 15.79 |  | 14.22 |  | 5.18 |  | 5.14 |  |  |  | 2.56 | 18.12 | 2.21 | 137.11 | 3.59 |  | 4.27 | 15.34 | 3.95 |  | 1.96 |  | 6.32 |  | 29.47 | 189.52 | 11.35 | 26.4 | 10.92 |  | 52.31 |  | 94.88 | 21788.37 | 212.74 | 157.65 | 61.3 | 104.72 | 30.81 | 145 | 39.96 | 5210.91 | 273.3 | 96177.09 | 1939.82 | 451.02 | 28.77 | 2101.03 | 109.98 | 257369.27 | 1363.24 | 17793.89 | 3324.07 | 837.34 | 78.16 | 556611.38 | 1908.9 | 101.04 | 2.97 | 104.29 | 3.3 | 11.39 | 3.47 | 18895.72 | 228.03 | 21634.84 | 335.21 | 91.41 | 22.31 | [6 empty] | 550564.31 | 0 | 8692.32 | 0 | 181726.61 | 0 | 31150.83 | 0 |  |  | 203.56 | 0 | 29505.82 | 0 | 26438.89 | 0 | 26061.33 | 0 | 4814.72 | 0 | 18.78 | 2.08 |  | 98.85 |  | 80.14 |  | 6.39 | 8.44 | 3.45 |  | 10.64
7584 | 12 | 2017-06-16 13:57 | Mining | 122.86 | ppm | 2 | Final |  |  |  | BaeN_2510.2a |  |  |  |  | IAW_BE_pXRF_7584 | [5 empty] | Admin |  |  |  | 26.75 |  | 14.86 |  | 13.47 |  | 3.74 |  | 10.12 |  |  |  | 2.73 | 20.86 | 2.34 | 156.7 | 3.91 |  | 3.34 | 23.57 | 4.46 |  | 2.06 |  | 6.1 |  | 30.02 | 172.26 | 11.36 |  | 16.52 | 72.14 | 25.18 |  | 115.48 | 33350.44 | 274.75 | 185.97 | 63.17 | 140.55 | 30.35 | 163.77 | 39.78 | 4752.57 | 270.87 | 91142.05 | 1731.3 | 95.86 | 22.54 | 1038.33 | 96.5 | 238172.63 | 1336.96 |  | 3746.3 | 721.1 | 80.97 | 594789.63 | 1780.15 | 83.94 | 2.84 | 131.08 | 3.79 | 7.13 | 3.73 | 9308.74 | 174.61 | 21956.25 | 346.99 |  | 28.97 | [6 empty] | 509498.88 | 0 | 7927.76 | 0 | 172212.91 | 0 | 47681.12 | 0 |  |  | 240.12 | 0 | 5771.94 | 0 | 13024.78 | 0 | 26448.5 | 0 | 2379.45 | 0 | 18.79 | 2.25 |  | 104.08 |  | 84.39 |  | 4.52 | 12.5 | 3.62 |  | 11.06
7585 | 13 | 2017-06-16 14:00 | Mining | 122.83 | ppm | 2 | Final |  |  |  | BaeN_2510.2b |  |  |  |  | IAW_BE_pXRF_7585 | [5 empty] | Admin |  |  |  | 19.02 |  | 13.21 |  | 9.38 |  | 3.99 |  | 5.81 |  |  |  | 2.66 | 13.4 | 2.22 | 108.91 | 3.45 |  | 3.32 | 16.27 | 4.11 |  | 2.07 |  | 6.69 |  | 30.21 | 115.85 | 9.89 |  | 18.39 |  | 35.86 |  | 96.64 | 21691.89 | 219.85 | 127.82 | 59.51 | 119.78 | 26.23 | 94.06 | 35.14 | 3148.79 | 231.58 | 71316.47 | 1563.89 |  | 36.43 | 605.06 | 98.95 | 252248.55 | 1371.21 | 7991.74 | 2865.26 | 917.25 | 87.24 | 600459.63 | 1705.41 | 118.99 | 3.31 | 130.36 | 3.77 | 5.21 | 3.42 | 8501.2 | 172.06 | 32213.5 | 397.11 |  | 31.61 | [6 empty] | 539610.06 | 0 | 5252.49 | 0 | 134752.47 | 0 | 31012.9 | 0 |  |  | 165.04 | 0 | 13251.9 | 0 | 11894.88 | 0 | 38804.38 | 0 | 1386.56 | 0 | 12.31 | 2.14 |  | 110.89 |  | 89.29 |  | 4.22 | 6.93 | 3.35 |  | 11.01
7586 | 14 | 2017-06-16 14:03 | Mining | 120.28 | ppm | 2 | Final |  |  |  | BaeN_2510.2c |  |  |  |  | IAW_BE_pXRF_7586 | [5 empty] | Admin |  |  |  | 26.53 |  | 12.72 |  | 14.21 |  | 5.33 |  | 9.05 |  |  |  | 2.63 | 19.22 | 2.27 | 138.47 | 3.67 |  | 3.4 | 19.06 | 4.18 |  | 1.99 |  | 6.42 |  | 29.85 | 176.83 | 11.26 |  | 21.33 |  | 43.05 |  | 157.42 | 29808.72 | 254.98 | 158.12 | 61.67 | 140.77 | 28.95 | 156.2 | 37.56 | 4446.48 | 255.92 | 77690.32 | 1625.82 | 147.35 | 24.07 | 1610.91 | 100.85 | 234058.45 | 1327.35 | 10027.96 | 2852.47 | 735.63 | 81.1 | 609069.69 | 1711.21 | 87.08 | 2.84 | 117.54 | 3.54 | 6.94 | 3.52 | 9391.14 | 170.99 | 21954.44 | 339.14 |  | 29.9 | [6 empty] | 500697.84 | 0 | 7417.18 | 0 | 146795.86 | 0 | 42617.54 | 0 |  |  | 204.16 | 0 | 16628.36 | 0 | 13140.08 | 0 | 26446.31 | 0 | 3691.56 | 0 | 19.55 | 2.18 |  | 104.6 |  | 84.76 |  | 4.03 | 7.72 | 3.46 |  | 11.01
7587 | 15 | 2017-06-16 14:05 | Mining | 120.45 | ppm | 2 | Final |  |  |  | BaeN_2510.2d |  |  |  |  | IAW_BE_pXRF_7587 | [5 empty] | Admin |  |  |  | 19.04 |  | 13.26 |  | 13.38 |  | 3.98 |  | 5.58 |  |  |  | 3.12 | 20.76 | 2.39 | 151.85 | 3.96 |  | 3.5 | 17.81 | 4.32 |  | 2.2 |  | 6.81 |  | 31.3 | 158.77 | 11.3 | 26.29 | 11.8 |  | 36.33 |  | 121.81 | 27978.48 | 256.75 | 242.9 | 65.17 | 137.67 | 32.68 | 155.3 | 42.49 | 5185.99 | 289.35 | 88560.82 | 1870.66 | 232.27 | 27.25 | 1346.59 | 107.96 | 252741.19 | 1416.32 | 10430.99 | 3156.23 | 782.83 | 85.59 | 574319.13 | 1906.47 | 94.27 | 3.06 | 120.17 | 3.73 | 7.07 | 3.63 | 13721.13 | 210.24 | 23534.65 | 368.63 |  | 33.05 | [6 empty] | 540663.94 | 0 | 8650.75 | 0 | 167335.67 | 0 | 40000.84 | 0 |  |  | 313.63 | 0 | 17296.66 | 0 | 19198.6 | 0 | 28349.84 | 0 | 3085.84 | 0 | 14.23 | 2.19 |  | 109.74 |  | 88.96 |  | 5.62 | 9.9 | 3.61 |  | 15.4
7588 | 16 | 2017-06-16 14:14 | Mining | 121.69 | ppm | 2 | Final |  |  |  | BaeN_2475.1a |  |  |  |  | IAW_BE_pXRF_7588 | [5 empty] | Admin |  |  |  | 16.47 |  | 11.61 | 12.42 | 6.39 |  | 4.65 |  | 7.48 |  |  |  | 7.18 | 20.89 | 3.78 | 159.85 | 6.51 |  | 5.15 | 15.24 | 6.55 |  | 4.04 |  | 11.5 |  | 50 | 162.25 | 17.81 |  | 25.65 |  | 53.78 |  | 194.92 | 14132.23 | 283.34 | 167.73 | 105.59 | 106.87 | 27.53 | 123.69 | 37.67 | 5243.39 | 256.34 | 87592.85 | 1830.89 | 226.14 | 27.91 | 8660.43 | 154.02 | 191842.25 | 1601.53 | 6781.55 | 2739.24 | 506.75 | 73.03 | 654971.88 | 2635.2 | 185.31 | 6.55 | 70.17 | 4.61 | 12.58 | 5.82 | 12695.45 | 190.62 | 16252.78 | 288.4 |  | 31.17 | [6 empty] | 410388.94 | 0 | 8746.5 | 0 | 165506.69 | 0 | 20204.85 | 0 |  |  | 216.58 | 0 | 11245.17 | 0 | 17763.48 | 0 | 19578.1 | 0 | 19846.23 | 0 | 26.57 | 3.5 |  | 92.31 |  | 74.72 |  | 10.18 | 16.24 | 5.32 |  | 18.35
7589 | 18 | 2017-06-16 14:41 | Mining | 123.13 | ppm | 2 | Final |  |  |  | BaeN_2475.1b |  |  |  |  | IAW_BE_pXRF_7589 | [5 empty] | Admin |  |  |  | 22 |  | 11.69 |  | 13.75 |  | 3.35 |  | 7.36 |  |  |  | 3.44 | 20.31 | 2.79 | 181.54 | 5 |  | 3.75 | 16.37 | 4.87 |  | 2.34 |  | 7.52 |  | 34.18 | 165.08 | 13.22 |  | 17.85 |  | 41.43 |  | 93.05 | 13224.15 | 204.48 | 162.94 | 77.55 | 116.09 | 23.54 | 126.01 | 33.15 | 4569.39 | 225.13 | 85000.55 | 1535.94 | 222.58 | 22.58 | 6769.24 | 117.12 | 171985.3 | 1207.79 | 9621.58 | 2363.6 | 1010.33 | 76.99 | 679397.06 | 1878.54 | 133.05 | 4.16 | 67.99 | 3.38 | 16.85 | 4.51 | 12237.37 | 165.14 | 14904.77 | 249.38 |  | 23.9 | [6 empty] | 367910.94 | 0 | 7622.2 | 0 | 160608.53 | 0 | 18906.57 | 0 |  |  | 210.39 | 0 | 15954.51 | 0 | 17122.53 | 0 | 17954.28 | 0 | 15512.38 | 0 | 25.64 | 2.57 |  | 95.45 |  | 77.41 |  | 8.11 | 14.58 | 4.01 |  | 12.33
7590 | 19 | 2017-06-16 14:47 | Mining | 121.72 | ppm | 2 | Final |  |  |  | BaeN_2475.1c |  |  |  |  | IAW_BE_pXRF_7590 | [5 empty] | Admin |  |  |  | 15.95 |  | 13.52 |  | 9.06 |  | 3.2 |  | 5.83 |  |  |  | 3.64 | 24.24 | 2.96 | 181.04 | 5.26 |  | 3.9 | 18.94 | 5.17 |  | 2.54 |  | 7.77 |  | 37.02 | 194.3 | 14.63 |  | 20.14 |  | 42.62 |  | 100.09 | 14421.03 | 220.73 | 228.72 | 85.07 | 123.38 | 26.36 | 104.01 | 36.72 | 5337.6 | 248.72 | 94831.4 | 1757.51 | 257.72 | 25.32 | 8885.08 | 142.57 | 203896.47 | 1381.78 | 7127.88 | 2534.56 | 849.27 | 74.15 | 633662.63 | 2140.72 | 184.38 | 5.04 | 74.36 | 3.65 | 15.56 | 4.71 | 12578.91 | 172.67 | 16952.04 | 272.74 |  | 26.75 | [6 empty] | 436175.31 | 0 | 8903.65 | 0 | 179183.92 | 0 | 20617.75 | 0 |  |  | 295.33 | 0 | 11819.45 | 0 | 17600.4 | 0 | 20420.43 | 0 | 20361.06 | 0 | 28.08 | 2.74 |  | 92.13 |  | 74.64 |  | 9.45 | 14.77 | 4.16 |  | 13.26
7591 | 20 | 2017-06-16 14:54 | Mining | 121.77 | ppm | 2 | Final |  |  |  | BaeN_2475.1d |  |  |  |  | IAW_BE_pXRF_7591 | [5 empty] | Admin |  |  |  | 17.2 |  | 14.7 |  | 11.83 |  | 3.63 |  | 5.14 |  |  |  | 4.83 | 23.06 | 3.18 | 160.38 | 5.38 |  | 4.8 | 15.55 | 5.49 |  | 2.71 |  | 9.03 |  | 41.44 | 202.21 | 16.25 |  | 30.29 |  | 69.97 |  | 174.59 | 24814.7 | 318.62 | 212.44 | 85.68 | 94.43 | 31.12 | 139.54 | 40.89 | 5031.56 | 279.05 | 89200.59 | 1935.18 | 483.77 | 29.4 | 2016.59 | 109.7 | 249190.03 | 1601.2 | 16427.73 | 3342.67 | 927.86 | 80.47 | 564814.44 | 2584.38 | 119.34 | 4.49 | 106.18 | 4.62 | 10.35 | 4.8 | 23321.04 | 279.9 | 22655.23 | 362.69 |  | 28.37 | [6 empty] | 533067.31 | 0 | 8393.15 | 0 | 168544.53 | 0 | 35477.58 | 0 |  |  | 274.31 | 0 | 27240.47 | 0 | 32630.79 | 0 | 27290.49 | 0 | 4621.21 | 0 | 23.81 | 3.03 |  | 100.85 |  | 81.82 |  | 5.63 | 9.18 | 4.67 |  | 15.24
7592 | 21 | 2017-06-16 15:03 | Mining | 120 | ppm | 2 | Final |  |  |  | BaeN_2475.2a |  |  |  |  | IAW_BE_pXRF_7592 | [5 empty] | Admin |  |  |  | 24.3 |  | 17.21 |  | 9.11 |  | 5.67 |  | 7.84 |  |  |  | 2.64 | 14.95 | 2.21 | 172.06 | 4.03 |  | 3.06 | 15.71 | 4.02 |  | 1.99 |  | 6.14 |  | 28.39 | 134.3 | 10.1 |  | 17.02 |  | 51.04 |  | 98.57 | 23853.08 | 225.56 | 180.78 | 61.75 | 92.95 | 25.46 | 99.69 | 35.45 | 3460.91 | 233.55 | 88039.77 | 1678.89 | 181.4 | 23.17 | 3522.55 | 109.84 | 236148.88 | 1292.48 | 9935.71 | 2694.43 | 846.28 | 74.22 | 595400.31 | 1775.11 | 142.57 | 3.53 | 111.69 | 3.46 | 6.85 | 3.38 | 10765.59 | 173.94 | 26828.32 | 349.27 |  | 26.12 | [6 empty] | 505169.66 | 0 | 5773.15 | 0 | 166351.16 | 0 | 34102.75 | 0 |  |  | 233.42 | 0 | 16475.39 | 0 | 15063.21 | 0 | 32317.39 | 0 | 8072.27 | 0 | 20.5 | 2.16 |  | 92.77 |  | 75.09 |  | 5.25 | 11.64 | 3.36 |  | 10.68
7593 | 22 | 2017-06-16 15:07 | Mining | 121.3 | ppm | 2 | Final |  |  |  | BaeN_2475.2b |  |  |  |  | IAW_BE_pXRF_7593 | [5 empty] | Admin |  |  |  | 22.93 |  | 15.27 |  | 12.62 |  | 3.79 |  | 5.6 |  |  |  | 2.6 | 14.46 | 2.19 | 141.45 | 3.76 |  | 3.08 | 15.13 | 3.99 |  | 2.04 |  | 6.25 |  | 28.64 | 133.38 | 10.07 |  | 15.2 |  | 53.91 |  | 93.57 | 21200.97 | 211.96 | 184.88 | 60.19 | 79.35 | 24.34 | 80.71 | 32.39 | 2959.53 | 212.97 | 65702.55 | 1384.45 | 247.04 | 25.7 | 4938.29 | 118.84 | 227377.95 | 1284.88 | 3678.29 | 2407.79 | 1213.45 | 87.27 | 638130.5 | 1575.67 | 155.56 | 3.68 | 91.05 | 3.13 | 5.89 | 3.33 | 13951.77 | 181.42 | 19665.62 | 293.02 |  | 27.83 | [6 empty] | 486406.91 | 0 | 4936.79 | 0 | 124144.96 | 0 | 30311.03 | 0 |  |  | 238.71 | 0 | 6099.34 | 0 | 19521.31 | 0 | 23689.2 | 0 | 11316.58 | 0 | 20.22 | 2.09 |  | 107.54 |  | 87.18 |  | 4 | 12.04 | 3.33 |  | 10.63
7594 | 23 | 2017-06-16 15:11 | Mining | 123.09 | ppm | 2 | Final |  |  |  | BaeN_2475.2c |  |  |  |  | IAW_BE_pXRF_7594 | [5 empty] | Admin |  |  |  | 19.09 |  | 11.95 |  | 12.68 |  | 4.87 |  | 7.36 |  |  |  | 2.86 | 21.48 | 2.41 | 161.87 | 4.18 |  | 3.57 | 16.12 | 4.25 |  | 2.3 |  | 6.73 |  | 31.4 | 166.13 | 11.4 |  | 17.21 |  | 37.24 |  | 126.34 | 29274.32 | 261.38 | 217.47 | 66.22 | 111.45 | 28.77 | 114.35 | 38.92 | 4230.57 | 259.73 | 82756.8 | 1641.53 | 159.6 | 25.65 | 4521.87 | 117.27 | 221320.41 | 1284.94 | 4517.54 | 2674.33 | 1087.8 | 88.95 | 613766.75 | 1745.18 | 193.81 | 4.28 | 114.44 | 3.63 | 9.23 | 3.63 | 12543.98 | 192.15 | 24656.5 | 354.46 |  | 30.44 | [6 empty] | 473448.59 | 0 | 7057.02 | 0 | 156368.98 | 0 | 41853.5 | 0 |  |  | 280.79 | 0 | 7490.98 | 0 | 17551.54 | 0 | 29701.21 | 0 | 10362.32 | 0 | 26.64 | 2.36 |  | 109.94 |  | 89.15 |  | 5.76 | 10.89 | 3.65 |  | 11.55
7595 | 24 | 2017-06-16 15:14 | Mining | 121.76 | ppm | 2 | Final |  |  |  | BaeN_2475.2d |  |  |  |  | IAW_BE_pXRF_7595 | [5 empty] | Admin |  |  |  | 18.13 |  | 16.97 |  | 12.4 |  | 3.71 |  | 8.3 |  |  |  | 2.69 | 19.99 | 2.3 | 154.54 | 3.89 |  | 3.1 | 15.05 | 4.02 |  | 1.98 |  | 6.27 |  | 38.75 | 188.45 | 11.63 |  | 15.13 |  | 53.52 |  | 100.47 | 23529.86 | 226.94 | 283.48 | 65.66 | 134.2 | 31.47 | 122.36 | 41.59 | 6071.46 | 286.43 | 94712.82 | 1935.54 | 556.27 | 30.67 | 1453.72 | 108.33 | 262474.47 | 1397.27 | 13935.85 | 3234.11 | 1017.28 | 83.94 | 553288.25 | 1931.91 | 129.3 | 3.4 | 104.55 | 3.37 | 14 | 3.62 | 16252.03 | 216.76 | 25430.15 | 363.14 |  | 30.81 | [6 empty] | 561485.38 | 0 | 10127.81 | 0 | 178959.88 | 0 | 33640.64 | 0 |  |  | 366.02 | 0 | 23108.43 | 0 | 22739.84 | 0 | 30633.16 | 0 | 3331.34 | 0 | 23.5 | 2.21 |  | 104.92 |  | 85.12 |  | 5.26 | 11.53 | 3.37 |  | 11.07
7596 | 25 | 2017-06-16 15:19 | Mining | 121.64 | ppm | 2 | Final |  |  |  | BaeN_2466.1a |  |  |  |  | IAW_BE_pXRF_7596 | [5 empty] | Admin |  |  |  | 17.98 |  | 14.13 |  | 10.16 |  | 3.67 |  | 8.44 |  |  |  | 2.59 | 17.4 | 2.22 | 164.09 | 3.95 |  | 3.2 | 18.9 | 4.07 |  | 1.96 |  | 6.3 |  | 29.46 | 180.6 | 11.21 |  | 15.89 |  | 33.68 |  | 117.83 | 13561.72 | 168.56 | 209.76 | 63.51 | 105.74 | 25.73 | 111.95 | 36.24 | 4349.39 | 240.32 | 84140.89 | 1612.79 | 223.57 | 26.08 | 6584.62 | 128.28 | 204610.31 | 1244.83 | 4474.4 | 2482.05 | 1185.32 | 84.93 | 647836.81 | 1605.95 | 165.39 | 3.75 | 82.5 | 2.98 | 16.64 | 3.74 | 11612.31 | 164.47 | 20304.65 | 292.75 |  | 28.93 | [6 empty] | 437702.38 | 0 | 7255.22 | 0 | 158984.22 | 0 | 19389.2 | 0 |  |  | 270.84 | 0 | 7419.46 | 0 | 16247.95 | 0 | 24458.98 | 0 | 15089.3 | 0 | 23.02 | 2.1 |  | 104.49 |  | 85 |  | 3.95 | 9.28 | 3.28 |  | 10.8
7597 | 26 | 2017-06-16 15:22 | Mining | 121.06 | ppm | 2 | Final |  |  |  | BaeN_2466.1b |  |  |  |  | IAW_BE_pXRF_7597 | [5 empty] | Admin |  |  |  | 17.73 |  | 14.91 |  | 14.24 |  | 3.55 |  | 5.4 |  |  |  | 2.67 | 16.61 | 2.27 | 168.12 | 4.11 |  | 3.3 | 17.07 | 4.14 |  | 2.1 |  | 6.48 |  | 30.22 | 269.56 | 13.28 |  | 24.34 |  | 33.39 |  | 88.01 | 18247.88 | 198.91 | 255.55 | 67.38 | 103.99 | 25.99 | 118.02 | 38.73 | 4051.02 | 252.9 | 82890.23 | 1849.99 | 626.28 | 30.94 | 9507.37 | 145.54 | 195458.98 | 1201.89 |  | 6218.45 | 1542.34 | 86.31 | 642906.63 | 1603.68 | 197.17 | 4.18 | 97.46 | 3.29 | 37.8 | 4.36 | 18854.64 | 213.3 | 24590.08 | 325.68 |  | 27.68 | [6 empty] | 418125.84 | 0 | 6757.51 | 0 | 156621.08 | 0 | 26089 | 0 |  |  | 329.97 | 0 | 1.66 | 0 | 26381.41 | 0 | 29621.21 | 0 | 21787.09 | 0 | 25.18 | 2.21 |  | 103.67 |  | 83.69 |  | 5.32 | 13.87 | 3.52 |  | 10.75
7598 | 27 | 2017-06-16 15:26 | Mining | 122.37 | ppm | 2 | Final |  |  |  | BaeN_2466.1c |  |  |  |  | IAW_BE_pXRF_7598 | [5 empty] | Admin |  |  |  | 17.66 |  | 18.68 |  | 11.2 |  | 3.71 |  | 5.28 |  |  |  | 3.05 | 21.04 | 2.32 | 161.97 | 3.99 |  | 3.32 | 16.91 | 4.05 |  | 1.82 |  | 6.44 |  | 29.43 | 195.7 | 11.63 |  | 18.51 |  | 34.08 |  | 96.14 | 16767.67 | 189.22 | 148.24 | 63.25 | 96.7 | 25.83 | 123.51 | 37.15 | 4420.14 | 246.32 | 82429.3 | 1495.37 | 152.25 | 22.86 | 6332.91 | 117.97 | 194377.75 | 1175.14 | 3588.55 | 2249.93 | 1264.08 | 83.9 | 656636.13 | 1579.52 | 171.27 | 3.87 | 91.84 | 3.19 | 26.62 | 4.02 | 11469.77 | 167.3 | 21465.78 | 305.01 |  | 25.5 | [6 empty] | 415812.88 | 0 | 7373.24 | 0 | 155750.16 | 0 | 23972.74 | 0 |  |  | 191.4 | 0 | 5950.53 | 0 | 16048.5 | 0 | 25857.68 | 0 | 14512.5 | 0 | 25.12 | 2.18 |  | 102.63 |  | 83.48 | 5.47 | 3.54 | 11.3 | 3.44 |  | 13.98
7599 | 28 | 2017-06-16 15:29 | Mining | 122.08 | ppm | 2 | Final |  |  |  | BaeN_2466.1d |  |  |  |  | IAW_BE_pXRF_7599 | [5 empty] | Admin |  |  |  | 30.52 |  | 19.76 |  | 9.99 |  | 3.61 |  | 10.06 |  |  |  | 2.68 | 20.13 | 2.29 | 143.84 | 3.77 |  | 3.34 | 16.82 | 4.09 |  | 1.97 |  | 6.6 |  | 32.25 | 356.41 | 14.95 |  | 16.56 |  | 34.78 |  | 164.46 | 27388.3 | 244.16 | 150.21 | 63.6 | 142.79 | 33.3 | 155.63 | 45.51 | 6645.65 | 312.7 | 102714.9 | 2076.08 | 332.68 | 27.01 | 1400.13 | 109.11 | 272431.16 | 1409.13 | 19300.57 | 3480.96 | 1035.82 | 82.9 | 526603.06 | 2028.03 | 128.64 | 3.39 | 111.23 | 3.47 | 31.94 | 4.17 | 12151.35 | 203.05 | 28697.87 | 398.15 |  | 29.17 | [6 empty] | 582784.75 | 0 | 11085.61 | 0 | 194079.8 | 0 | 39157.05 | 0 |  |  | 193.96 | 0 | 32004.21 | 0 | 17002.17 | 0 | 34569.45 | 0 | 3208.54 | 0 | 18.19 | 2.14 |  | 104.36 |  | 84.51 |  | 5.29 | 9.96 | 3.46 |  | 20.04
7600 | 29 | 2017-06-16 15:32 | Mining | 120.73 | ppm | 2 | Final |  |  |  | BaeN_2800.1a |  |  |  |  | IAW_BE_pXRF_7600 | [5 empty] | Admin |  |  |  | 18.75 |  | 16.83 |  | 9.04 |  | 3.87 |  | 5.5 |  |  |  | 2.55 | 11.77 | 2.13 | 117.92 | 3.4 |  | 3.23 | 10.91 | 3.76 |  | 1.95 |  | 6.47 |  | 30.13 | 196.14 | 11.57 |  | 15.57 |  | 34.96 |  | 96.78 | 23438.96 | 221.09 | 229 | 57.99 | 90.04 | 24.8 | 84.58 | 29.02 | 2439.46 | 194.1 | 58548.61 | 1339.37 | 160.12 | 24.55 | 1810.08 | 101.34 | 239024.13 | 1331.24 | 9256.39 | 2675.52 | 444.57 | 81.24 | 636114.31 | 1574.44 | 88.28 | 2.81 | 117.92 | 3.5 | 7.62 | 3.22 | 9723.1 | 161.98 | 18066.47 | 296.66 |  | 29.7 | [6 empty] | 511320.41 | 0 | 4069.27 | 0 | 110627.61 | 0 | 33510.68 | 0 |  |  | 295.68 | 0 | 15348.95 | 0 | 13604.55 | 0 | 21762.87 | 0 | 4147.99 | 0 | 14.24 | 2.06 |  | 107.69 |  | 87.25 |  | 4.67 | 5.35 | 3.23 |  | 10.82
7601 | 30 | 2017-06-16 15:35 | Mining | 120.18 | ppm | 2 | Final |  |  |  | BaeN_2800.1b |  |  |  |  | IAW_BE_pXRF_7601 | [5 empty] | Admin |  |  |  | 19.37 |  | 21.42 |  | 15.24 |  | 4.04 |  | 5.98 |  |  |  | 2.63 | 13.88 | 2.18 | 148.02 | 3.73 |  | 3.24 | 16.92 | 4.08 |  | 1.97 |  | 6.66 |  | 30.06 | 196.51 | 11.66 |  | 16.41 | 62.22 | 24.54 |  | 104.28 | 27936.74 | 244.78 | 283.87 | 61.14 | 153.29 | 27.16 | 108.87 | 33.75 | 3281.34 | 227.86 | 68924.44 | 1443.95 | 88.75 | 22.44 | 1072.07 | 95.04 | 240073.31 | 1328.58 | 6399.23 | 2520.88 | 550.09 | 85.2 | 622341.75 | 1634.68 | 77.03 | 2.68 | 115.18 | 3.49 | 7.59 | 3.46 | 8250.98 | 160.7 | 19871.63 | 323.35 |  | 28.27 | [6 empty] | 513564.81 | 0 | 5473.6 | 0 | 130232.73 | 0 | 39941.16 | 0 |  |  | 366.54 | 0 | 10611.2 | 0 | 11544.77 | 0 | 23937.37 | 0 | 2456.75 | 0 | 13.16 | 2.06 |  | 112.49 |  | 91.28 |  | 4.02 | 9.14 | 3.39 |  | 12.04
7602 | 31 | 2017-06-16 15:38 | Mining | 122.44 | ppm | 2 | Final |  |  |  | BaeN_2800.1c |  |  |  |  | IAW_BE_pXRF_7602 | [5 empty] | Admin |  |  |  | 17.14 |  | 16.02 |  | 12.65 |  | 5.16 |  | 5.12 |  |  |  | 2.58 | 11.45 | 2.15 | 141.47 | 3.71 |  | 3.23 | 16.81 | 4.12 |  | 1.96 |  | 6.75 |  | 30.39 | 219.78 | 12.29 | 27.64 | 11.18 | 108.56 | 25.3 |  | 106.19 | 28111.94 | 248.15 | 487.03 | 66.13 | 124.21 | 24.25 | 101 | 29.38 | 2999.48 | 200.04 | 84010.98 | 1570.62 | 109.88 | 20 | 1869.35 | 95.18 | 247844.11 | 1301.08 | 14075.32 | 2650.21 | 789.62 | 77.88 | 589496.06 | 1812.42 | 88.76 | 2.88 | 125.9 | 3.68 | 8.48 | 3.51 | 10316.22 | 164.86 | 18901.08 | 297.59 |  | 22.33 | [6 empty] | 530188.13 | 0 | 5003.42 | 0 | 158738.73 | 0 | 40191.64 | 0 |  |  | 628.85 | 0 | 23339.69 | 0 | 14434.45 | 0 | 22768.24 | 0 | 4283.81 | 0 | 15.07 | 2.14 |  | 100.69 |  | 81.49 |  | 4.1 | 9.74 | 3.45 |  | 10.86
7603 | 32 | 2017-06-16 15:44 | Mining | 121.84 | ppm | 2 | Final |  |  |  | BaeN_2800.1d |  |  |  |  | IAW_BE_pXRF_7603 | [5 empty] | Admin |  |  |  | 18.45 |  | 12.07 |  | 9.01 |  | 3.83 |  | 5.51 |  |  |  | 2.67 | 10.48 | 2.18 | 126.21 | 3.65 |  | 3.25 | 11.92 | 4.04 |  | 2.12 |  | 7.13 |  | 33.42 | 257.31 | 13.51 |  | 16.63 | 89.87 | 25.75 |  | 111.34 | 27693.69 | 253.64 | 248.9 | 63.21 | 150.38 | 28.91 | 104.61 | 35.05 | 3628.87 | 238.77 | 106509.38 | 2131.6 | 436.43 | 28.83 | 4846.86 | 134.29 | 293907.16 | 1450.9 | 19123.06 | 3506.83 | 931.09 | 85.17 | 496477.78 | 2180.76 | 85.18 | 2.9 | 141.92 | 4 | 14.37 | 3.64 | 14346.54 | 215.99 | 30731.76 | 405.04 | 101.75 | 21.91 | [6 empty] | 628726.19 | 0 | 6053.32 | 0 | 201249.48 | 0 | 39593.67 | 0 |  |  | 321.37 | 0 | 31709.86 | 0 | 20073.67 | 0 | 37019.47 | 0 | 11107.07 | 0 | 9.3 | 2.14 |  | 110.08 |  | 88.72 |  | 4.31 | 11.67 | 3.54 |  | 11.85
7604 | 33 | 2017-06-16 15:49 | Mining | 120.1 | ppm | 2 | Final |  |  |  | BaeN_2474.1a |  |  |  |  | IAW_BE_pXRF_7604 | [5 empty] | Admin |  |  |  | 18.75 |  | 12.09 |  | 13 |  | 3.97 |  | 5.37 |  |  |  | 2.61 | 10.03 | 2.16 | 111.64 | 3.6 |  | 4.33 | 12.48 | 3.97 |  | 2.16 |  | 6.9 |  | 29.86 | 106.67 | 9.67 |  | 16.57 |  | 55.06 |  | 115.16 | 19038.83 | 207.3 | 216.07 | 61.74 | 48.93 | 23.28 | 91.98 | 29.08 | 2656.24 | 193.41 | 80348.88 | 1664.38 | 202.78 | 25.21 | 1935.05 | 110.78 | 272339.06 | 1438.41 | 9691.7 | 2805.43 | 1063.35 | 86.85 | 575484.5 | 1868.88 | 184.38 | 4.12 | 92.61 | 3.26 |  | 4.95 | 13933.68 | 183.64 | 22405.04 | 310.71 |  | 28.89 | [6 empty] | 582587.69 | 0 | 4430.87 | 0 | 151819.2 | 0 | 27219.81 | 0 |  |  | 278.99 | 0 | 16070.77 | 0 | 19496 | 0 | 26989.11 | 0 | 4434.35 | 0 | 9.98 | 1.98 |  | 109.99 |  | 88.8 |  | 4.18 |  | 5.26 |  | 10.89
7605 | 34 | 2017-06-16 16:02 | Mining | 120.12 | ppm | 2 | Final |  |  |  | BaeN_2474.1b |  |  |  |  | IAW_BE_pXRF_7605 | [5 empty] | Admin |  |  |  | 25.25 |  | 14.51 |  | 13.68 |  | 6.7 |  | 5.79 |  |  |  | 2.65 | 14.96 | 2.22 | 105.21 | 3.36 |  | 3.39 | 12.18 | 3.87 |  | 1.99 |  | 6.55 |  | 29.07 | 103.98 | 9.39 |  | 19.4 |  | 34.91 |  | 94.17 | 21554.36 | 216.36 | 242.8 | 61.04 | 71.02 | 27.55 | 106.5 | 34.83 | 3542.08 | 233.23 | 65988.01 | 1541.56 | 348.98 | 29.74 | 1980.42 | 109.57 | 232891.25 | 1355.86 | 6285.37 | 2905.48 | 864.37 | 85.57 | 624771.38 | 1636.43 | 109.66 | 3.15 | 81.46 | 3.03 |  | 5.41 | 18512.58 | 222.64 | 22393.2 | 334.24 |  | 35.03 | [6 empty] | 498200.97 | 0 | 5908.54 | 0 | 124684.34 | 0 | 30816.26 | 0 |  |  | 313.51 | 0 | 10422.4 | 0 | 25902.8 | 0 | 26974.84 | 0 | 4538.34 | 0 | 12.94 | 1.96 |  | 109.43 |  | 88.6 |  | 6.34 | 7.32 | 3.36 |  | 10.75
7606 | 35 | 2017-06-16 16:05 | Mining | 123.25 | ppm | 2 | Final |  |  |  | BaeN_2474.1c |  |  |  |  | IAW_BE_pXRF_7606 | [5 empty] | Admin |  |  |  | 19.85 |  | 17.8 |  | 9.53 |  | 4.08 |  | 6.9 |  |  |  | 2.63 | 18.2 | 2.28 | 132.32 | 3.65 |  | 3.35 | 20.28 | 4.25 |  | 2.09 |  | 6.59 |  | 30.55 | 160.56 | 10.95 |  | 17.93 |  | 35.58 |  | 130.32 | 26564.58 | 241.22 | 176.24 | 62.06 | 116.11 | 29.05 | 124.1 | 37.49 | 4296.95 | 254.19 | 75196.13 | 1580.29 | 254.48 | 26.68 | 1475.28 | 100.4 | 233565.55 | 1318 | 5562.03 | 2733.17 | 906.71 | 90.15 | 612140.88 | 1683.43 | 106.73 | 3.12 | 106.23 | 3.4 |  | 7.58 | 17536.34 | 220.2 | 21512.81 | 334.73 |  | 31.35 | [6 empty] | 499643.41 | 0 | 7167.74 | 0 | 142083.09 | 0 | 37979.38 | 0 |  |  | 227.57 | 0 | 9222.96 | 0 | 24536.85 | 0 | 25914.33 | 0 | 3380.76 | 0 | 17.26 | 2.12 |  | 115.38 |  | 93.08 |  | 6.14 | 10.18 | 3.47 |  | 11.27
7607 | 36 | 2017-06-16 16:07 | Mining | 121.3 | ppm | 2 | Final |  |  |  | BaeN_2474.1d |  |  |  |  | IAW_BE_pXRF_7607 | [5 empty] | Admin |  |  |  | 19.5 |  | 13.57 |  | 9.85 |  | 4.17 |  | 5.7 |  |  |  | 2.75 | 19.36 | 2.33 | 136.52 | 3.74 |  | 3.37 | 22.59 | 4.44 |  | 2.32 |  | 6.41 |  | 30.91 | 193.22 | 11.85 |  | 23.82 |  | 53.4 |  | 135.99 | 32018.27 | 271.75 | 443 | 67.45 | 134.33 | 34.13 | 165.07 | 45.31 | 5111.94 | 307.01 | 84364.14 | 2081.09 | 579.45 | 34.67 | 4959.19 | 138.12 | 236444.36 | 1355.54 | 25395.5 | 4398.88 | 860.38 | 88.23 | 543003.31 | 1978.56 | 105.09 | 3.14 | 123.99 | 3.7 | 12.45 | 3.86 | 34587.57 | 339.1 | 31278.54 | 431.19 |  | 42.49 | [6 empty] | 505801.78 | 0 | 8527.22 | 0 | 159406.05 | 0 | 45776.52 | 0 |  |  | 572 | 0 | 42110.82 | 0 | 48394.92 | 0 | 37678.13 | 0 | 11364.47 | 0 | 21.93 | 2.28 |  | 113.01 |  | 91.3 |  | 5.61 | 10.39 | 3.55 |  | 11.32
7608 | 37 | 2017-06-16 16:11 | Mining | 122.72 | ppm | 2 | Final |  |  |  | BaeN_2650.1a |  |  |  |  | IAW_BE_pXRF_7608 | [5 empty] | Admin |  |  |  | 18.66 |  | 14.99 |  | 9.05 |  | 3.62 |  | 5.46 |  |  |  | 2.7 | 14.35 | 2.28 | 157.06 | 4 |  | 3.22 | 18.99 | 4.32 |  | 2.12 |  | 6.31 |  | 29.58 | 163.17 | 11.09 |  | 15.62 | 43.23 | 24.66 |  | 87.34 | 17408.06 | 196 | 342.08 | 67.02 | 139.96 | 24.45 | 75.84 | 34.25 | 3417.65 | 223.74 | 78961.29 | 1488.2 | 265.04 | 25.3 | 10359.23 | 145.71 | 216554.81 | 1252.97 | 4599.95 | 2383.37 | 1286.64 | 88.35 | 636067.88 | 1669.61 | 148.22 | 3.67 | 115.05 | 3.57 | 10.53 | 3.71 | 10841.32 | 157.45 | 18965.75 | 280.48 |  | 26.51 | [6 empty] | 463254.06 | 0 | 5700.98 | 0 | 149197.36 | 0 | 24888.31 | 0 |  |  | 441.69 | 0 | 7627.64 | 0 | 15169.17 | 0 | 22846.15 | 0 | 23739.21 | 0 | 29.88 | 2.36 |  | 109.63 |  | 88.82 |  | 7.05 | 24.05 | 3.82 |  | 11.08
7609 | 38 | 2017-06-16 16:15 | Mining | 121.13 | ppm | 2 | Final |  |  |  | BaeN_2650.1b |  |  |  |  | IAW_BE_pXRF_7609 | [5 empty] | Admin |  |  |  | 27.3 |  | 20.17 |  | 8.95 |  | 3.8 |  | 9.62 |  |  |  | 2.59 | 13.67 | 2.19 | 142.92 | 3.75 |  | 3.38 | 13.57 | 3.95 |  | 2 |  | 6.44 |  | 28.97 | 100.62 | 9.29 |  | 16.33 |  | 42.15 |  | 77.09 | 13532.83 | 170.06 | 198.92 | 62.09 | 93.87 | 23.57 | 71.31 | 31.71 | 3238.79 | 208.12 | 73715.42 | 1438.79 | 198.06 | 24.7 | 9213.66 | 138.34 | 204315.48 | 1227.59 | 8804.56 | 2513.02 | 1133.19 | 86.18 | 661496.5 | 1583.85 | 133.42 | 3.42 | 100.52 | 3.28 | 11.75 | 3.5 | 8726.94 | 136.11 | 14700.26 | 242.94 |  | 26.73 | [6 empty] | 437071.69 | 0 | 5402.62 | 0 | 139285.3 | 0 | 19347.89 | 0 |  |  | 256.84 | 0 | 14599.72 | 0 | 12210.73 | 0 | 17707.94 | 0 | 21114.03 | 0 | 18.84 | 2.1 |  | 107.97 |  | 87.25 |  | 4.12 | 13.67 | 3.54 |  | 10.66
7610 | 39 | 2017-06-16 16:18 | Mining | 121.99 | ppm | 2 | Final |  |  |  | BaeN_2650.1c |  |  |  |  | IAW_BE_pXRF_7610 | [5 empty] | Admin |  |  |  | 18.01 |  | 11.39 |  | 13.87 |  | 4.84 |  | 5.4 |  |  |  | 2.52 | 9.65 | 2.09 | 164.27 | 3.87 |  | 2.95 | 15.94 | 3.89 |  | 1.85 |  | 6.16 |  | 27.39 | 103.24 | 9.02 |  | 15.6 |  | 38.89 |  | 92 | 16741.95 | 183.01 | 273.11 | 62.39 | 129.76 | 25.46 | 86.09 | 36.75 | 3606.39 | 239.15 | 79593.59 | 1475.01 | 359.44 | 26.38 | 12194.57 | 154.4 | 203490.39 | 1198.03 | 4170.25 | 2311.55 | 1071.84 | 83.92 | 654185.94 | 1543.88 | 161.64 | 3.64 | 77.19 | 2.86 | 16.5 | 3.58 | 9805.51 | 148.34 | 13688.65 | 245.6 |  | 25.7 | [6 empty] | 435306.63 | 0 | 6015.83 | 0 | 150392.09 | 0 | 23935.96 | 0 |  |  | 352.64 | 0 | 6915.11 | 0 | 13719.87 | 0 | 16489.34 | 0 | 27945.07 | 0 | 21.98 | 2.02 |  | 105.12 |  | 85.18 |  | 5.01 | 13.8 | 3.27 |  | 10.16
7611 | 40 | 2017-06-16 16:21 | Mining | 123.14 | ppm | 2 | Final |  |  |  | BaeN_2650.1d |  |  |  |  | IAW_BE_pXRF_7611 | [5 empty] | Admin |  |  |  | 19.9 |  | 19.43 |  | 10.21 |  | 4.05 |  | 5.79 |  |  |  | 2.64 | 12.42 | 2.16 | 152.08 | 3.85 |  | 3.44 | 14.99 | 3.98 |  | 1.97 |  | 6.33 |  | 31.33 | 264.87 | 13.1 |  | 15.24 |  | 55.95 |  | 98.59 | 24426.65 | 227.71 | 315.14 | 62.9 | 154.38 | 28.3 | 85.31 | 37.22 | 3997.95 | 248.73 | 68491.61 | 1522.7 | 435.19 | 29.85 | 5499.42 | 130.09 | 246488.03 | 1337.23 | 6057.19 | 2849.13 | 1831.28 | 98.82 | 600495.88 | 1681.09 | 155.35 | 3.66 | 95.09 | 3.19 | 12.52 | 3.54 | 15779.74 | 209.65 | 25113.9 | 352.9 | 92.77 | 23.5 | [6 empty] | 527287.19 | 0 | 6668.98 | 0 | 129414.9 | 0 | 34922.79 | 0 |  |  | 406.91 | 0 | 10044.03 | 0 | 22079.01 | 0 | 30252.21 | 0 | 12602.46 | 0 | 17.03 | 2.05 |  | 116.51 |  | 94.6 |  | 4.46 | 11.21 | 3.52 |  | 11.37
7612 | 41 | 2017-06-16 16:24 | Mining | 123.11 | ppm | 2 | Final |  |  |  | BaeN_2775.1a |  |  |  |  | IAW_BE_pXRF_7612 | [5 empty] | Admin |  |  |  | 19.65 |  | 13.68 |  | 9.41 |  | 6.26 |  | 5.71 |  |  |  | 2.87 | 13.96 | 2.34 | 141.03 | 3.92 |  | 4.01 | 30.76 | 4.96 |  | 2.23 |  | 7.28 |  | 32.59 | 190.73 | 12.29 |  | 23.04 |  | 62.45 |  | 117.8 | 31562.21 | 278.28 | 287.75 | 66.39 | 99.5 | 27.3 | 56.23 | 33.31 | 3470.75 | 225.57 | 85589.77 | 1731.29 | 147.85 | 23.68 | 732.01 | 99.69 | 272984.97 | 1431.35 | 13485.68 | 3004.31 | 594.11 | 86.09 | 557998.13 | 1987.74 | 84.22 | 2.97 | 170.02 | 4.49 | 10.22 | 4.23 | 8272.52 | 164.94 | 24042.78 | 353.06 |  | 30.58 | [6 empty] | 583969.44 | 0 | 5789.56 | 0 | 161721.86 | 0 | 45124.48 | 0 |  |  | 371.54 | 0 | 22361.95 | 0 | 11574.91 | 0 | 28961.94 | 0 | 1677.47 | 0 | 10.91 | 2.35 |  | 113.82 |  | 91.86 |  | 5.63 | 12.55 | 4 |  | 11.76
7613 | 42 | 2017-06-16 16:27 | Mining | 121.34 | ppm | 2 | Final |  |  |  | BaeN_2775.1b |  |  |  |  | IAW_BE_pXRF_7613 | [5 empty] | Admin |  |  |  | 18.69 |  | 18.36 |  | 11.02 | 6.13 | 3.59 |  | 5.83 |  |  |  | 2.77 | 17.74 | 2.34 | 131.07 | 3.73 |  | 3.45 | 24.81 | 4.63 |  | 2.16 |  | 7.15 |  | 31.78 | 149.13 | 11.02 |  | 16.01 |  | 57.98 |  | 115.12 | 31651.26 | 273.16 | 304.51 | 62.84 | 111.81 | 28.82 | 85.38 | 34.75 | 3293 | 234.75 | 100387.61 | 1974.94 | 187.67 | 24.73 | 1362.09 | 110.15 | 291571.41 | 1457.36 | 14171.13 | 3173.68 | 630.91 | 83.98 | 517256.44 | 2093.2 | 85.96 | 2.93 | 169.01 | 4.38 | 10.61 | 3.96 | 9399.27 | 186.08 | 28964.52 | 400.44 |  | 30.01 | [6 empty] | 623729.56 | 0 | 5493.06 | 0 | 189682.39 | 0 | 45251.81 | 0 |  |  | 393.19 | 0 | 23498.57 | 0 | 13151.46 | 0 | 34890.66 | 0 | 3121.36 | 0 | 14.19 | 2.33 |  | 110.92 |  | 89.54 |  | 6.41 | 14.24 | 3.79 |  | 14.98
7614 | 43 | 2017-06-16 16:30 | Mining | 122.97 | ppm | 2 | Final |  |  |  | BaeN_2775.1c |  |  |  |  | IAW_BE_pXRF_7614 | [5 empty] | Admin |  |  |  | 19.06 |  | 15.96 |  | 8.95 |  | 3.9 |  | 5.77 |  |  |  | 2.71 | 16 | 2.27 | 145.19 | 3.78 |  | 3.47 | 23.86 | 4.51 |  | 2.32 |  | 6.63 |  | 31.95 | 160.82 | 11.11 |  | 21.39 |  | 55.41 |  | 117.51 | 30722.28 | 262.87 | 275.04 | 62.28 | 138.61 | 29.17 | 104.59 | 36.18 | 3680.83 | 245.18 | 93937.76 | 1913.02 | 208.36 | 25.46 | 1328.55 | 108.84 | 279369.41 | 1437.71 | 16358.72 | 3261.04 | 655 | 84.41 | 540677.13 | 1989.13 | 73.62 | 2.68 | 152.54 | 4.09 | 10.24 | 3.85 | 9036.38 | 175.04 | 22895.78 | 356.75 |  | 30.47 | [6 empty] | 597627 | 0 | 6139.99 | 0 | 177495.39 | 0 | 43923.64 | 0 |  |  | 355.14 | 0 | 27126.03 | 0 | 12643.7 | 0 | 27580.25 | 0 | 3044.49 | 0 | 13.4 | 2.23 |  | 110.61 |  | 89.92 |  | 5.45 | 11.55 | 3.67 |  | 11.22
7615 | 44 | 2017-06-16 16:33 | Mining | 120.28 | ppm | 2 | Final |  |  |  | BaeN_2775.1d |  |  |  |  | IAW_BE_pXRF_7615 | [5 empty] | Admin |  |  |  | 18.53 |  | 17.95 |  | 8.98 |  | 3.83 |  | 5.69 |  |  |  | 3.48 | 13.63 | 2.24 | 137.71 | 3.73 |  | 3.33 | 33.44 | 4.86 |  | 2.18 |  | 6.82 |  | 41.04 | 74.04 | 8.79 | 37.34 | 11.85 | 39.56 | 24.69 |  | 100.89 | 21386.7 | 218.53 | 214.43 | 61.93 | 83.45 | 28.24 | 90.5 | 34 | 3602.61 | 230.13 | 108451.55 | 2138.41 | 102.85 | 24.22 | 735.27 | 118.65 | 340293.53 | 1583.81 | 16146.64 | 3296.76 | 551.78 | 82.17 | 473151.31 | 2217.03 | 79.97 | 2.79 | 156.14 | 4.13 |  | 5.94 | 8299.65 | 166.29 | 26256.15 | 364 |  | 33.94 | [6 empty] | 727955.94 | 0 | 6009.51 | 0 | 204919.2 | 0 | 30576.56 | 0 |  |  | 276.87 | 0 | 26774.35 | 0 | 11612.87 | 0 | 31628.16 | 0 | 1684.95 | 0 | 15.82 | 2.29 |  | 109.1 |  | 87.77 |  | 4.76 | 20.51 | 3.86 |  | 11.31
7616 | 45 | 2017-06-16 16:36 | Mining | 121.98 | ppm | 2 | Final |  |  |  | BaeN_2775.2a |  |  |  |  | IAW_BE_pXRF_7616 | [5 empty] | Admin |  |  |  | 18.47 |  | 16.81 |  | 11.5 |  | 3.99 |  | 5.53 |  |  |  | 2.76 | 14.48 | 2.26 | 157.76 | 3.95 |  | 3.38 | 14.89 | 4.04 |  | 2.14 |  | 6.65 |  | 29.01 | 80.49 | 8.76 |  | 22.82 |  | 35.8 |  | 86.88 | 17018.89 | 192.91 | 441.51 | 68.71 | 118.68 | 24.98 | 71.63 | 34.81 | 3121.85 | 226.09 | 60950.29 | 1376.33 | 516.49 | 31.28 | 10693.36 | 159.37 | 243452.25 | 1361.6 | 5466.55 | 2655.47 | 1405.13 | 89.79 | 629524.88 | 1639.72 | 138.68 | 3.53 | 88.81 | 3.16 | 27.44 | 4.05 | 12559.29 | 168.7 | 14100.18 | 251.62 |  | 31.22 | [6 empty] | 520793.03 | 0 | 5207.56 | 0 | 115165.56 | 0 | 24331.9 | 0 |  |  | 570.08 | 0 | 9064.63 | 0 | 17572.95 | 0 | 16985.08 | 0 | 24504.9 | 0 | 25.6 | 2.21 |  | 108.6 |  | 88.01 |  | 6.73 | 10.91 | 3.44 |  | 10.6
7617 | 46 | 2017-06-16 16:40 | Mining | 120.36 | ppm | 2 | Final |  |  |  | BaeN_2775.2b |  |  |  |  | IAW_BE_pXRF_7617 | [5 empty] | Admin |  |  |  | 20.17 |  | 21.59 |  | 9.72 |  | 4.71 |  | 6.16 |  |  |  | 2.95 | 16.55 | 2.37 | 190.81 | 4.45 |  | 3.49 | 7.42 | 3.91 |  | 2.29 |  | 7.44 |  | 33.08 | 193.49 | 12.22 |  | 20.67 | 70.67 | 26.21 |  | 105.96 | 25676.51 | 246.83 | 520.69 | 73.2 | 133.26 | 27.2 | 125.13 | 35.39 | 3749.46 | 237.45 | 61983.55 | 1522.7 | 430.83 | 30.64 | 3951.88 | 122.02 | 241728.84 | 1371.82 | 17012.3 | 3391.53 | 2396.17 | 105.26 | 603040.81 | 1787.9 | 146.95 | 3.77 | 91.12 | 3.35 | 15.06 | 3.58 | 20661.94 | 228.12 | 17270.12 | 289.32 | 548.22 | 27.82 | [6 empty] | 517106.34 | 0 | 6254.48 | 0 | 117117.92 | 0 | 36709.7 | 0 |  |  | 672.31 | 0 | 28209.8 | 0 | 28910.18 | 0 | 20803.58 | 0 | 9056.14 | 0 | 25.39 | 2.29 |  | 120.53 |  | 97.58 | 7.14 | 3.75 | 15.73 | 3.72 |  | 11.89
7618 | 47 | 2017-06-16 16:42 | Mining | 123.17 | ppm | 2 | Final |  |  |  | BaeN_2775.2c |  |  |  |  | IAW_BE_pXRF_7618 | [5 empty] | Admin |  |  |  | 18.57 |  | 12.96 |  | 11.82 |  | 3.92 |  | 5.35 |  |  |  | 2.73 | 12.9 | 2.22 | 171.4 | 4.05 |  | 3.46 | 15.65 | 4.01 |  | 1.92 |  | 6.47 |  | 28.64 | 86.88 | 8.86 |  | 16.57 |  | 35.13 |  | 86.89 | 17582.46 | 194.09 | 394.93 | 67.58 | 108.4 | 25.73 | 86.89 | 35.75 | 3316.5 | 232.39 | 68393.52 | 1450.25 | 590.27 | 31.71 | 11757.02 | 163.76 | 251430 | 1362.42 | 5964.03 | 2651.79 | 1394.16 | 88.88 | 613027.13 | 1692.37 | 143.6 | 3.56 | 68.61 | 2.82 | 32.76 | 4.16 | 13166.37 | 169.68 | 12189.26 | 234.05 |  | 30.37 | [6 empty] | 537859.06 | 0 | 5532.25 | 0 | 129229.55 | 0 | 25137.64 | 0 |  |  | 509.94 | 0 | 9889.55 | 0 | 18422.38 | 0 | 14683.18 | 0 | 26942.38 | 0 | 26.82 | 2.14 |  | 107.64 |  | 87.47 |  | 5.11 | 12.88 | 3.52 |  | 10.42
7619 | 48 | 2017-06-16 16:45 | Mining | 120.89 | ppm | 2 | Final |  |  |  | BaeN_2775.2d |  |  |  |  | IAW_BE_pXRF_7619 | [5 empty] | Admin |  |  |  | 18.65 |  | 17.64 |  | 15.8 |  | 4.25 |  | 5.73 |  |  |  | 2.83 | 15.08 | 2.29 | 172.25 | 4.17 |  | 3.43 | 10.96 | 3.9 |  | 2.05 |  | 6.93 |  | 30.86 | 193.21 | 11.73 |  | 16.52 |  | 34.36 |  | 150.64 | 21895.52 | 221.43 | 464.78 | 70.45 | 140.61 | 32.17 | 160.82 | 45.28 | 4787.67 | 298.06 | 47304.95 | 1519.68 | 1290.45 | 48.18 | 16694.31 | 218.1 | 222362.47 | 1362.36 | 7153.56 | 3915.74 | 1528.39 | 90.37 | 607281.44 | 1636.39 | 173.87 | 3.96 | 82.26 | 3.09 | 40.64 | 4.3 | 49485.41 | 379.42 | 16966.42 | 297.57 | 1732.51 | 42.02 | [6 empty] | 475677.78 | 0 | 7986.31 | 0 | 89382.71 | 0 | 31304.03 | 0 |  |  | 600.12 | 0 | 11862.04 | 0 | 69239.98 | 0 | 20437.75 | 0 | 38256.69 | 0 | 29.86 | 2.26 |  | 107.83 |  | 87.26 |  | 5.32 | 15.09 | 3.6 |  | 10.95
7620 | 49 | 2017-06-16 16:48 | Mining | 122.35 | ppm | 2 | Final |  |  |  | BaeN_2782.2a |  |  |  |  | IAW_BE_pXRF_7620 | [5 empty] | Admin |  |  |  | 18.93 |  | 18.64 |  | 9.55 |  | 4.57 |  | 7.95 |  |  |  | 2.59 | 11.64 | 2.18 | 107.37 | 3.37 |  | 3.06 | 18.61 | 4.17 |  | 1.95 |  | 5.83 |  | 27.45 | 98.31 | 9.12 |  | 16.01 |  | 39.27 |  | 95.15 | 22173.09 | 216.47 | 338.64 | 63.96 | 92.97 | 27.4 | 106.66 | 36.21 | 3605.01 | 239.24 | 86712.14 | 1617.26 | 111.89 | 22.15 | 5639.59 | 126.24 | 277839.69 | 1387.94 | 7761.95 | 2541.03 | 915.33 | 78.68 | 566584 | 1840.59 | 113.69 | 3.17 | 114.79 | 3.49 | 10.65 | 3.6 | 9294.47 | 158 | 18276.59 | 296.1 |  | 25.79 | [6 empty] | 594354.63 | 0 | 6013.52 | 0 | 163842.59 | 0 | 31700.87 | 0 |  |  | 437.25 | 0 | 12870.87 | 0 | 13004.82 | 0 | 22015.97 | 0 | 12923.68 | 0 | 22.52 | 2.19 |  | 98.67 |  | 80.04 | 5.53 | 3.5 | 21.67 | 3.65 |  | 10.47
7621 | 50 | 2017-06-16 16:51 | Mining | 122.04 | ppm | 2 | Final |  |  |  | BaeN_2782.2b |  |  |  |  | IAW_BE_pXRF_7621 | [5 empty] | Admin |  |  |  | 18.37 |  | 16.08 |  | 10.31 |  | 4.03 |  | 5.53 |  |  |  | 2.7 | 16.19 | 2.26 | 156.23 | 3.87 |  | 3.3 | 26.71 | 4.45 |  | 1.94 |  | 6.35 |  | 28.03 | 111.77 | 9.41 | 27.13 | 11.29 |  | 34.99 |  | 104.63 | 28200 | 244.07 | 267.65 | 63.72 | 155.27 | 30.53 | 106.07 | 40.89 | 4228.99 | 271.19 | 82189.02 | 1635.25 | 385.65 | 28.45 | 5469.53 | 125.96 | 232926.55 | 1309.36 | 4566.68 | 2636.11 | 784.88 | 83.42 | 610606.94 | 1680.1 | 132.4 | 3.39 | 115.64 | 3.5 | 21.8 | 4.13 | 10883.5 | 178.54 | 18568.75 | 317.72 |  | 29.97 | [6 empty] | 498276.47 | 0 | 7054.38 | 0 | 155296.14 | 0 | 40317.54 | 0 |  |  | 345.59 | 0 | 7572.46 | 0 | 15228.19 | 0 | 22367.92 | 0 | 12533.98 | 0 | 30.25 | 2.31 |  | 105.85 |  | 85.81 | 5.52 | 3.55 | 16.87 | 3.63 |  | 13.34
7622 | 51 | 2017-06-16 16:54 | Mining | 120.62 | ppm | 2 | Final |  |  |  | BaeN_2782.2c |  |  |  |  | IAW_BE_pXRF_7622 | [5 empty] | Admin |  |  |  | 18.85 |  | 20.14 |  | 9.08 |  | 3.89 |  | 5.75 |  |  |  | 2.5 | 12.45 | 2.15 | 113.54 | 3.37 |  | 3.17 | 21.31 | 4.2 |  | 2.01 |  | 6.32 |  | 29.26 | 200.7 | 11.59 |  | 16.29 |  | 52.7 |  | 82.2 | 16161.14 | 182.79 | 193.79 | 61.41 | 91.47 | 24.43 | 88.16 | 31.19 | 3721.48 | 210.65 | 71900.46 | 1574.96 | 326.06 | 29.12 | 2973.09 | 117.85 | 244844.41 | 1393.36 | 5614.81 | 2692.25 | 961.45 | 86.71 | 622664.31 | 1640.56 | 108.35 | 3.06 | 132.2 | 3.68 | 6.31 | 3.52 | 11455.13 | 161.34 | 18363.81 | 277.82 |  | 31.42 | [6 empty] | 523771.16 | 0 | 6207.8 | 0 | 135855.92 | 0 | 23105.58 | 0 |  |  | 250.22 | 0 | 9310.47 | 0 | 16028.02 | 0 | 22121.04 | 0 | 6813.13 | 0 | 18.42 | 2.16 |  | 109.58 |  | 88.96 |  | 6.76 | 13.84 | 3.45 |  | 11.5
7623 | 52 | 2017-06-16 16:56 | Mining | 120.85 | ppm | 2 | Final |  |  |  | BaeN_2782.2d |  |  |  |  | IAW_BE_pXRF_7623 | [5 empty] | Admin |  |  |  | 17.9 |  | 14.91 |  | 12.33 |  | 3.73 |  | 5.22 |  |  |  | 2.65 | 14.75 | 2.26 | 122.12 | 3.59 |  | 3.37 | 27.02 | 4.57 |  | 2.16 |  | 6.31 |  | 43.35 | 344.2 | 14.91 | 48.07 | 11.97 |  | 53.72 |  | 183.23 | 29632.4 | 257.07 | 610.09 | 69.22 | 141.05 | 31.59 | 136.14 | 40.18 | 4346.96 | 271.09 | 82702.67 | 1921.62 | 1027.74 | 39.32 | 3082.22 | 126.55 | 255057.02 | 1419.73 | 15359.01 | 3626.74 | 936.42 | 82.15 | 564091.38 | 1871.63 | 121.67 | 3.33 | 111 | 3.5 | 17.92 | 4.11 | 18599.03 | 236.08 | 23424.69 | 361.64 |  | 34.13 | [6 empty] | 545617.94 | 0 | 7251.16 | 0 | 156266.7 | 0 | 42365.45 | 0 |  |  | 787.75 | 0 | 25468.3 | 0 | 26023.76 | 0 | 28217.38 | 0 | 7063.21 | 0 | 25.33 | 2.27 |  | 103.59 |  | 83.94 |  | 5.25 | 17.17 | 3.73 |  | 11.41
7624 | 53 | 2017-06-16 16:59 | Mining | 122.37 | ppm | 2 | Final |  |  |  | BaeN_2722.1a |  |  |  |  | IAW_BE_pXRF_7624 | [5 empty] | Admin |  |  |  | 20.03 |  | 12.63 |  | 13.53 |  | 4.14 |  | 5.99 |  |  |  | 2.67 | 18.39 | 2.28 | 169.1 | 3.98 |  | 3.23 | 18.79 | 4.17 |  | 2.15 |  | 6.32 |  | 31.41 | 209.45 | 12.12 | 20.27 | 11.54 | 43.85 | 24.87 |  | 108.47 | 18949.43 | 202.01 | 896.77 | 77.69 | 125.2 | 28.31 | 150.86 | 37.61 | 5202.44 | 257.6 | 78003.58 | 1624.53 | 415.09 | 30.51 | 1696.07 | 103.48 | 221879.39 | 1324 |  | 3943.86 | 763.56 | 89.56 | 634754.69 | 1629.79 | 102.23 | 3.04 | 85.75 | 3.08 | 8.02 | 3.55 | 19305.31 | 215.18 | 13937.44 | 259.32 |  | 33.78 | [6 empty] | 474644.38 | 0 | 8678.19 | 0 | 147387.77 | 0 | 27092 | 0 |  |  | 1157.92 | 0 | 5325.24 | 0 | 27011.99 | 0 | 16789.04 | 0 | 3886.72 | 0 | 24.29 | 2.16 |  | 115.28 |  | 93.76 |  | 5.03 | 15.1 | 3.48 |  | 11.13
7625 | 54 | 2017-06-16 17:02 | Mining | 123.03 | ppm | 2 | Final |  |  |  | BaeN_2722.1b |  |  |  |  | IAW_BE_pXRF_7625 | [5 empty] | Admin |  |  |  | 20.25 |  | 16.63 |  | 9.76 |  | 4.26 |  | 5.99 |  |  |  | 2.8 | 25.44 | 2.45 | 150.07 | 3.89 |  | 3.44 | 20.41 | 4.34 |  | 2.21 |  | 7.05 |  | 32.34 | 191.46 | 12.02 |  | 27.2 |  | 51.95 |  | 84.06 | 15557.71 | 188.59 | 836.76 | 78.77 | 128.56 | 27.91 | 118.13 | 37.12 | 5155.98 | 254.4 | 64243.96 | 1469.39 | 302.42 | 29.27 | 2511.87 | 107.16 | 212411.06 | 1312.15 | 7915.87 | 2852.43 | 806.88 | 90.47 | 655617.5 | 1604.16 | 86.4 | 2.91 | 79.86 | 3.06 | 6.86 | 3.67 | 19614.03 | 218.35 | 14173.76 | 262.06 |  | 33.55 | [6 empty] | 454389.75 | 0 | 8600.69 | 0 | 121388.96 | 0 | 22242.86 | 0 |  |  | 1080.42 | 0 | 13126.1 | 0 | 27443.95 | 0 | 17073.71 | 0 | 5756.21 | 0 | 31.53 | 2.32 |  | 117.08 |  | 94.72 |  | 4.01 | 13.43 | 3.56 |  | 11.62
7626 | 55 | 2017-06-16 17:05 | Mining | 121.87 | ppm | 2 | Final |  |  |  | BaeN_2722.1c |  |  |  |  | IAW_BE_pXRF_7626 | [5 empty] | Admin |  |  |  | 17.29 |  | 16.42 |  | 12.88 |  | 3.65 |  | 8.66 |  |  |  | 2.53 | 22.19 | 2.21 | 185.74 | 3.93 |  | 2.9 | 21 | 4.03 |  | 1.87 |  | 6.03 |  | 28.46 | 233.22 | 11.85 |  | 23.73 |  | 32.24 |  | 80.92 | 16897.72 | 180.64 | 524.93 | 68.5 | 134.07 | 28.19 | 137.72 | 38.69 | 5967.96 | 266.17 | 75863.96 | 1598.19 | 297.02 | 27.15 | 1672.67 | 101.48 | 224359.42 | 1292.41 | 8589.72 | 2780.39 | 546.46 | 76.11 | 630131.63 | 1574.87 | 109.16 | 2.97 | 94.1 | 3.04 | 8.12 | 3.42 | 16850.88 | 199.91 | 17310.34 | 283.48 |  | 31.37 | [6 empty] | 479949.66 | 0 | 9955.15 | 0 | 143344.95 | 0 | 24158.68 | 0 |  |  | 677.79 | 0 | 14243.47 | 0 | 23577.75 | 0 | 20852.03 | 0 | 3833.09 | 0 | 26.24 | 2.1 |  | 98.22 |  | 79.77 |  | 5.73 | 15.78 | 3.29 |  | 10.18
7627 | 56 | 2017-06-16 17:08 | Mining | 121.47 | ppm | 2 | Final |  |  |  | BaeN_2722.1d |  |  |  |  | IAW_BE_pXRF_7627 | [5 empty] | Admin |  |  |  | 22 |  | 12.04 |  | 11.51 |  | 3.51 |  | 5.02 |  |  |  | 3.59 | 19.68 | 2.2 | 166.11 | 3.81 |  | 3.23 | 23.29 | 4.16 |  | 1.8 |  | 6.06 |  | 29.17 | 249.5 | 12.36 | 42.18 | 11.13 |  | 42.95 |  | 92.56 | 22592.83 | 212.18 | 369.43 | 65.72 | 132.68 | 32.72 | 193.69 | 44.65 | 6651.13 | 306.81 | 86652.65 | 1817.63 | 737.67 | 33.57 | 2056.75 | 111.85 | 247803.75 | 1354.16 | 9495.58 | 3056.17 | 602.18 | 76.52 | 582349.38 | 1736.84 | 111.4 | 3.04 | 107.3 | 3.27 | 7.68 | 3.52 | 19240.99 | 232.23 | 20352.66 | 331.46 |  | 32.56 | [6 empty] | 530101.75 | 0 | 11094.75 | 0 | 163730.19 | 0 | 32300.97 | 0 |  |  | 477.01 | 0 | 15745.57 | 0 | 26922 | 0 | 24516.81 | 0 | 4713.24 | 0 | 21.76 | 2.1 |  | 98.12 |  | 79.93 |  | 6.54 | 11.57 | 3.42 |  | 10.38
7628 | 57 | 2017-06-16 17:11 | Mining | 123.09 | ppm | 2 | Final |  |  |  | BaeN_2768a |  |  |  |  | IAW_BE_pXRF_7628 | [5 empty] | Admin |  |  |  | 18.78 |  | 20.61 |  | 13.32 |  | 4.87 |  | 6.5 |  |  |  | 2.69 | 12.16 | 2.24 | 128.91 | 3.72 |  | 3.27 | 15.63 | 4.16 |  | 2.03 |  | 6.55 |  | 28.64 | 82.63 | 8.89 |  | 16.81 | 40.07 | 24.72 |  | 98.33 | 22356.92 | 224.67 | 540.66 | 69.42 | 95.18 | 26.6 | 53.75 | 34.8 | 2855.35 | 227.09 | 76973.68 | 1538.67 | 979.68 | 34.74 | 10902.15 | 152.7 | 214317.8 | 1251.06 | 5504.54 | 2622.42 | 1040.31 | 86.41 | 625643.25 | 1698.97 | 135.7 | 3.55 | 165.36 | 4.27 | 18.47 | 3.86 | 14834.76 | 200.79 | 23269.24 | 336.97 |  | 29.53 | [6 empty] | 458468.63 | 0 | 4763.01 | 0 | 145441.77 | 0 | 31963.68 | 0 |  |  | 698.1 | 0 | 9127.63 | 0 | 20756.8 | 0 | 28030.13 | 0 | 24983.36 | 0 | 17.04 | 2.33 |  | 109.01 |  | 88.03 |  | 6.12 | 11.19 | 3.52 |  | 12.06
7629 | 58 | 2017-06-16 17:14 | Mining | 122.21 | ppm | 2 | Final |  |  |  | BaeN_2768b |  |  |  |  | IAW_BE_pXRF_7629 | [5 empty] | Admin |  |  |  | 19.07 |  | 13.35 |  | 9.24 |  | 3.94 |  | 5.52 |  |  |  | 2.82 | 13.84 | 2.3 | 183.03 | 4.33 |  | 3.61 | 19.49 | 4.37 |  | 1.95 |  | 6.84 |  | 30.19 | 132.36 | 10.51 | 22.95 | 11.59 | 73.81 | 25.87 |  | 135.76 | 32103.8 | 276.18 | 419.27 | 69.38 | 143.16 | 28.01 | 86.86 | 37.8 | 3701.99 | 251.41 | 92158.98 | 1777.29 | 1156.08 | 36.7 | 7311.75 | 137 | 237629.81 | 1327.22 | 8007.82 | 2801.57 | 1179.07 | 89 | 581696.5 | 1890.66 | 134.73 | 3.61 | 149.78 | 4.15 | 25.34 | 4.23 | 11135.85 | 185.43 | 22473.49 | 345.36 |  | 27.12 | [6 empty] | 508337.69 | 0 | 6175.3 | 0 | 174134.41 | 0 | 45898.8 | 0 |  |  | 541.37 | 0 | 13278.57 | 0 | 15581.29 | 0 | 27071.57 | 0 | 16755.6 | 0 | 21.88 | 2.4 |  | 111.82 |  | 90.52 |  | 8.24 | 7.64 | 3.65 |  | 12.58
7630 | 59 | 2017-06-16 17:16 | Mining | 122.32 | ppm | 2 | Final |  |  |  | BaeN_2720.1a |  |  |  |  | IAW_BE_pXRF_7630 | [5 empty] | Admin |  |  |  | 21.43 |  | 19.33 |  | 10.44 |  | 4.59 |  | 6.86 |  |  |  | 2.86 | 14.49 | 2.33 | 140.8 | 3.85 |  | 3.65 | 18.31 | 4.38 |  | 2.57 |  | 7.16 |  | 32.67 | 155.95 | 11.33 |  | 18.97 |  | 43.72 |  | 99.8 | 22805.81 | 231.95 | 300.41 | 67.4 | 115.52 | 26.96 | 114.56 | 34.96 | 4282.57 | 238.66 | 67605.63 | 1521.02 | 107.6 | 27.3 | 1320.28 | 102.52 | 229336.53 | 1367.27 | 4358.02 | 2760.25 | 611.99 | 95.09 | 634751.75 | 1675.45 | 81.04 | 2.87 | 105.71 | 3.54 |  | 5.44 | 12445.49 | 184.24 | 21294.39 | 323 |  | 34.19 | [6 empty] | 490596.69 | 0 | 7143.76 | 0 | 127740.84 | 0 | 32605.47 | 0 |  |  | 387.89 | 0 | 7226.47 | 0 | 17413.72 | 0 | 25651.22 | 0 | 3025.56 | 0 | 17.25 | 2.21 |  | 124.03 |  | 100.84 |  | 7.34 | 10.66 | 3.65 |  | 11.37
7631 | 60 | 2017-06-16 17:19 | Mining | 122.44 | ppm | 2 | Final |  |  |  | BaeN_2720.1b |  |  |  |  | IAW_BE_pXRF_7631 | [5 empty] | Admin |  |  |  | 21.67 |  | 13.53 |  | 10.37 |  | 3.99 |  | 5.78 |  |  |  | 2.79 | 15.74 | 2.3 | 173.38 | 4.1 |  | 3.41 | 20.56 | 4.35 |  | 2.28 |  | 7 |  | 31.03 | 161.9 | 11.13 |  | 21.28 | 39.97 | 25.07 |  | 100.87 | 23824.95 | 230.93 | 340.83 | 68.33 | 132.47 | 29.42 | 164.5 | 38.2 | 5128.67 | 262.85 | 81982.06 | 1659.55 | 176.94 | 25.93 | 2594.54 | 106.49 | 218034.36 | 1308.6 | 6396.92 | 2707.6 | 766.66 | 86.35 | 630672.81 | 1689.95 | 100.27 | 3.08 | 102.72 | 3.41 | 5.5 | 3.61 | 11298.37 | 176.8 | 17827.7 | 303.84 |  | 31.63 | [6 empty] | 466419.09 | 0 | 8555.14 | 0 | 154905.11 | 0 | 34062.54 | 0 |  |  | 440.08 | 0 | 10607.38 | 0 | 15808.68 | 0 | 21475.24 | 0 | 5945.64 | 0 | 25.4 | 2.27 |  | 111.82 |  | 90.79 |  | 7.32 | 10.4 | 3.51 |  | 13.86
7632 | 61 | 2017-06-16 17:23 | Mining | 121.28 | ppm | 2 | Final |  |  |  | BaeN_2720.1c |  |  |  |  | IAW_BE_pXRF_7632 | [5 empty] | Admin |  |  |  | 26.86 |  | 17.75 |  | 11.79 |  | 4.12 |  | 6.92 |  |  |  | 2.91 | 17.15 | 2.39 | 153.97 | 4.03 |  | 3.65 | 18.66 | 4.4 |  | 2.31 |  | 7.08 |  | 31.98 | 144.93 | 11.1 |  | 17.4 |  | 38.03 |  | 105.25 | 24040.04 | 240.77 | 365.43 | 70.71 | 146.35 | 28.52 | 126.91 | 38.09 | 4802.29 | 259.97 | 66881.58 | 1461.81 | 99.4 | 26.22 | 1868.43 | 98.82 | 200775.3 | 1281.41 |  | 3926.91 | 684.3 | 92.16 | 667937.88 | 1584.61 | 84.45 | 2.96 | 98.34 | 3.44 | 6.41 | 3.71 | 10127.61 | 168.83 | 17793.95 | 305.48 |  | 33.82 | [6 empty] | 429498.5 | 0 | 8010.7 | 0 | 126372.74 | 0 | 34370.05 | 0 |  |  | 471.85 | 0 | 6294.96 | 0 | 14170.55 | 0 | 21434.59 | 0 | 4281.7 | 0 | 20.55 | 2.27 |  | 120.22 |  | 97.28 |  | 4.23 | 9.91 | 3.63 |  | 12.99
7633 | 64 | 2017-06-18 11:30 | Mining | 360.25 | ppm | 2 | Final |  |  |  | Bodmerton |  |  |  |  | IAW_BE_pXRF_7633 | [5 empty] | Admin |  |  |  | 11.14 |  | 7.57 |  | 5.22 |  | 2.04 |  | 3.13 |  |  |  | 2.25 | 13.73 | 1.32 | 172.51 | 2.58 |  | 1.74 | 15.5 | 2.42 |  | 1.5 |  | 3.71 |  | 18.54 | 63.28 | 4.91 | 22.92 | 6.73 | 29.31 | 14.31 |  | 85.75 | 28484.33 | 151.08 | 447.54 | 40.92 | 142.52 | 21.44 | 122.51 | 32.78 | 3695.84 | 206.98 | 68220.34 | 1143.45 | 509.95 | 21.39 | 373.64 | 64.81 | 225183.66 | 789.64 | 8870 | 2541.65 | 3204.72 | 64.24 | 548199.31 | 1070.34 | 352.68 | 3.37 | 104.58 | 2.02 | 9 | 2.06 | 92858.03 | 339.47 | 18872.63 | 194.8 |  | 20.56 | [6 empty] | 481712.88 | 0 | 6165.03 | 0 | 128902.33 | 0 | 40724.05 | 0 |  |  | 577.86 | 0 | 14708.23 | 0 | 129926.95 | 0 | 22733.97 | 0 | 856.23 | 0 | 16.75 | 1.25 |  | 70.06 |  | 56.59 | 3.83 | 2.22 | 7.13 | 2.07 |  | 6.53
7634 | 66 | 2017-06-18 12:14 | Mining | 121.91 | ppm | 2 | Final |  |  |  | BaeN_2348.1a |  |  |  |  | IAW_BE_pXRF_7634 | [5 empty] | Admin |  |  |  | 21.85 |  | 12.23 |  | 10.03 |  | 4.31 |  | 5.26 |  |  |  | 2.55 | 13.73 | 2.17 | 133.07 | 3.53 |  | 3.1 | 17.34 | 4.04 |  | 1.95 |  | 6.35 |  | 28.05 | 85.64 | 8.7 |  | 14.98 |  | 33.89 |  | 81.17 | 15472.77 | 179.32 | 132.99 | 59.21 | 97.21 | 25.18 | 73.92 | 31.91 | 3923.68 | 216.58 | 79052.64 | 1515.53 | 57.03 | 22.09 | 1964.28 | 100.92 | 243032.03 | 1342.35 | 4718.19 | 2344.57 | 377.58 | 75.32 | 624431.94 | 1661.78 | 75.64 | 2.62 | 120.53 | 3.51 |  | 5.01 | 8732.39 | 145.31 | 17435.77 | 275.85 |  | 27.55 | [6 empty] | 519894.13 | 0 | 6545.09 | 0 | 149369.97 | 0 | 22121.42 | 0 |  |  | 171.72 | 0 | 7823.7 | 0 | 12218.35 | 0 | 21003.13 | 0 | 4501.35 | 0 | 23.08 | 2.2 |  | 99.07 |  | 80.31 |  | 3.95 | 14.36 | 3.42 |  | 13.64
7635 | 67 | 2017-06-18 12:17 | Mining | 122.78 | ppm | 2 | Final |  |  |  | BaeN_2348.1b |  |  |  |  | IAW_BE_pXRF_7635 | [5 empty] | Admin |  |  |  | 18.88 |  | 14.23 |  | 13.72 |  | 3.37 |  | 7.46 |  |  |  | 2.63 | 14.79 | 2.13 | 118.23 | 3.35 |  | 2.96 | 18.46 | 3.98 |  | 1.88 |  | 6.13 |  | 27.97 | 84.3 | 8.54 |  | 18.85 |  | 33.87 |  | 81.17 | 16332.85 | 180.65 | 162.93 | 59.15 | 108.05 | 25.42 | 99.1 | 31.98 | 3909.05 | 218.04 | 79579.29 | 1617.04 | 35.78 | 21.29 | 1796.62 | 99.57 | 256194.84 | 1339.02 |  | 4967.68 | 321.21 | 74.57 | 613954 | 1629.43 | 107.9 | 3 | 112.34 | 3.34 |  | 4.93 | 10807.94 | 158.92 | 16210.02 | 268.96 |  | 26.98 | [6 empty] | 548052 | 0 | 6520.69 | 0 | 150365.06 | 0 | 23351.08 | 0 |  |  | 210.37 | 0 | 1.66 | 0 | 15122.46 | 0 | 19526.59 | 0 | 4117.14 | 0 | 17.28 | 2.05 |  | 98.02 |  | 79.58 |  | 5.61 | 10.73 | 3.21 |  | 10.15
7636 | 68 | 2017-06-18 12:20 | Mining | 120.8 | ppm | 2 | Final |  |  |  | BaeN_2348.1c |  |  |  |  | IAW_BE_pXRF_7636 | [5 empty] | Admin |  |  |  | 24.48 |  | 11.78 |  | 9.29 |  | 4.53 |  | 5.98 |  |  |  | 2.54 | 13.46 | 2.17 | 121.14 | 3.45 |  | 3.24 | 22.07 | 4.24 |  | 1.95 |  | 5.98 |  | 29.67 | 94.5 | 9 |  | 14.75 |  | 33.61 |  | 90.21 | 20176.81 | 204.96 | 186.6 | 59.09 | 118.48 | 25.46 | 83.11 | 31.79 | 3465.96 | 215.49 | 86117.86 | 1602.32 | 44.58 | 21.31 | 1603.26 | 99.66 | 251464.13 | 1340.86 | 3962.6 | 2353.89 | 229.57 | 70.22 | 599520.19 | 1727.86 | 101.07 | 2.98 | 156.73 | 3.99 |  | 6.81 | 10582.82 | 167.87 | 21876.68 | 318.32 |  | 27.13 | [6 empty] | 537932.06 | 0 | 5781.57 | 0 | 162719.7 | 0 | 28846.78 | 0 |  |  | 240.94 | 0 | 6570.78 | 0 | 14807.48 | 0 | 26352.64 | 0 | 3674.02 | 0 | 17.93 | 2.23 |  | 92.36 |  | 74.87 |  | 5.23 | 12.12 | 3.5 |  | 10.15
7637 | 69 | 2017-06-18 12:23 | Mining | 121.76 | ppm | 2 | Final |  |  |  | BaeN_2348.1d |  |  |  |  | IAW_BE_pXRF_7637 | [5 empty] | Admin |  |  |  | 17.48 |  | 18.36 |  | 9.62 |  | 4.04 |  | 5.08 |  |  |  | 2.58 | 15.59 | 2.23 | 128.46 | 3.55 |  | 3.26 | 19.63 | 4.2 |  | 1.92 |  | 6.34 |  | 29.08 | 156.97 | 10.71 |  | 14.81 |  | 45.93 |  | 162.08 | 22673.83 | 223 | 197.94 | 59.25 | 106.14 | 29.83 | 103.74 | 37.98 | 3595.94 | 254.63 | 66952.62 | 1734.69 | 481.81 | 32.12 | 1588.11 | 106.72 | 203615.16 | 1272.04 | 15210.19 | 3799.48 | 388.09 | 74.89 | 607688.44 | 1691.66 | 78.32 | 2.71 | 138.75 | 3.83 |  | 5.13 | 61239.62 | 433.02 | 15578.29 | 288.94 |  | 33.22 | [6 empty] | 435573.53 | 0 | 5998.39 | 0 | 126506.97 | 0 | 32416.78 | 0 |  |  | 255.58 | 0 | 25221.54 | 0 | 85686.48 | 0 | 18765.6 | 0 | 3639.32 | 0 | 18.02 | 2.21 |  | 98.62 |  | 80.37 |  | 6.3 | 12.42 | 3.54 |  | 10.38
7638 | 70 | 2017-06-18 12:30 | Mining | 122.31 | ppm | 2 | Final |  |  |  | BaeN_2459.1a |  |  |  |  | IAW_BE_pXRF_7638 | [5 empty] | Admin |  |  |  | 18.38 |  | 12.92 |  | 10.74 |  | 3.82 |  | 5.64 |  |  |  | 2.72 | 18.31 | 2.31 | 185.89 | 4.2 |  | 3.13 | 22.84 | 4.4 |  | 2.15 |  | 6.62 |  | 29.38 | 104.53 | 9.47 |  | 23.72 |  | 35.23 |  | 114.76 | 24589.35 | 231.99 | 200.9 | 63.69 | 127.45 | 27.23 | 107.59 | 35.28 | 4215.77 | 239.66 | 86098.63 | 1635.97 | 50.69 | 21.93 | 1455.39 | 94.05 | 219137.86 | 1276.54 | 6104.29 | 2510.86 | 771.49 | 82.72 | 625067.19 | 1692.81 | 118.87 | 3.29 | 122.68 | 3.65 |  | 6.16 | 13809.49 | 185.8 | 17635.68 | 290.37 |  | 27.61 | [6 empty] | 468779.69 | 0 | 7032.33 | 0 | 162683.36 | 0 | 35155.39 | 0 |  |  | 259.41 | 0 | 10122.13 | 0 | 19322.24 | 0 | 21243.94 | 0 | 3335.18 | 0 | 28.13 | 2.34 |  | 106.92 |  | 86.59 |  | 6.1 | 16.01 | 3.56 |  | 10.98
7639 | 71 | 2017-06-18 12:33 | Mining | 122.36 | ppm | 2 | Final |  |  |  | BaeN_2459.1b |  |  |  |  | IAW_BE_pXRF_7639 | [5 empty] | Admin |  |  |  | 18.1 |  | 13.02 |  | 10.09 |  | 4.74 |  | 8.63 |  |  |  | 2.79 | 14.12 | 2.27 | 179.37 | 4.25 |  | 3.33 | 16.98 | 4.23 |  | 2.11 |  | 6.47 |  | 28.87 | 87 | 9.09 |  | 19.44 |  | 39 |  | 97.82 | 22544.31 | 226.51 | 164.25 | 63.19 | 110.11 | 26.38 | 121.22 | 35.57 | 4351.21 | 241.27 | 91994.13 | 1713.59 | 64.4 | 21.68 | 1220.85 | 92.8 | 229765.17 | 1312.04 | 10090.83 | 2664.73 | 663.1 | 80.73 | 605062.63 | 1827.48 | 143.48 | 3.67 | 121.73 | 3.7 | 5.39 | 3.5 | 14148.66 | 189.21 | 19093.98 | 300.25 |  | 26.73 | [6 empty] | 491513.66 | 0 | 7258.26 | 0 | 173822.91 | 0 | 32231.6 | 0 |  |  | 212.08 | 0 | 16732.62 | 0 | 19796.8 | 0 | 23000.61 | 0 | 2797.71 | 0 | 18.06 | 2.23 |  | 104.78 |  | 84.92 |  | 4.29 | 10.74 | 3.52 |  | 10.91
7640 | 72 | 2017-06-18 12:37 | Mining | 120.62 | ppm | 2 | Final |  |  |  | BaeN_2459.1c |  |  |  |  | IAW_BE_pXRF_7640 | [5 empty] | Admin |  |  |  | 23.2 |  | 17.47 |  | 10.92 |  | 4.65 |  | 6.94 |  |  |  | 2.81 | 14.3 | 2.31 | 155.9 | 4.01 |  | 3.65 | 19.51 | 4.38 |  | 2.28 |  | 6.65 |  | 31.1 | 96.51 | 9.64 |  | 17.25 |  | 38.93 |  | 105.74 | 25259.52 | 243.02 | 296.39 | 67.94 | 115.29 | 23.48 | 103.67 | 30.16 | 3416.88 | 205.25 | 63609.93 | 1490.52 |  | 34.36 | 1088.01 | 88.17 | 191658.72 | 1222.59 |  | 5670.61 | 705.14 | 99.15 | 687048.31 | 1471.6 | 99.79 | 3.13 | 105.59 | 3.49 |  | 6.87 | 11629.57 | 162.96 | 14543.83 | 254.78 |  | 30.72 | [6 empty] | 409996.31 | 0 | 5699.69 | 0 | 120190.96 | 0 | 36113.53 | 0 |  |  | 382.7 | 0 | 1.66 | 0 | 16272.09 | 0 | 17519.49 | 0 | 2493.28 | 0 | 23.54 | 2.3 |  | 129.58 |  | 104.7 |  | 4.07 | 9.58 | 3.62 |  | 11.42
7641 | 73 | 2017-06-18 12:40 | Mining | 122.76 | ppm | 2 | Final |  |  |  | BaeN_2459.1d |  |  |  |  | IAW_BE_pXRF_7641 | [5 empty] | Admin |  |  |  | 18.65 |  | 17.06 |  | 14.59 |  | 3.5 |  | 5.52 |  |  |  | 2.55 | 16.34 | 2.17 | 143.03 | 3.6 |  | 3.08 | 13.9 | 3.87 |  | 2.1 |  | 6.47 |  | 28.7 | 129.28 | 9.74 |  | 15.78 |  | 40.68 |  | 103.28 | 20934.15 | 204.81 | 247.16 | 62.96 | 133.15 | 30.29 | 168.78 | 40.62 | 5751.42 | 278.46 | 101738.81 | 2002.56 | 274.14 | 27.2 | 1181.44 | 110.35 | 278807.75 | 1426.55 | 11268.2 | 3094.82 | 560.74 | 81.91 | 542879.31 | 1900.24 | 108.45 | 3.01 | 116.1 | 3.4 | 5.86 | 3.22 | 14993.21 | 200.45 | 20480.42 | 321.56 |  | 31.75 | [6 empty] | 596425.5 | 0 | 9593.95 | 0 | 192235.48 | 0 | 29929.56 | 0 |  |  | 319.14 | 0 | 18684.93 | 0 | 20978.51 | 0 | 24670.72 | 0 | 2707.4 | 0 | 21.21 | 2.12 |  | 106.82 |  | 86.64 |  | 5.28 | 12.29 | 3.34 |  | 10.59
7642 | 74 | 2017-06-18 12:43 | Mining | 121.2 | ppm | 2 | Final |  |  |  | BaeN_2519.1a |  |  |  |  | IAW_BE_pXRF_7642 | [5 empty] | Admin |  |  |  | 30.1 |  | 20.2 |  | 14.52 |  | 4.13 |  | 6.11 |  |  |  | 2.64 | 17.18 | 2.26 | 133.59 | 3.68 |  | 3.42 | 18.06 | 4.16 |  | 1.99 |  | 6.51 |  | 31 | 229.62 | 12.59 |  | 15.74 | 37.94 | 24.59 |  | 95.6 | 21509.02 | 217 | 109.28 | 61.27 | 109.46 | 23.18 | 82.76 | 31.86 | 3158.81 | 211.05 | 85857.38 | 1609.12 | 258.26 | 24.8 | 1630.81 | 91.34 | 208460.08 | 1237.63 | 9334.13 | 2565.73 | 1467.18 | 94.55 | 636223.69 | 1686.02 | 110.96 | 3.19 | 104.74 | 3.4 | 8.37 | 3.57 | 8836.05 | 150.14 | 22283.85 | 307.78 |  | 25.92 | [6 empty] | 445937.78 | 0 | 5269.21 | 0 | 162227.53 | 0 | 30751.44 | 0 |  |  | 141.1 | 0 | 15477.85 | 0 | 12363.4 | 0 | 26843.12 | 0 | 3737.16 | 0 | 17.8 | 2.13 |  | 116.52 |  | 94.27 |  | 5.14 | 10.93 | 3.53 |  | 11.21
7643 | 75 | 2017-06-18 12:47 | Mining | 122.87 | ppm | 2 | Final |  |  |  | BaeN_2519.1b |  |  |  |  | IAW_BE_pXRF_7643 | [5 empty] | Admin |  |  |  | 18.78 |  | 15.67 |  | 9.1 |  | 4.54 |  | 5.64 |  |  |  | 2.63 | 14.62 | 2.18 | 120.53 | 3.54 |  | 3.25 | 11.83 | 3.86 |  | 2.02 |  | 6.49 |  | 29.31 | 184.85 | 11.32 |  | 14.88 |  | 34.63 |  | 92.01 | 20465.17 | 208 | 152.19 | 59.16 | 75.18 | 24.67 | 86.76 | 31.54 | 3080.03 | 209.48 | 73664.01 | 1454.66 | 153.6 | 23.15 | 2827.57 | 103.97 | 239061.17 | 1307.18 | 7015.58 | 2460.14 | 962.96 | 86.02 | 621314.88 | 1663.68 | 151.41 | 3.63 | 96.59 | 3.21 | 9.91 | 3.36 | 9875.04 | 157.92 | 20649.22 | 302.24 |  | 27.17 | [6 empty] | 511399.66 | 0 | 5137.8 | 0 | 139188.14 | 0 | 29259.05 | 0 |  |  | 196.51 | 0 | 11633.23 | 0 | 13817.16 | 0 | 24874.05 | 0 | 6479.66 | 0 | 16.36 | 2.04 |  | 108.48 |  | 87.45 |  | 3.95 | 10.59 | 3.39 |  | 11.97
7644 | 76 | 2017-06-18 12:50 | Mining | 120.19 | ppm | 2 | Final |  |  |  | BaeN_2519.1c |  |  |  |  | IAW_BE_pXRF_7644 | [5 empty] | Admin |  |  |  | 20.27 |  | 11.6 |  | 8.95 |  | 3.67 |  | 6.92 |  |  |  | 2.64 | 14.36 | 2.26 | 121.8 | 3.65 |  | 3.2 | 20.68 | 4.36 |  | 2.12 |  | 6.62 |  | 30.93 | 249.37 | 13.14 |  | 15.57 |  | 59.82 |  | 103.26 | 25254.39 | 238.97 | 173.04 | 62.36 | 110.47 | 26.34 | 97.88 | 34.99 | 3640.76 | 233.65 | 78361.78 | 1603.06 | 78.17 | 23.28 | 2240.73 | 105.48 | 233675.34 | 1348.48 | 6243.82 | 2615.79 | 1103.69 | 85.64 | 618378.63 | 1721.54 | 134.4 | 3.54 | 105.91 | 3.46 | 6.1 | 3.63 | 8560.79 | 156.73 | 21397.03 | 320.26 |  | 28.98 | [6 empty] | 499878.28 | 0 | 6073.15 | 0 | 148064.59 | 0 | 36106.21 | 0 |  |  | 223.43 | 0 | 10353.5 | 0 | 11978.26 | 0 | 25774.87 | 0 | 5134.86 | 0 | 18.13 | 2.17 |  | 107.83 |  | 87.33 |  | 4.16 | 12.68 | 3.5 |  | 10.83
7645 | 77 | 2017-06-18 12:54 | Mining | 120.75 | ppm | 2 | Final |  |  |  | BaeN_2519.1d |  |  |  |  | IAW_BE_pXRF_7645 | [5 empty] | Admin |  |  |  | 19.29 |  | 12.78 |  | 12.61 |  | 3.82 |  | 5.54 |  |  |  | 2.65 | 24.24 | 2.33 | 156.69 | 3.84 |  | 3.28 | 20.87 | 4.2 |  | 1.94 |  | 6.48 |  | 32.1 | 387.16 | 15.35 |  | 15.08 |  | 34.75 |  | 163.22 | 26956.31 | 239.85 | 175.87 | 62.76 | 103.7 | 33.05 | 110.41 | 44.04 | 6013.79 | 300.15 | 91383.87 | 1950.38 | 365.58 | 29.1 | 1586.55 | 111.66 | 257312.88 | 1403.83 | 14646.11 | 3374.58 | 957.32 | 83.94 | 561967 | 1874.17 | 108.07 | 3.1 | 88.89 | 3.1 | 21.24 | 3.95 | 11778.34 | 196.54 | 25791.5 | 377.51 |  | 31.9 | [6 empty] | 550443.69 | 0 | 10031.61 | 0 | 172669.81 | 0 | 38539.43 | 0 |  |  | 227.08 | 0 | 24286.18 | 0 | 16480.25 | 0 | 31068.44 | 0 | 3635.73 | 0 | 23.67 | 2.14 |  | 105.65 |  | 85.4 |  | 3.98 | 11.05 | 3.44 |  | 11.43
7646 | 78 | 2017-06-18 12:58 | Mining | 122.74 | ppm | 2 | Final |  |  |  | BaeN_2681.1a |  |  |  |  | IAW_BE_pXRF_7646 | [5 empty] | Admin |  |  |  | 29.84 |  | 19.55 |  | 14.73 |  | 6.55 |  | 9.25 |  |  |  | 3.69 | 10.69 | 2.76 | 129.77 | 4.98 |  | 4.8 | 15.52 | 5.09 |  | 3.48 |  | 9.06 |  | 49.2 | 108.49 | 12.47 |  | 23.51 | 62.63 | 33.85 |  | 123.05 | 23500.4 | 291.12 | 565.85 | 88.88 | 153.58 | 37.58 | 110.43 | 54.3 | 3557.56 | 347.84 | 77585.52 | 2763.03 | 178.43 | 42.7 | 6924.95 | 168.64 | 141266.11 | 1269.69 |  | 12005.56 | 2244.7 | 149.32 | 595166 | 2133.61 | 341.45 | 7.04 | 56.04 | 3.3 | 7.65 | 4.34 | 136408.2 | 880.46 | 11590.82 | 280.17 |  | 50.11 | [6 empty] | 302196.47 | 0 | 5934.37 | 0 | 146597.84 | 0 | 33598.53 | 0 |  |  | 730.63 | 0 | 1.66 | 0 | 190862.36 | 0 | 13962.3 | 0 | 15869.21 | 0 | 16.7 | 2.48 |  | 183.16 |  | 172.08 |  | 6.58 | 8.59 | 4.25 |  | 18.48
7647 | 79 | 2017-06-18 13:01 | Mining | 120.81 | ppm | 2 | Final |  |  |  | BaeN_2681.1b |  |  |  |  | IAW_BE_pXRF_7647 | [5 empty] | Admin |  |  |  | 26.17 |  | 24.53 |  | 12.8 |  | 5.59 |  | 8.28 |  |  |  | 3.54 | 10.32 | 2.63 | 128.21 | 4.76 |  | 4.58 | 9.95 | 4.59 |  | 3 |  | 8.14 |  | 46.66 | 83.08 | 10.87 |  | 21.52 |  | 60.23 |  | 124.18 | 26681.04 | 297.05 | 604.57 | 85.07 | 137.77 | 39.76 | 114.71 | 56.76 | 3803.83 | 365.05 | 78153.17 | 2488.88 | 172.59 | 40.69 | 7042.77 | 169.4 | 141650.67 | 1258.57 | 8564.25 | 5692.25 | 1994.75 | 128.67 | 574074 | 2138.61 | 359.39 | 6.89 | 55.6 | 3.15 | 13.93 | 4.15 | 145273.13 | 890.8 | 11039.08 | 281.69 |  | 46.97 | [6 empty] | 303019.13 | 0 | 6345.16 | 0 | 147670.42 | 0 | 38145.88 | 0 |  |  | 780.62 | 0 | 14201.24 | 0 | 203266.16 | 0 | 13297.67 | 0 | 16139.22 | 0 | 20.74 | 2.43 |  | 161.84 |  | 130.18 |  | 8.46 | 12.54 | 4.29 |  | 14.52
7648 | 80 | 2017-06-18 13:08 | Mining | 122.87 | ppm | 2 | Final |  |  |  | BaeN_2681.1c |  |  |  |  | IAW_BE_pXRF_7648 | [5 empty] | Admin |  |  |  | 26.26 |  | 24.17 |  | 10.71 |  | 5.44 |  | 6.83 |  |  |  | 5.23 | 15.5 | 3.86 | 94.47 | 6.32 |  | 6.5 | 18.7 | 7.18 |  | 3.96 |  | 12.69 |  | 52.76 | 78.97 | 15 |  | 36.32 |  | 65.33 |  | 167.13 | 23382.04 | 402.44 | 526.25 | 117.64 | 80.72 | 35.9 | 91.47 | 48.03 | 3160.01 | 311.5 | 68082.78 | 2281.1 | 278.64 | 37.74 | 4820.86 | 146.77 | 144401.38 | 1347.74 | 8413.1 | 5459.11 | 1471.27 | 105.71 | 563879.38 | 3093.24 | 345.6 | 9.82 | 84.16 | 5.35 |  | 9.23 | 169197.22 | 1321.25 | 11546.95 | 275.77 |  | 38.9 | [6 empty] | 308903.41 | 0 | 5271.22 | 0 | 128642.41 | 0 | 33429.3 | 0 |  |  | 679.5 | 0 | 13950.61 | 0 | 236740.73 | 0 | 13909.46 | 0 | 11047.49 | 0 | 15.16 | 3.52 |  | 130.3 |  | 105.49 |  | 7.85 |  | 8.71 |  | 19.69
7649 | 81 | 2017-06-18 13:11 | Mining | 120.35 | ppm | 2 | Final |  |  |  | BaeN_2681.1d |  |  |  |  | IAW_BE_pXRF_7649 | [5 empty] | Admin |  |  |  | 21.33 |  | 20.33 |  | 18.13 |  | 4.57 |  | 6.89 |  |  |  | 3.42 | 12.67 | 2.3 | 137 | 4.18 |  | 3.57 | 10.48 | 4.01 |  | 2.39 |  | 6.73 |  | 48.77 | 134.63 | 10.75 | 31.72 | 12.27 |  | 43.41 |  | 104.04 | 25141.15 | 249.55 | 387.59 | 69.02 | 144.36 | 39.01 | 157.24 | 50.02 | 5062.21 | 339.23 | 82510.97 | 2646.57 | 590.02 | 45.03 | 4559.29 | 159.94 | 190701.56 | 1383.21 | 14064.78 | 5945.46 | 1337.79 | 100.27 | 517684.06 | 2030.81 | 334.8 | 5.76 | 66.5 | 2.93 | 16.18 | 3.68 | 140686.08 | 781.86 | 16079.82 | 318.06 | 117.72 | 31.92 | [6 empty] | 407948.78 | 0 | 8444.27 | 0 | 155904.48 | 0 | 35944.3 | 0 |  |  | 500.45 | 0 | 23322.21 | 0 | 196847.95 | 0 | 19369.75 | 0 | 10448.06 | 0 | 19.82 | 2.12 |  | 124.42 |  | 100.71 |  | 7.76 | 11.54 | 3.61 |  | 12.13
7650 | 82 | 2017-06-18 13:14 | Mining | 122.15 | ppm | 2 | Final |  |  |  | BaeN_2695.1a |  |  |  |  | IAW_BE_pXRF_7650 | [5 empty] | Admin |  |  |  | 16.8 |  | 12 |  | 9.41 |  | 3.47 |  | 5.24 |  |  |  | 2.67 | 19.98 | 2.31 | 178.33 | 4.05 |  | 3.17 | 20.58 | 4.23 |  | 1.9 |  | 6.58 |  | 29.62 | 112.15 | 9.68 |  | 16.12 |  | 50.38 |  | 84.92 | 16572.09 | 189.32 | 102.78 | 62.92 | 124.52 | 26.81 | 142.07 | 36.07 | 5350.24 | 247.34 | 94951.5 | 1681.74 | 209.42 | 23.28 | 2388.01 | 95.93 | 208969.77 | 1243.15 | 7460.85 | 2428.35 | 659.28 | 75.2 | 632768.31 | 1714.03 | 79.12 | 2.72 | 115.57 | 3.53 | 7.05 | 3.57 | 10324.81 | 158.77 | 19365.61 | 291.45 |  | 25.97 | [6 empty] | 447028.13 | 0 | 8924.73 | 0 | 179410.86 | 0 | 23693.12 | 0 |  |  | 132.71 | 0 | 12371.58 | 0 | 14446.47 | 0 | 23327.81 | 0 | 5472.37 | 0 | 26.12 | 2.28 |  | 96.86 |  | 78.6 |  | 5.16 | 13.92 | 3.49 |  | 10.59
7651 | 83 | 2017-06-18 13:17 | Mining | 120.02 | ppm | 2 | Final |  |  |  | BaeN_2695.1b |  |  |  |  | IAW_BE_pXRF_7651 | [5 empty] | Admin |  |  |  | 28.87 | 12.9 | 8.27 |  | 9.62 |  | 5.35 |  | 5.2 |  |  |  | 2.54 | 22.22 | 2.22 | 194.6 | 3.99 |  | 3.3 | 19.74 | 3.98 |  | 1.87 |  | 6.06 |  | 27.03 | 78.72 | 8.24 |  | 18.71 |  | 32.73 |  | 65.72 | 10187.62 | 141.97 | 150.83 | 60.8 | 97.02 | 22.84 | 109.16 | 31.09 | 5107.73 | 213.84 | 82597.88 | 1489.86 | 136.35 | 23.98 | 5375.58 | 113.64 | 168527.91 | 1115.55 |  | 2916.45 | 500.46 | 75.83 | 698770.63 | 1383.42 | 87.37 | 2.7 | 94.24 | 3.05 | 9.73 | 3.46 | 12104.87 | 150.93 | 15761.48 | 237.77 |  | 27.89 | [6 empty] | 360514.91 | 0 | 8520.2 | 0 | 156068.7 | 0 | 14565.24 | 0 |  |  | 194.75 | 0 | 1.66 | 0 | 16937.13 | 0 | 18986.28 | 0 | 12318.67 | 0 | 31.46 | 2.18 |  | 98.88 |  | 79.96 |  | 4.09 | 9.8 | 3.34 |  | 10.15
7652 | 84 | 2017-06-18 13:20 | Mining | 122.13 | ppm | 2 | Final |  |  |  | BaeN_2695.1c |  |  |  |  | IAW_BE_pXRF_7652 | [5 empty] | Admin |  |  |  | 17.75 |  | 12.49 | 12.65 | 6.83 |  | 4.77 |  | 6.64 |  |  |  | 2.59 | 20.76 | 2.26 | 176.87 | 3.92 |  | 2.85 | 20.19 | 4.11 |  | 1.99 |  | 6.04 |  | 28.55 | 111.38 | 9.41 |  | 17.21 |  | 33.09 |  | 91.59 | 15778.25 | 179.48 | 92 | 60.21 | 124.66 | 26.11 | 146.15 | 35.53 | 5135.31 | 243.48 | 81496.46 | 1545.17 | 119.52 | 23.74 | 2433.03 | 95.39 | 191213.88 | 1184.24 | 6952.82 | 2481.94 | 265.48 | 76.01 | 666604.63 | 1530.25 | 77.81 | 2.63 | 109.59 | 3.34 | 6.34 | 3.45 | 9832.86 | 155.32 | 19211.36 | 290.34 |  | 28.6 | [6 empty] | 409044.72 | 0 | 8566.22 | 0 | 153987.56 | 0 | 22558.17 | 0 |  |  | 118.78 | 0 | 11529.17 | 0 | 13758.14 | 0 | 23142 | 0 | 5575.53 | 0 | 24.85 | 2.18 |  | 99 |  | 80.47 |  | 7.05 | 17.8 | 3.35 |  | 10.46
7653 | 85 | 2017-06-18 13:23 | Mining | 121 | ppm | 2 | Final |  |  |  | BaeN_2695.1d |  |  |  |  | IAW_BE_pXRF_7653 | [5 empty] | Admin |  |  |  | 17.86 |  | 16.37 |  | 9.68 |  | 4.32 |  | 5.28 |  |  |  | 2.64 | 18.87 | 2.25 | 178.39 | 3.98 |  | 3.36 | 21.35 | 4.2 |  | 1.96 |  | 6.32 |  | 29.13 | 198.14 | 11.47 |  | 18.16 |  | 42.99 |  | 96.59 | 23681.22 | 221.56 | 130.33 | 61.95 | 120.06 | 32.65 | 134.73 | 44.09 | 6530.22 | 302.18 | 88915.92 | 1843.47 | 420.82 | 30.08 | 3074.99 | 118.42 | 235212.86 | 1351.68 | 6221.31 | 2926.56 | 536.81 | 79.22 | 596685.13 | 1730.4 | 94.12 | 2.87 | 106.4 | 3.32 | 10.42 | 3.63 | 15195.82 | 209 | 22469.23 | 345.62 |  | 33.18 | [6 empty] | 503167.34 | 0 | 10893.06 | 0 | 168006.64 | 0 | 33857.04 | 0 |  |  | 168.28 | 0 | 10316.18 | 0 | 21261.99 | 0 | 27066.43 | 0 | 7046.65 | 0 | 29.31 | 2.25 |  | 102.75 |  | 83.61 |  | 5.82 | 13.55 | 3.57 |  | 10.35
7654 | 86 | 2017-06-18 13:26 | Mining | 121.56 | ppm | 2 | Final |  |  |  | BaeN_2702.1a |  |  |  |  | IAW_BE_pXRF_7654 | [5 empty] | Admin |  |  |  | 26.18 |  | 25.2 |  | 11.3 |  | 4.94 |  | 7.01 |  |  |  | 3.18 | 10.24 | 2.44 | 139.53 | 4.16 |  | 4.22 | 19.55 | 4.78 |  | 2.75 |  | 7.61 |  | 36.07 | 111.82 | 11.1 |  | 20.63 | 48.8 | 29.44 |  | 120.06 | 27766.07 | 277.92 | 315.48 | 70.49 | 180.59 | 28.13 | 101.29 | 35.95 | 3550.87 | 241.75 | 73009.68 | 1671.3 |  | 38.68 | 1490.69 | 104.9 | 226680.89 | 1413.59 | 12049.96 | 3270.62 | 795.4 | 104.29 | 623366.75 | 1892.92 | 82.7 | 3.14 | 105.67 | 3.82 | 8.04 | 4.07 | 13084.5 | 194.09 | 17053.19 | 307 |  | 35.94 | [6 empty] | 484915.75 | 0 | 5923.21 | 0 | 137951.8 | 0 | 39697.15 | 0 |  |  | 407.34 | 0 | 19981.24 | 0 | 18307.84 | 0 | 20542.27 | 0 | 3416.07 | 0 | 13.29 | 2.32 |  | 134.82 |  | 108.88 |  | 5.04 | 10.54 | 4.03 |  | 13.16
7655 | 87 | 2017-06-18 13:29 | Mining | 122.77 | ppm | 2 | Final |  |  |  | BaeN_2702.1b |  |  |  |  | IAW_BE_pXRF_7655 | [5 empty] | Admin |  |  |  | 24.1 |  | 23.65 |  | 11.71 |  | 4.61 |  | 7.32 |  |  |  | 3.22 | 10.12 | 2.46 | 135.74 | 4.2 |  | 4.32 | 27.7 | 5.14 |  | 2.75 |  | 7.85 |  | 36.77 | 99.05 | 10.82 |  | 19.99 |  | 48.05 |  | 131.39 | 27411.28 | 278.8 | 379.39 | 72.35 | 150.26 | 28.19 | 93.43 | 34.38 | 3193.44 | 230.64 | 73106.54 | 1655.16 |  | 39.78 | 946.8 | 102.79 | 237720.72 | 1446.85 | 8485.74 | 3134.43 | 841.88 | 107.78 | 613876.63 | 1924.2 | 114.56 | 3.66 | 122.42 | 4.13 |  | 8.06 | 12295.78 | 192.44 | 20974.85 | 338.72 |  | 37.49 | [6 empty] | 508532.16 | 0 | 5326.97 | 0 | 138134.81 | 0 | 39189.9 | 0 |  |  | 489.86 | 0 | 14071.05 | 0 | 17204.25 | 0 | 25266.3 | 0 | 2169.7 | 0 | 8.07 | 2.32 |  | 139.22 |  | 112.8 |  | 5.48 |  | 5.94 |  | 13.53
7656 | 88 | 2017-06-18 13:32 | Mining | 120.46 | ppm | 2 | Final |  |  |  | BaeN_2702.1c |  |  |  |  | IAW_BE_pXRF_7656 | [5 empty] | Admin |  |  |  | 22.6 |  | 22.14 |  | 11.19 |  | 4.59 |  | 7.06 |  |  |  | 3.02 | 11.69 | 2.36 | 135.42 | 3.95 |  | 3.99 | 18.92 | 4.59 |  | 2.52 |  | 7.62 |  | 34 | 119.61 | 10.8 |  | 21.85 | 48.67 | 27.83 |  | 121.32 | 31541.2 | 286.11 | 600.84 | 76.05 | 167.02 | 30.47 | 116.23 | 37.03 | 4300.69 | 255.44 | 86244.3 | 1904.29 |  | 38.53 | 737.6 | 105.42 | 253371.14 | 1468.65 | 16516.08 | 3501.38 | 696.26 | 100.18 | 577364.88 | 2014.2 | 77.41 | 2.94 | 106.13 | 3.69 | 7.51 | 3.88 | 10853.75 | 184.11 | 16952.09 | 316.02 |  | 35.25 | [6 empty] | 542011.56 | 0 | 7173.98 | 0 | 162958.59 | 0 | 45094.46 | 0 |  |  | 775.81 | 0 | 27386.96 | 0 | 15186.57 | 0 | 20420.49 | 0 | 1690.28 | 0 | 11.29 | 2.2 |  | 131.1 |  | 106.85 |  | 4.52 | 11.4 | 3.92 |  | 14.2
7657 | 89 | 2017-06-18 13:35 | Mining | 120.9 | ppm | 2 | Final |  |  |  | BaeN_2702.1d |  |  |  |  | IAW_BE_pXRF_7657 | [5 empty] | Admin |  |  |  | 17.81 |  | 12.49 |  | 9.97 |  | 6.03 |  | 5.92 |  |  |  | 4.64 | 14.65 | 2.18 | 156.52 | 3.83 |  | 3.32 | 20.99 | 4.2 |  | 1.98 |  | 6.36 |  | 41.87 | 141.96 | 10.4 |  | 15.84 |  | 35.3 | 126.19 | 66.81 | 23751.28 | 224.74 | 162.86 | 58.96 | 144.69 | 31.53 | 143.59 | 39.84 | 4775.9 | 271.28 | 102575.27 | 2132.55 | 357.85 | 30.66 | 2381.61 | 128.37 | 298116.75 | 1492.56 | 9901.65 | 3338.8 | 478.05 | 77.75 | 513889.25 | 2002.84 | 103.95 | 3.03 | 119.84 | 3.53 | 7.57 | 3.56 | 18334.39 | 231.46 | 24248.3 | 361.65 |  | 34.37 | [6 empty] | 637731.31 | 0 | 7966.67 | 0 | 193815.97 | 0 | 33957.21 | 0 |  |  | 210.29 | 0 | 16418.92 | 0 | 25653.48 | 0 | 29209.5 | 0 | 5457.69 | 0 | 15.59 | 2.1 |  | 100.47 |  | 81.23 |  | 3.95 | 11.19 | 3.48 |  | 11.09
7658 | 90 | 2017-06-18 13:39 | Mining | 120.36 | ppm | 2 | Final |  |  |  | BaeN_2720.2a |  |  |  |  | IAW_BE_pXRF_7658 | [5 empty] | Admin |  |  |  | 18.53 |  | 15.23 |  | 10.4 |  | 6.85 |  | 5.7 |  |  |  | 2.68 | 18.81 | 2.28 | 169.98 | 3.99 |  | 3.42 | 19.93 | 4.19 |  | 1.99 |  | 6.22 |  | 29.22 | 156.42 | 10.72 |  | 16.48 |  | 34.61 |  | 123.08 | 17079.62 | 190.52 | 277.87 | 66.77 | 131.27 | 25.87 | 144.89 | 34.84 | 5231.86 | 239.49 | 82697 | 1647.54 | 186.71 | 25.74 | 3074.58 | 105.2 | 190854.59 | 1219.59 | 6648.18 | 2643.43 | 678.71 | 82.41 | 659927.81 | 1574.36 | 124.7 | 3.31 | 107.46 | 3.39 | 6.99 | 3.54 | 14334.23 | 179.09 | 18078.16 | 277.14 |  | 30.21 | [6 empty] | 408276.16 | 0 | 8727.27 | 0 | 156255.98 | 0 | 24418.73 | 0 |  |  | 358.78 | 0 | 11024.01 | 0 | 20056.46 | 0 | 21776.95 | 0 | 7045.71 | 0 | 23.67 | 2.2 |  | 106.61 |  | 86.04 |  | 6.33 | 11.28 | 3.52 |  | 10.81
7659 | 91 | 2017-06-18 13:43 | Mining | 121.63 | ppm | 2 | Final |  |  |  | BaeN_2720.2b |  |  |  |  | IAW_BE_pXRF_7659 | [5 empty] | Admin |  |  |  | 21.62 |  | 21.12 |  | 10.29 |  | 4.51 |  | 6.74 |  |  |  | 2.99 | 19.8 | 2.44 | 188.21 | 4.46 |  | 3.74 | 15.58 | 4.28 |  | 2.32 |  | 7.03 |  | 34.03 | 270.16 | 14.2 |  | 28.16 |  | 38.9 |  | 124.6 | 14661.94 | 189.9 | 221.12 | 69.68 | 135.4 | 26.22 | 128.18 | 35.24 | 5347.89 | 243.19 | 71384.77 | 1519.82 | 355.79 | 31.64 | 3029.92 | 108.27 | 177424.58 | 1226.33 |  | 3311.59 | 643.45 | 95.91 | 692313.81 | 1454 | 119.57 | 3.48 | 89.78 | 3.32 | 9.61 | 3.72 | 17613.35 | 199.84 | 15987.72 | 264.81 |  | 35.5 | [6 empty] | 379546.66 | 0 | 8920.81 | 0 | 134881.53 | 0 | 20962.17 | 0 |  |  | 285.51 | 0 | 1.66 | 0 | 24644.59 | 0 | 19258.81 | 0 | 6943.36 | 0 | 25.84 | 2.33 |  | 125.29 |  | 101.3 |  | 4.23 | 13.49 | 3.75 |  | 15.27
7660 | 92 | 2017-06-18 13:46 | Mining | 121.6 | ppm | 2 | Final |  |  |  | BaeN_2720.2c |  |  |  |  | IAW_BE_pXRF_7660 | [5 empty] | Admin |  |  |  | 22.85 |  | 14.2 |  | 9.72 |  | 3.83 |  | 5.33 |  |  |  | 2.65 | 18.15 | 2.25 | 174.02 | 3.98 |  | 3.29 | 15.25 | 3.97 |  | 1.93 |  | 6.11 |  | 28.47 | 187.38 | 11.33 |  | 15.26 |  | 34.03 |  | 74.03 | 12375.37 | 161.77 | 142.29 | 62.61 | 127.41 | 24.68 | 153.62 | 33.66 | 5455.25 | 232.49 | 92020.73 | 1677.4 | 240.51 | 25.81 | 3768.23 | 107.66 | 192519.05 | 1214.15 | 3563.6 | 2365.37 | 558.11 | 80.29 | 658969.75 | 1594.94 | 104.33 | 3.03 | 93.12 | 3.14 | 11.55 | 3.51 | 13036.2 | 164.63 | 16426.55 | 255.83 |  | 29.67 | [6 empty] | 411836.75 | 0 | 9099.91 | 0 | 173873.17 | 0 | 17693.07 | 0 |  |  | 183.73 | 0 | 5909.16 | 0 | 18240.25 | 0 | 19787.42 | 0 | 8635.27 | 0 | 25.95 | 2.18 |  | 104.5 |  | 84.49 |  | 3.9 | 13.55 | 3.47 |  | 10.2
7661 | 93 | 2017-06-18 13:49 | Mining | 120.02 | ppm | 2 | Final |  |  |  | BaeN_2720.2d |  |  |  |  | IAW_BE_pXRF_7661 | [5 empty] | Admin |  |  |  | 21.03 |  | 13.82 |  | 10.42 |  | 4.12 |  | 6.28 |  |  |  | 2.77 | 19.03 | 2.35 | 179.81 | 4.16 |  | 3.57 | 14.2 | 4.1 |  | 2.2 |  | 6.56 |  | 32.82 | 347.81 | 15.1 |  | 26.56 |  | 35.86 |  | 107.03 | 27416.26 | 248.72 | 136.17 | 63.58 | 153.05 | 31.98 | 171.91 | 43.21 | 6233.39 | 298.29 | 80685.25 | 1821.56 | 459 | 31.7 | 2354.91 | 110.49 | 212358.34 | 1319.84 | 14878.91 | 3439.98 | 604.6 | 86.44 | 617783.69 | 1748.2 | 92.66 | 2.98 | 91.89 | 3.25 | 11.29 | 3.59 | 15875.3 | 215.1 | 20061.53 | 334.76 |  | 34.31 | [6 empty] | 454276.97 | 0 | 10397.92 | 0 | 152454.78 | 0 | 39197.02 | 0 |  |  | 175.82 | 0 | 24672.2 | 0 | 22212.72 | 0 | 24166.12 | 0 | 5396.51 | 0 | 24.62 | 2.23 |  | 112.49 |  | 91.1 |  | 5.25 | 11.28 | 3.63 |  | 14.08
7662 | 94 | 2017-06-18 13:52 | Mining | 120.11 | ppm | 2 | Final |  |  |  | BaeN_2738.1a |  |  |  |  | IAW_BE_pXRF_7662 | [5 empty] | Admin |  |  |  | 21.41 |  | 15.22 |  | 17.53 |  | 4.4 |  | 6.53 |  |  |  | 2.76 | 11.81 | 2.3 | 96.32 | 3.45 |  | 3.64 | 18.34 | 4.4 |  | 2.17 |  | 6.97 |  | 32.73 | 215.83 | 12.88 |  | 25.37 | 107.56 | 27.64 |  | 121.88 | 34083.84 | 289.79 | 381.69 | 69.34 | 152.24 | 28.13 | 77.37 | 36.55 | 3502.33 | 243.1 | 81459.38 | 1643.07 | 559.13 | 30.55 | 3701.84 | 110.84 | 216177.67 | 1287.07 | 9255.53 | 2824.61 | 1272.83 | 100.37 | 619981.81 | 1782.1 | 109.26 | 3.33 | 115.8 | 3.73 | 12.54 | 3.89 | 11391.33 | 178.84 | 17296.11 | 301.63 |  | 29.09 | [6 empty] | 462447.28 | 0 | 5842.23 | 0 | 153917.5 | 0 | 48729.66 | 0 |  |  | 492.84 | 0 | 15347.52 | 0 | 15938.74 | 0 | 20834.89 | 0 | 8483.14 | 0 | 18.5 | 2.28 |  | 125.87 |  | 101.76 |  | 4.39 | 10.88 | 3.72 |  | 13.82
7663 | 95 | 2017-06-18 13:57 | Mining | 121.7 | ppm | 2 | Final |  |  |  | BaeN_2738.1b |  |  |  |  | IAW_BE_pXRF_7663 | [5 empty] | Admin |  |  |  | 19.67 |  | 13.72 |  | 9.54 |  | 3.94 |  | 8.49 |  |  |  | 2.7 | 13.57 | 2.25 | 109.71 | 3.47 |  | 3.35 | 17.32 | 4.21 |  | 2.2 |  | 6.37 |  | 29.6 | 119.82 | 10 |  | 17.45 |  | 53.56 |  | 113.9 | 29040.96 | 255.74 | 303.6 | 64.23 | 178.72 | 28.76 | 110.47 | 39.46 | 3488.1 | 259.08 | 73415.43 | 1593.39 | 357.28 | 29.98 | 6347.53 | 130.97 | 198806.08 | 1253.15 | 8101.86 | 2932.36 | 881.67 | 89.04 | 651597.19 | 1604.6 | 112.34 | 3.24 | 101.48 | 3.37 | 8.89 | 3.6 | 10031.35 | 171.16 | 16798.16 | 302.62 |  | 32.18 | [6 empty] | 425285.97 | 0 | 5818.49 | 0 | 138718.45 | 0 | 41519.86 | 0 |  |  | 392.01 | 0 | 13434.51 | 0 | 14035.86 | 0 | 20235.06 | 0 | 14546 | 0 | 19.83 | 2.18 |  | 112.86 |  | 91.12 |  | 4.14 | 12.28 | 3.52 |  | 10.81
7664 | 96 | 2017-06-18 13:59 | Mining | 120.58 | ppm | 2 | Final |  |  |  | BaeN_2738.1c |  |  |  |  | IAW_BE_pXRF_7664 | [5 empty] | Admin |  |  |  | 32.07 |  | 13.34 |  | 15.17 |  | 4.09 |  | 5.98 |  |  |  | 2.55 | 9.44 | 2.15 | 84.19 | 3.13 |  | 3.13 | 13.63 | 3.96 |  | 1.99 |  | 6.38 |  | 29.37 | 89.47 | 9.09 |  | 15.77 |  | 58.26 |  | 90.78 | 15511.53 | 184.27 | 129.24 | 60.1 | 125.94 | 22.46 | 82.75 | 29.82 | 2899.72 | 196.89 | 72431.99 | 1454.1 | 359.86 | 27.58 | 5302.61 | 117.23 | 204166.34 | 1238.47 | 6621.86 | 2510.01 | 1304.84 | 92.78 | 659303.75 | 1586.48 | 100.8 | 3.05 | 124.08 | 3.66 | 8.7 | 3.43 | 10082.91 | 152.77 | 21220.28 | 291.86 |  | 28.7 | [6 empty] | 436752.63 | 0 | 4837.03 | 0 | 136860.25 | 0 | 22176.83 | 0 |  |  | 166.88 | 0 | 10980.36 | 0 | 14108.01 | 0 | 25561.95 | 0 | 12151.46 | 0 | 15.72 | 2.15 |  | 114.14 |  | 92.7 |  | 4.68 | 10.39 | 3.32 |  | 10.84
7665 | 97 | 2017-06-18 14:03 | Mining | 121.39 | ppm | 2 | Final |  |  |  | BaeN_2738.1d |  |  |  |  | IAW_BE_pXRF_7665 | [5 empty] | Admin |  |  |  | 24.47 |  | 13.36 |  | 9.35 |  | 3.99 |  | 5.84 |  |  |  | 2.67 | 12.09 | 2.21 | 97.83 | 3.28 |  | 3.35 | 12.59 | 4.05 |  | 2.29 |  | 6.64 |  | 31.46 | 172.62 | 11.49 |  | 17.14 | 44.42 | 25.36 |  | 193.76 | 38185.47 | 299.63 | 315.38 | 62.63 | 181.44 | 33.07 | 114.06 | 41 | 4066.96 | 277.9 | 91673.09 | 1972.05 | 580.11 | 32.53 | 1436.39 | 110.2 | 255621.44 | 1403.94 | 14440.26 | 3479.52 | 836.38 | 86.66 | 554806.19 | 1942.08 | 61.89 | 2.52 | 111.63 | 3.54 | 9.87 | 3.5 | 11671.75 | 210.59 | 25517.94 | 402.7 |  | 32.35 | [6 empty] | 546825.38 | 0 | 6784.09 | 0 | 173216.3 | 0 | 54593.77 | 0 |  |  | 407.22 | 0 | 23944.85 | 0 | 16331.11 | 0 | 30738.9 | 0 | 3291.63 | 0 | 8.57 | 2.03 |  | 110.25 |  | 89.35 |  | 4.01 | 7.45 | 3.43 |  | 11.39
7666 | 98 | 2017-06-18 14:07 | Mining | 122.38 | ppm | 2 | Final |  |  |  | BaeN_2725.1a |  |  |  |  | IAW_BE_pXRF_7666 | [5 empty] | Admin |  |  |  | 23.7 |  | 13.8 |  | 10.66 |  | 4.76 |  | 10.52 |  |  |  | 3.09 | 16.54 | 2.49 | 139.65 | 4.14 |  | 4.06 | 32.42 | 5.17 |  | 2.43 |  | 7.43 |  | 36.15 | 258.13 | 14.42 |  | 19.49 |  | 40.32 |  | 120.46 | 30810.45 | 284.17 | 359.9 | 73.76 | 158.94 | 31.88 | 125.32 | 46.48 | 4421.69 | 303.53 | 92256.56 | 1881.27 | 105.29 | 28.72 | 7275.73 | 140.35 | 192805.19 | 1281.06 | 4700.28 | 3005.76 | 1561.99 | 104.76 | 633143.44 | 1814.25 | 145.49 | 3.94 | 131.44 | 4.11 | 14.69 | 4.55 | 10784.48 | 188.58 | 20698.46 | 349.25 |  | 34.98 | [6 empty] | 412448.84 | 0 | 7375.82 | 0 | 174318.78 | 0 | 44049.7 | 0 |  |  | 464.7 | 0 | 7794 | 0 | 15089.64 | 0 | 24933.36 | 0 | 16673.07 | 0 | 19.6 | 2.46 |  | 127.04 |  | 102.98 |  | 6.79 | 15.9 | 4.15 |  | 14.93
7667 | 99 | 2017-06-18 14:13 | Mining | 122.14 | ppm | 2 | Final |  |  |  | BaeN_2725.1b |  |  |  |  | IAW_BE_pXRF_7667 | [5 empty] | Admin |  |  |  | 20.52 |  | 19.57 |  | 9.99 |  | 4.4 |  | 6.1 |  |  |  | 4.24 | 16.77 | 3.29 | 180.44 | 6.08 |  | 5.31 | 36.82 | 7.18 |  | 3.69 |  | 10.4 |  | 49.39 | 383.17 | 22.54 | 33.35 | 17.18 | 89.34 | 37.3 |  | 178.34 | 34956.64 | 402.54 | 369.01 | 100.68 | 121.25 | 25.33 | 82.67 | 36.4 | 3665.69 | 241.15 | 88353.85 | 1716.93 | 60.28 | 22.06 | 5310.37 | 113.2 | 178467.38 | 1342.71 | 11048.56 | 2707.46 | 1559.33 | 99.82 | 647822.31 | 2353.31 | 150.26 | 5.32 | 134.49 | 5.51 | 18.57 | 6.38 | 9519.74 | 164.63 | 17584.88 | 300.65 |  | 25.74 | [6 empty] | 381777.41 | 0 | 6114.74 | 0 | 166944.61 | 0 | 49977.51 | 0 |  |  | 476.46 | 0 | 18320.72 | 0 | 13320.02 | 0 | 21182.75 | 0 | 12169.25 | 0 | 24.37 | 3.38 |  | 121.8 |  | 98.37 |  | 6.69 | 20.54 | 5.59 |  | 19.98
7668 | 100 | 2017-06-18 14:16 | Mining | 121.53 | ppm | 2 | Final |  |  |  | BaeN_2725.1c |  |  |  |  | IAW_BE_pXRF_7668 | [5 empty] | Admin |  |  |  | 21.55 |  | 13.72 |  | 13.29 |  | 4.55 |  | 6.61 |  |  |  | 3.04 | 19.65 | 2.51 | 183.25 | 4.47 |  | 4.59 | 32.82 | 5.1 |  | 2.43 |  | 7.07 |  | 38.11 | 188.72 | 12.59 | 22.81 | 12.82 |  | 39.64 |  | 134.33 | 38057.7 | 312.97 | 539.54 | 74.36 | 172 | 33.52 | 114.7 | 45.14 | 4803.2 | 301.97 | 100045.46 | 2084.41 | 203.52 | 29.56 | 5461.5 | 130 | 202159.17 | 1300.9 | 15137.37 | 3558.2 | 871.54 | 98.3 | 602060.19 | 1939.97 | 109.03 | 3.38 | 118.94 | 3.86 | 11.36 | 4.39 | 9073.26 | 183.12 | 20574.68 | 360.06 |  | 35.35 | [6 empty] | 432458.91 | 0 | 8012.22 | 0 | 189035.91 | 0 | 54411.09 | 0 |  |  | 696.65 | 0 | 25100.79 | 0 | 12695.3 | 0 | 24784.26 | 0 | 12515.56 | 0 | 27.83 | 2.51 |  | 125.94 |  | 102.05 |  | 8.15 | 11.71 | 4.1 |  | 12.29
7669 | 101 | 2017-06-18 14:19 | Mining | 120.72 | ppm | 2 | Final |  |  |  | BaeN_2725.1d |  |  |  |  | IAW_BE_pXRF_7669 | [5 empty] | Admin |  |  |  | 21.59 |  | 18.76 |  | 12.58 |  | 4.72 |  | 6.34 |  |  |  | 2.67 | 16.93 | 2.24 | 157.99 | 3.92 |  | 3.41 | 29.8 | 4.58 |  | 1.94 |  | 5.92 |  | 36.49 | 401.62 | 15.65 |  | 16.25 |  | 34.61 | 139.21 | 73.68 | 30209.25 | 255.18 | 279.11 | 64.29 | 152.84 | 35.23 | 155.98 | 48.66 | 6273.26 | 327.95 | 126466.88 | 2459.83 | 461.95 | 31.58 | 1873.88 | 120.45 | 277419.47 | 1444.24 | 11995.45 | 3488.31 | 1078.88 | 84.6 | 500994.5 | 2105.95 | 148.66 | 3.6 | 134.95 | 3.75 | 14.91 | 4.04 | 15252.64 | 225.18 | 26139.24 | 391.38 | 145.46 | 25.63 | [6 empty] | 593455.75 | 0 | 10464.43 | 0 | 238959.17 | 0 | 43190.16 | 0 |  |  | 360.39 | 0 | 19890.86 | 0 | 21341.5 | 0 | 31487.33 | 0 | 4294.18 | 0 | 24.2 | 2.29 |  | 103.07 |  | 83.55 |  | 4.14 | 17.85 | 3.77 |  | 11.42
7670 | 102 | 2017-06-18 14:24 | Mining | 122.21 | ppm | 2 | Final |  |  |  | BaeN_2741.1a |  |  |  |  | IAW_BE_pXRF_7670 | [5 empty] | Admin |  |  |  | 27.85 |  | 16.43 |  | 9.69 |  | 4.74 |  | 8.25 |  |  |  | 4.9 | 29.8 | 3.82 | 215.41 | 7.01 |  | 5.67 | 17.83 | 6.62 |  | 4.08 |  | 10.89 | 59.74 | 34.43 | 89.03 | 14.56 |  | 26.07 |  | 55.69 |  | 235.37 | 38523.31 | 460.63 | 385.34 | 111.22 | 204.85 | 37.56 | 164.19 | 53.01 | 7381.3 | 362.63 | 121388.13 | 2380.04 | 145.67 | 26.3 | 6191.96 | 144.51 | 267101.88 | 1815.78 | 8332.27 | 3108.75 | 820.76 | 78.52 | 521434.25 | 3205.26 | 122.22 | 5.21 | 113.8 | 5.51 | 17.52 | 6.01 | 10274.75 | 197.85 | 16934.57 | 345.72 |  | 31.22 | [6 empty] | 571384.31 | 0 | 12312.74 | 0 | 229362.88 | 0 | 55076.77 | 0 |  |  | 497.55 | 0 | 13816.57 | 0 | 14376.43 | 0 | 20399.39 | 0 | 14189.5 | 0 | 22.02 | 3.48 |  | 96.23 |  | 78.13 |  | 7.08 | 14.84 | 5.66 |  | 18.95
7671 | 103 | 2017-06-18 14:27 | Mining | 122.12 | ppm | 2 | Final |  |  |  | BaeN_2741.1b |  |  |  |  | IAW_BE_pXRF_7671 | [5 empty] | Admin |  |  |  | 25.13 |  | 13.22 | 10.74 | 7.1 | 5.35 | 3.54 |  | 8.49 |  |  |  | 2.87 | 26.7 | 2.48 | 204.69 | 4.48 |  | 3.62 | 18.1 | 4.34 |  | 2.21 |  | 6.69 |  | 30.38 | 95.16 | 9.44 |  | 15.87 |  | 49.33 |  | 118.98 | 34368.01 | 283.79 | 438.05 | 73.16 | 156.82 | 33.43 | 163.88 | 46.73 | 6631.62 | 319.02 | 99809.08 | 1848.8 | 140.68 | 24.74 | 5040.9 | 123 | 235880.97 | 1337.37 | 5445.94 | 2687.93 | 1228.78 | 88.83 | 585480.81 | 1870.51 | 108.33 | 3.23 | 104.78 | 3.47 | 11.69 | 3.77 | 9279.04 | 169.94 | 15287.7 | 300.88 |  | 29.13 | [6 empty] | 504596.56 | 0 | 11062.21 | 0 | 188589.25 | 0 | 49135.94 | 0 |  |  | 565.6 | 0 | 9030.46 | 0 | 12983.24 | 0 | 18415.57 | 0 | 11551.72 | 0 | 33.09 | 2.43 |  | 109.64 |  | 89.01 |  | 4.2 | 15.99 | 3.85 |  | 11.15
7672 | 104 | 2017-06-18 14:30 | Mining | 120.41 | ppm | 2 | Final |  |  |  | BaeN_2741.1c |  |  |  |  | IAW_BE_pXRF_7672 | [5 empty] | Admin |  |  |  | 21.85 |  | 20.72 |  | 10.46 |  | 4.7 |  | 6.7 |  |  |  | 2.96 | 23.59 | 2.47 | 184.98 | 4.43 |  | 3.71 | 16.41 | 4.38 |  | 2.43 |  | 7.13 |  | 35.04 | 232.89 | 13.53 |  | 20.36 | 60.11 | 27.38 |  | 190.6 | 31055.68 | 279.3 | 276.19 | 72.84 | 115.05 | 34.71 | 101.04 | 45.61 | 6595.67 | 313.5 | 89764.42 | 1794.49 | 374.9 | 31.17 | 4892.25 | 131.63 | 248325.39 | 1431.8 |  | 3898.03 | 1608.32 | 105.1 | 589973 | 1872.9 | 102.18 | 3.26 | 80.94 | 3.19 | 15.34 | 3.96 | 12856.34 | 193.48 | 13327.78 | 283.25 |  | 33.46 | [6 empty] | 531217.69 | 0 | 11002.24 | 0 | 169609.88 | 0 | 44400.3 | 0 |  |  | 356.61 | 0 | 1.66 | 0 | 17988.6 | 0 | 16054.64 | 0 | 11211.08 | 0 | 15.03 | 2.14 |  | 127.65 |  | 103.71 |  | 4.03 | 12.61 | 3.76 |  | 12.35
7673 | 105 | 2017-06-18 14:32 | Mining | 121.99 | ppm | 2 | Final |  |  |  | BaeN_2741.1d |  |  |  |  | IAW_BE_pXRF_7673 | [5 empty] | Admin |  |  |  | 17.66 |  | 16.83 |  | 10.7 |  | 4.07 |  | 5.42 |  |  |  | 2.82 | 30.73 | 2.48 | 217.72 | 4.55 |  | 3.25 | 22.68 | 4.42 |  | 2.01 |  | 6.52 |  | 33.52 | 422.1 | 16.38 |  | 22.3 |  | 50.84 |  | 183.07 | 35747.12 | 287.3 | 178.65 | 68.91 | 162.27 | 38.83 | 156.87 | 53.47 | 9270.46 | 372.02 | 102814.83 | 2080.14 | 694.72 | 33.45 | 3017.12 | 130.08 | 303473.31 | 1489.36 | 7392.26 | 3154.39 | 1065.73 | 83.68 | 498983.88 | 2050.98 | 123.27 | 3.38 | 95.86 | 3.3 | 25.94 | 4.24 | 12986.57 | 212.46 | 23080.23 | 379.68 |  | 32.36 | [6 empty] | 649190.13 | 0 | 15464.06 | 0 | 194268.63 | 0 | 51107.65 | 0 |  |  | 230.67 | 0 | 12257.85 | 0 | 18170.81 | 0 | 27802.45 | 0 | 6914.03 | 0 | 22.28 | 2.21 |  | 103.3 |  | 83.98 |  | 5.42 | 15.44 | 3.62 |  | 11.6
7674 | 106 | 2017-06-18 14:35 | Mining | 122.5 | ppm | 2 | Final |  |  |  | BaeN_2741.2a |  |  |  |  | IAW_BE_pXRF_7674 | [5 empty] | Admin |  |  |  | 21.25 |  | 17.83 |  | 8.69 |  | 6.02 |  | 5.44 |  |  |  | 2.71 | 11.41 | 2.19 | 158.37 | 3.9 |  | 3.34 | 25.3 | 4.43 |  | 2.01 |  | 6.64 |  | 28.6 | 121.75 | 9.88 |  | 16.33 |  | 35.53 |  | 119.44 | 14378.9 | 177.2 | 348.09 | 65.13 | 112.86 | 23.85 | 69.64 | 31.05 | 3355.03 | 207.02 | 95921.31 | 1630.67 |  | 48.43 | 2745.82 | 98.02 | 239509.14 | 1320.34 | 10263.71 | 2399.73 | 926.95 | 81.83 | 611898.75 | 1817.35 | 102.54 | 3.07 | 80.9 | 3.02 |  | 7 | 8820.44 | 135.89 | 11104.43 | 217.38 |  | 25.6 | [6 empty] | 512357.94 | 0 | 5596.53 | 0 | 181243.33 | 0 | 20557.51 | 0 |  |  | 449.45 | 0 | 17019.29 | 0 | 12341.56 | 0 | 13376.39 | 0 | 6292.33 | 0 | 20.77 | 2.11 |  | 103.73 |  | 84.07 |  | 5.29 | 12.73 | 3.52 |  | 10.29
7675 | 107 | 2017-06-18 14:38 | Mining | 121.13 | ppm | 2 | Final |  |  |  | BaeN_2741.2b |  |  |  |  | IAW_BE_pXRF_7675 | [5 empty] | Admin |  |  |  | 17.98 |  | 17.91 |  | 12.86 |  | 4.11 |  | 5.32 |  |  |  | 4.09 | 14.23 | 2.26 | 171.39 | 4.15 |  | 3.51 | 18.54 | 4.31 |  | 2.22 |  | 6.65 |  | 30.52 | 199.37 | 12.11 |  | 21.41 |  | 40.16 |  | 96.6 | 16760.46 | 195.27 | 199.62 | 63.77 | 92.45 | 25.11 | 74.81 | 32.73 | 4090.42 | 222.01 | 85787.92 | 1644.17 | 449.83 | 27.99 | 2288.54 | 105.25 | 249756.73 | 1378.5 | 7671.56 | 2589.23 | 966.44 | 82.6 | 601520.38 | 1823.58 | 122.58 | 3.4 | 99.15 | 3.37 | 10.62 | 3.74 | 16621.35 | 191.42 | 13053.11 | 239.79 |  | 28.4 | [6 empty] | 534279.63 | 0 | 6823.22 | 0 | 162096.28 | 0 | 23962.42 | 0 |  |  | 257.75 | 0 | 12720.99 | 0 | 23256.59 | 0 | 15723.78 | 0 | 5244.41 | 0 | 16.37 | 2.14 |  | 104.37 |  | 84.82 |  | 4.18 | 14.08 | 3.69 |  | 13.54
7676 | 108 | 2017-06-18 14:41 | Mining | 120.83 | ppm | 2 | Final |  |  |  | BaeN_2741.2c |  |  |  |  | IAW_BE_pXRF_7676 | [5 empty] | Admin |  |  |  | 27.01 |  | 14.35 |  | 15.83 |  | 4.05 |  | 5.91 |  |  |  | 2.65 | 10.99 | 2.17 | 159.27 | 3.87 |  | 3.66 | 25.2 | 4.38 |  | 2.03 |  | 6.49 |  | 29.26 | 117.16 | 9.74 |  | 17.67 |  | 35.35 |  | 80.2 | 14636.5 | 176.55 | 231.3 | 62.79 | 108.7 | 24.2 | 72.88 | 32 | 3457.83 | 212.89 | 83363.34 | 1560.3 | 118.91 | 24.11 | 2836.42 | 101.7 | 212521.64 | 1271.72 | 6244.51 | 2423.83 | 973.65 | 88.19 | 653103 | 1616.84 | 107.62 | 3.1 | 75.69 | 2.92 | 6.43 | 3.69 | 10227.54 | 147.37 | 11560.27 | 224 |  | 29.72 | [6 empty] | 454626.28 | 0 | 5768 | 0 | 157515.05 | 0 | 20925.81 | 0 |  |  | 298.66 | 0 | 10354.65 | 0 | 14310.37 | 0 | 13925.5 | 0 | 6499.94 | 0 | 22.25 | 2.09 |  | 111.28 |  | 90.36 |  | 5.09 | 13.8 | 3.64 |  | 10.9
7677 | 109 | 2017-06-18 14:44 | Mining | 120.68 | ppm | 2 | Final |  |  |  | BaeN_2741.2d |  |  |  |  | IAW_BE_pXRF_7677 | [5 empty] | Admin |  |  |  | 25.98 |  | 15.5 |  | 9.36 |  | 3.74 |  | 9.25 |  |  |  | 2.65 | 11.52 | 2.15 | 163.08 | 3.92 |  | 3.24 | 23.72 | 4.32 |  | 2.13 |  | 6.11 |  | 29.52 | 210.16 | 11.86 |  | 16.13 |  | 33.81 |  | 93.28 | 21441.87 | 211.34 | 262.67 | 61.97 | 121.35 | 29.4 | 60.82 | 38.23 | 4455.28 | 257.24 | 85634.32 | 1791.63 | 764.28 | 34.27 | 2184.96 | 113.42 | 252188.27 | 1393.22 | 9731.38 | 3005.55 | 811.55 | 80.39 | 590790.81 | 1768.19 | 139.79 | 3.46 | 82.6 | 2.99 | 7.92 | 3.65 | 15999.13 | 202.24 | 14862.32 | 278.2 |  | 32.32 | [6 empty] | 539481.13 | 0 | 7431.85 | 0 | 161806.05 | 0 | 30655.44 | 0 |  |  | 339.17 | 0 | 16136.58 | 0 | 22385.97 | 0 | 17903.15 | 0 | 5007.06 | 0 | 22.66 | 2.1 |  | 101.57 |  | 82.22 |  | 6.18 | 13.65 | 3.48 |  | 10.6
7678 | 110 | 2017-06-18 14:47 | Mining | 121.59 | ppm | 2 | Final |  |  |  | BaeN_2676.1a |  |  |  |  | IAW_BE_pXRF_7678 | [5 empty] | Admin |  |  |  | 17.42 |  | 12.48 | 12.16 | 6.73 |  | 5.53 |  | 7.37 |  |  |  | 2.59 | 38.28 | 2.53 | 105.8 | 3.35 |  | 3.1 | 27.91 | 4.48 |  | 1.93 |  | 5.84 |  | 27.47 | 126.42 | 9.8 |  | 15.02 |  | 34.51 |  | 87.15 | 18220.44 | 194.94 | 226.26 | 62.64 | 128.19 | 25.42 | 96.71 | 36.14 | 3516.34 | 236.16 | 81063.96 | 1570.53 | 115.48 | 23.72 | 6996.71 | 132.75 | 238388.78 | 1319.67 | 5317.54 | 2504.13 | 964.71 | 81.36 | 613644.25 | 1697.94 | 133.22 | 3.39 | 157.04 | 4.01 |  | 7.48 | 9007.16 | 154.44 | 21645.09 | 310.58 |  | 27.78 | [6 empty] | 509961.28 | 0 | 5865.6 | 0 | 153170.36 | 0 | 26049.76 | 0 |  |  | 292.14 | 0 | 8817.54 | 0 | 12602.82 | 0 | 26073.67 | 0 | 16033.66 | 0 | 33.17 | 2.45 |  | 101.51 |  | 82.33 |  | 5.39 | 15.63 | 3.53 |  | 10.03
7679 | 111 | 2017-06-18 14:50 | Mining | 120.51 | ppm | 2 | Final |  |  |  | BaeN_2676.1b |  |  |  |  | IAW_BE_pXRF_7679 | [5 empty] | Admin |  |  |  | 17.34 |  | 14.97 |  | 10.08 |  | 3.61 |  | 5.26 |  |  |  | 2.56 | 35.28 | 2.49 | 103.79 | 3.33 |  | 3.15 | 25.55 | 4.39 |  | 1.91 |  | 6.11 |  | 27.68 | 125.83 | 9.75 |  | 21.46 |  | 37.58 |  | 86.41 | 18157.93 | 194.19 | 238.76 | 62.89 | 135.26 | 25.39 | 82.97 | 36.08 | 3532.11 | 235.74 | 79795.78 | 1593.97 | 107.9 | 23.49 | 6894.51 | 131.88 | 238149.03 | 1313.63 |  | 4348.94 | 1016 | 80.61 | 620610.25 | 1644.89 | 135.37 | 3.41 | 158.71 | 4.03 | 8.62 | 3.72 | 8919.62 | 153.6 | 21712.49 | 310.22 |  | 27.49 | [6 empty] | 509448.41 | 0 | 5891.91 | 0 | 150774.13 | 0 | 25960.39 | 0 |  |  | 308.29 | 0 | 1.66 | 0 | 12480.33 | 0 | 26154.87 | 0 | 15799.45 | 0 | 33.43 | 2.45 |  | 100.06 |  | 80.64 |  | 5.39 | 16.52 | 3.57 |  | 10.03
7680 | 112 | 2017-06-18 14:53 | Mining | 121.12 | ppm | 2 | Final |  |  |  | BaeN_2676.1c |  |  |  |  | IAW_BE_pXRF_7680 | [5 empty] | Admin |  |  |  | 19.1 |  | 13.65 |  | 10.63 |  | 4.37 |  | 7.19 |  |  |  | 2.75 | 25.49 | 2.46 | 131.71 | 3.78 |  | 3.31 | 32.26 | 4.77 |  | 2.25 |  | 6.8 |  | 37.18 | 213.16 | 12.31 | 28.85 | 11.75 |  | 55.7 |  | 103.26 | 25164.66 | 235.54 | 367.19 | 70.23 | 129.03 | 30.53 | 108.7 | 43.29 | 4614.15 | 282.61 | 110393.73 | 2170.91 | 197.71 | 28.81 | 9824.29 | 164.97 | 265689.09 | 1422.8 | 10617.3 | 3294.75 | 1404.74 | 92.5 | 535780.56 | 2029.22 | 181.08 | 4.03 | 175.88 | 4.36 | 14.03 | 4.16 | 11602.51 | 180.66 | 23208.86 | 337.65 |  | 32.84 | [6 empty] | 568362.13 | 0 | 7696.86 | 0 | 208588.95 | 0 | 35977.92 | 0 |  |  | 474.11 | 0 | 17605.62 | 0 | 16234.24 | 0 | 27957.39 | 0 | 22513.34 | 0 | 45.08 | 2.72 |  | 111.53 |  | 90.15 | 6.09 | 3.84 | 16.59 | 3.71 |  | 11.2
7681 | 113 | 2017-06-18 14:56 | Mining | 121.62 | ppm | 2 | Final |  |  |  | BaeN_2676.1d |  |  |  |  | IAW_BE_pXRF_7681 | [5 empty] | Admin |  |  |  | 17.6 |  | 17.3 |  | 10.98 |  | 3.66 |  | 9.56 |  |  |  | 2.58 | 17.56 | 2.26 | 117.56 | 3.49 |  | 3.35 | 19.42 | 4.19 |  | 2.11 |  | 6.06 |  | 32.64 | 198.54 | 11.63 | 30.09 | 11.2 |  | 52.71 |  | 96.13 | 23201.19 | 220.19 | 414.72 | 67.88 | 156.02 | 32.22 | 102.32 | 45.55 | 5751.09 | 303.43 | 105626.47 | 2027.46 | 275.45 | 27.75 | 4504.7 | 133.53 | 283452.34 | 1439.13 | 5662.56 | 2912.5 | 1028.96 | 81.68 | 532644.69 | 1938.66 | 145.55 | 3.53 | 149.37 | 3.92 | 7.07 | 3.5 | 13813.49 | 199.5 | 22636.31 | 344.15 |  | 31.42 | [6 empty] | 606361.25 | 0 | 9593.4 | 0 | 199581.22 | 0 | 33170.75 | 0 |  |  | 535.49 | 0 | 9389.66 | 0 | 19327.84 | 0 | 27267.7 | 0 | 10322.97 | 0 | 26.49 | 2.33 |  | 100.71 |  | 81.7 |  | 5.37 | 13.49 | 3.6 |  | 10.69
7682 | 114 | 2017-06-18 14:59 | Mining | 121.62 | ppm | 2 | Final |  |  |  | BaeN_2755.2a |  |  |  |  | IAW_BE_pXRF_7682 | [5 empty] | Admin |  |  |  | 18.67 |  | 18.55 |  | 9.87 |  | 5.63 |  | 5.65 |  |  |  | 2.66 | 17.44 | 2.26 | 151.64 | 3.83 |  | 3.24 | 14.83 | 4 |  | 2.04 |  | 6.67 |  | 29.25 | 110.04 | 9.55 |  | 15.29 |  | 34.64 |  | 119.9 | 22560.76 | 220.96 | 264.58 | 64.64 | 152.04 | 28.13 | 149.52 | 37.1 | 4866.82 | 253.96 | 92305.95 | 1798.65 | 211.55 | 25 | 2138.72 | 104.95 | 243583.56 | 1345.34 | 13326.17 | 2956.32 | 628.79 | 82.66 | 587805 | 1841.15 | 112.11 | 3.18 | 96.42 | 3.24 | 8.08 | 3.42 | 13854.24 | 189.44 | 17610.87 | 295.37 |  | 29.54 | [6 empty] | 521073.94 | 0 | 8118.34 | 0 | 174412.08 | 0 | 32255.11 | 0 |  |  | 341.62 | 0 | 22097.46 | 0 | 19384.85 | 0 | 21214.05 | 0 | 4901.09 | 0 | 21.96 | 2.15 |  | 107.49 |  | 86.63 |  | 4.32 | 8.99 | 3.35 |  | 13.12
7683 | 115 | 2017-06-18 15:03 | Mining | 121.21 | ppm | 2 | Final |  |  |  | BaeN_2755.2b |  |  |  |  | IAW_BE_pXRF_7683 | [5 empty] | Admin |  |  |  | 37.55 |  | 22.65 |  | 11.93 |  | 5.45 |  | 7.65 |  |  |  | 3.14 | 17.83 | 2.56 | 140.28 | 4.13 |  | 4.18 | 12.96 | 4.44 |  | 2.97 |  | 7.15 |  | 36.12 | 86.85 | 10.34 |  | 20.75 |  | 69.76 |  | 97.33 | 17313.55 | 216.74 | 235.06 | 73.23 | 126.29 | 29.15 | 131.44 | 38.54 | 5708.97 | 265.44 | 81469.55 | 1835.82 | 137.74 | 32.8 | 2156.34 | 113.36 | 205691.11 | 1404.09 | 7037.07 | 3217.33 | 885.81 | 108.55 | 649486.94 | 1819.09 | 91.04 | 3.24 | 78.16 | 3.31 |  | 8.03 | 13353.88 | 185.85 | 15803.38 | 281.51 |  | 40.26 | [6 empty] | 440014.41 | 0 | 9523.13 | 0 | 153936.72 | 0 | 24753.18 | 0 |  |  | 303.52 | 0 | 11668.87 | 0 | 18684.75 | 0 | 19036.75 | 0 | 4941.47 | 0 | 26.28 | 2.43 |  | 140.59 |  | 113.93 |  | 4.89 | 9.48 | 3.87 |  | 13.44
7684 | 116 | 2017-06-18 15:06 | Mining | 121.5 | ppm | 2 | Final |  |  |  | BaeN_2755.2c |  |  |  |  | IAW_BE_pXRF_7684 | [5 empty] | Admin |  |  |  | 22.88 |  | 12.91 |  | 8.96 |  | 4.59 |  | 8.92 |  |  |  | 2.68 | 19.75 | 2.3 | 176.11 | 4.04 |  | 3.27 | 19.45 | 4.21 |  | 2.09 |  | 6.28 |  | 29.48 | 183.74 | 11.44 |  | 16.54 |  | 35.46 |  | 107.84 | 18610.32 | 200.33 | 360.95 | 68.08 | 125 | 26.55 | 144.87 | 36.18 | 5131.54 | 247.97 | 89208.35 | 1667.4 | 612.35 | 29.78 | 2620.54 | 99.8 | 208990.34 | 1245.29 | 9041.04 | 2620.52 | 757.26 | 82.6 | 633035.44 | 1694.84 | 95.38 | 2.95 | 102.55 | 3.34 | 5.63 | 3.5 | 12923.33 | 175.99 | 17774.2 | 283.87 |  | 28.82 | [6 empty] | 447072.13 | 0 | 8559.93 | 0 | 168559.19 | 0 | 26607.17 | 0 |  |  | 466.05 | 0 | 14991.85 | 0 | 18082.32 | 0 | 21410.8 | 0 | 6005.22 | 0 | 25.71 | 2.23 |  | 106.78 |  | 86.38 |  | 6.84 | 12.11 | 3.46 |  | 10.98
7685 | 117 | 2017-06-18 15:10 | Mining | 121.85 | ppm | 2 | Final |  |  |  | BaeN_2755.2d |  |  |  |  | IAW_BE_pXRF_7685 | [5 empty] | Admin |  |  |  | 23.64 |  | 13.21 |  | 9.15 |  | 3.99 |  | 6.48 |  |  |  | 5.4 | 17.14 | 4.11 | 159.41 | 7.15 |  | 6.35 |  | 11.52 |  | 4.79 |  | 11.09 |  | 52.88 | 257.07 | 22.76 |  | 41.14 |  | 94.46 |  | 190.07 | 29542.53 | 444.48 | 297.94 | 119.28 | 131.78 | 34.48 | 193.17 | 48.47 | 5582.49 | 321.98 | 89067.4 | 2013.45 | 2637.74 | 57.6 | 2107.08 | 114.5 | 236401.86 | 1850.02 | 7146.96 | 3131.14 | 722.01 | 84.5 | 586385.94 | 3119.35 | 132.59 | 6.03 | 120.85 | 6.34 | 12.59 | 6.27 | 17236.42 | 256.15 | 21682.26 | 376.53 |  | 34.44 | [6 empty] | 505710.84 | 0 | 9312.16 | 0 | 168292.84 | 0 | 42236.96 | 0 |  |  | 384.7 | 0 | 11851.1 | 0 | 24117.2 | 0 | 26118.45 | 0 | 4828.59 | 0 | 30.46 | 4.16 |  | 110.2 |  | 114.37 |  | 11.29 | 115.83 | 10.24 |  | 19.27
7686 | 118 | 2017-06-18 15:14 | Mining | 121.62 | ppm | 2 | Final |  |  |  | BaeN_2768.1a |  |  |  |  | IAW_BE_pXRF_7686 | [5 empty] | Admin |  |  |  | 28.44 |  | 14.64 |  | 13.57 |  | 4.01 |  | 5.61 |  |  |  | 2.62 | 15.71 | 2.21 | 142.96 | 3.7 |  | 3.22 | 14.66 | 3.95 |  | 2.09 |  | 6.54 |  | 28.39 | 85.95 | 8.72 |  | 19.23 |  | 35.09 |  | 98.7 | 21973.34 | 215.18 | 126.07 | 60.81 | 125.21 | 28.49 | 144.9 | 37.02 | 4763.24 | 252.67 | 92381.53 | 1828.98 | 90.06 | 24.42 | 2289.85 | 105.82 | 224896.13 | 1312.71 | 11539.13 | 2971.11 | 617.52 | 82.22 | 608049.19 | 1758.46 | 117.01 | 3.2 | 91.46 | 3.13 |  | 4.84 | 16200.02 | 201.3 | 16301.71 | 283.67 |  | 30.87 | [6 empty] | 481097.78 | 0 | 7945.56 | 0 | 174554.91 | 0 | 31415.28 | 0 |  |  | 162.79 | 0 | 19134.18 | 0 | 22667.07 | 0 | 19637.04 | 0 | 5247.43 | 0 | 22.92 | 2.12 |  | 107.57 |  | 86.98 |  | 5.12 | 8.1 | 3.29 |  | 10.49
7687 | 119 | 2017-06-18 15:17 | Mining | 121.41 | ppm | 2 | Final |  |  |  | BaeN_2768.1b |  |  |  |  | IAW_BE_pXRF_7687 | [5 empty] | Admin |  |  |  | 20.9 |  | 14.52 |  | 10.08 |  | 4.33 |  | 6.37 |  |  |  | 2.76 | 17.78 | 2.36 | 139.27 | 3.88 |  | 3.41 | 15.19 | 4.16 |  | 2.08 |  | 7 |  | 30.73 | 99.45 | 9.58 |  | 17.5 |  | 55.45 |  | 102.19 | 24001.68 | 234.92 | 191 | 64.26 | 129.44 | 26.72 | 146.43 | 34.48 | 4147.78 | 236.08 | 83595.23 | 1683.16 | 96.15 | 24.84 | 1762.35 | 98.31 | 211673.83 | 1289.33 | 9639.94 | 2836.91 | 726.37 | 92.49 | 632711.69 | 1725.12 | 143.46 | 3.68 | 109.32 | 3.56 | 6.67 | 3.51 | 11854.74 | 177.69 | 18725.43 | 303.21 |  | 31.17 | [6 empty] | 452812.66 | 0 | 6918.91 | 0 | 157953.19 | 0 | 34315.2 | 0 |  |  | 246.62 | 0 | 15984.95 | 0 | 16587.15 | 0 | 22556.65 | 0 | 4038.61 | 0 | 23.91 | 2.29 |  | 120.71 |  | 97.58 |  | 5.5 | 13.73 | 3.62 |  | 11.29
7688 | 120 | 2017-06-18 15:20 | Mining | 122.18 | ppm | 2 | Final |  |  |  | BaeN_2768.1c |  |  |  |  | IAW_BE_pXRF_7688 | [5 empty] | Admin |  |  |  | 20.78 |  | 12.74 |  | 10.13 |  | 3.71 |  | 8.01 |  |  |  | 2.78 | 18.56 | 2.33 | 166.27 | 4.04 |  | 3.39 | 18.39 | 4.23 |  | 2.12 |  | 6.78 |  | 36.15 | 121.91 | 10.13 |  | 16.86 |  | 36.88 |  | 111.01 | 30266.54 | 261.11 | 245.56 | 66.03 | 184.47 | 29.66 | 173.14 | 39.27 | 5260.73 | 271.48 | 102312.61 | 1864.59 | 93.22 | 22.12 | 2163.78 | 97.88 | 226001.95 | 1279 | 14983.83 | 2922.97 | 449.98 | 78.85 | 585992.63 | 1897.77 | 112.86 | 3.24 | 113.77 | 3.56 | 5.59 | 3.51 | 13131.7 | 193.05 | 18080.42 | 311.43 |  | 26.79 | [6 empty] | 483463.38 | 0 | 8775.43 | 0 | 193319.67 | 0 | 43272.07 | 0 |  |  | 317.06 | 0 | 24846.18 | 0 | 18373.88 | 0 | 21779.67 | 0 | 4958.52 | 0 | 29.3 | 2.35 |  | 103.31 |  | 83.83 |  | 6.77 | 10.17 | 3.54 |  | 11.15
7689 | 121 | 2017-06-18 15:23 | Mining | 123.26 | ppm | 2 | Final |  |  |  | BaeN_2768.1d |  |  |  |  | IAW_BE_pXRF_7689 | [5 empty] | Admin |  |  |  | 32.11 |  | 14.64 |  | 11.47 |  | 4.51 |  | 6.54 |  |  |  | 2.96 | 19.01 | 2.43 | 161.96 | 4.15 |  | 3.47 | 15.25 | 4.29 |  | 2.39 |  | 6.86 |  | 34.72 | 306.62 | 14.91 |  | 18.34 |  | 37.8 |  | 115.7 | 25941.76 | 250.62 | 187.81 | 67.06 | 170.61 | 32.67 | 168.21 | 44.07 | 5816.03 | 302.18 | 70335.05 | 1581.07 | 429.36 | 31.58 | 2441.41 | 106.57 | 205805.39 | 1298.36 | 6987.15 | 2996.54 | 536.74 | 91.65 | 645358.06 | 1670.16 | 102.04 | 3.22 | 114.67 | 3.7 | 9.09 | 3.68 | 14564.87 | 213.67 | 20469.6 | 348.25 |  | 35.44 | [6 empty] | 440258.88 | 0 | 9701.73 | 0 | 132898.08 | 0 | 37088.94 | 0 |  |  | 242.5 | 0 | 11586.1 | 0 | 20379.17 | 0 | 24657.68 | 0 | 5594.75 | 0 | 20.7 | 2.32 |  | 120.03 |  | 97.12 |  | 5.19 | 12.48 | 3.62 |  | 12.24
7690 | 122 | 2017-06-18 15:26 | Mining | 120.68 | ppm | 2 | Final |  |  |  | BaeN_2769.1a |  |  |  |  | IAW_BE_pXRF_7690 | [5 empty] | Admin |  |  |  | 21.9 |  | 18.52 |  | 15.21 |  | 4.79 |  | 8.5 |  |  |  | 2.9 | 10.67 | 2.28 | 148.62 | 4.03 |  | 3.63 | 15.02 | 4.18 |  | 2.23 |  | 6.85 |  | 32.45 | 103.66 | 10.02 |  | 18.66 |  | 64.69 |  | 105.16 | 24744.31 | 242.78 | 453.26 | 70.88 | 152.17 | 26.63 | 62.89 | 36.2 | 3225.27 | 236.22 | 70189.76 | 1556.33 | 323.72 | 31.79 | 9455.41 | 159.45 | 254844.13 | 1437.33 |  | 4231.64 | 1086.35 | 101.52 | 608751.63 | 1770.85 | 136.94 | 3.66 | 66.6 | 2.89 | 18.02 | 3.92 | 9873.17 | 155.85 | 12639.75 | 250.49 |  | 34.04 | [6 empty] | 545162.56 | 0 | 5380.07 | 0 | 132623.55 | 0 | 35376.94 | 0 |  |  | 585.25 | 0 | 6048.45 | 0 | 13814.53 | 0 | 15225.84 | 0 | 21668.03 | 0 | 24.92 | 2.22 |  | 126.68 |  | 102.54 |  | 4.05 | 10.53 | 3.56 |  | 11.91
7691 | 123 | 2017-06-18 15:29 | Mining | 121.65 | ppm | 2 | Final |  |  |  | BaeN_2769.1b |  |  |  |  | IAW_BE_pXRF_7691 | [5 empty] | Admin |  |  |  | 23.06 |  | 23.76 |  | 11.16 |  | 4.62 |  | 7.05 |  |  |  | 3.08 | 11.34 | 2.39 | 191.69 | 4.66 |  | 4.13 | 20.3 | 4.63 |  | 2.54 |  | 7.43 |  | 35.51 | 244.77 | 14.01 | 45.33 | 13.9 | 49.72 | 28.06 |  | 147.34 | 24584.08 | 250.96 | 381.44 | 75.79 | 123.69 | 26.91 | 67.76 | 36.79 | 3550.54 | 241.08 | 54531.52 | 1344.73 | 470.14 | 33.66 | 8697.88 | 145.83 | 178363.33 | 1221.76 |  | 4243.15 | 1404.73 | 109.29 | 691675.5 | 1514.12 | 171.43 | 4.23 | 92.24 | 3.47 | 20.82 | 4.34 | 18157.74 | 209.74 | 14197.22 | 261.62 |  | 36.06 | [6 empty] | 381554.81 | 0 | 5922.66 | 0 | 103037.3 | 0 | 35147.86 | 0 |  |  | 492.51 | 0 | 4849.06 | 0 | 25406.3 | 0 | 17101.97 | 0 | 19932.05 | 0 | 22.95 | 2.36 |  | 135.06 |  | 109.08 |  | 5.54 | 9.61 | 3.9 |  | 18.45
7692 | 124 | 2017-06-18 15:32 | Mining | 121.11 | ppm | 2 | Final |  |  |  | BaeN_2769.1c |  |  |  |  | IAW_BE_pXRF_7692 | [5 empty] | Admin |  |  |  | 19.19 |  | 18.82 |  | 10.42 |  | 4.3 |  | 7.65 |  |  |  | 2.76 | 16.48 | 2.26 | 192.67 | 4.2 |  | 3.33 | 19.71 | 4.21 |  | 1.99 |  | 6.2 |  | 28.73 | 124.31 | 9.89 | 35.61 | 11.67 |  | 36.25 |  | 108.52 | 30451.62 | 255.95 | 338.63 | 63.89 | 155.25 | 29.86 | 107.24 | 39.67 | 3763.61 | 262.73 | 81302.46 | 1695.38 | 75.78 | 24.06 | 4883.85 | 127.19 | 263631.88 | 1384.08 | 13142.5 | 3068.77 | 961.23 | 87.58 | 574377.88 | 1818.22 | 104.37 | 3.06 | 105.42 | 3.38 | 9.49 | 3.61 | 8449.86 | 162.34 | 17682.93 | 313.11 |  | 30.95 | [6 empty] | 563961.31 | 0 | 6278.08 | 0 | 153621 | 0 | 43536.68 | 0 |  |  | 437.24 | 0 | 21792.9 | 0 | 11823.04 | 0 | 21300.86 | 0 | 11191.84 | 0 | 24.33 | 2.21 |  | 110.76 |  | 89.5 |  | 5.2 | 13.72 | 3.57 |  | 10.45
7693 | 125 | 2017-06-18 15:37 | Mining | 120.64 | ppm | 2 | Final |  |  |  | BaeN_2769.1d |  |  |  |  | IAW_BE_pXRF_7693 | [5 empty] | Admin |  |  |  | 19.21 |  | 15.01 |  | 10.02 |  | 3.6 |  | 6.07 |  |  |  | 4.55 | 14.55 | 3.35 | 173.19 | 6.18 |  | 5.32 | 15.43 | 6.05 |  | 3.02 |  | 9.59 |  | 54.88 | 240.91 | 19.28 |  | 25.73 |  | 53.6 | 191.1 | 89.53 | 16831.1 | 286.79 | 269.21 | 96.53 | 129.86 | 30 | 66.76 | 39.77 | 5133.43 | 268.37 | 56112.59 | 1573.45 | 1560.34 | 48.81 | 10843.34 | 189.56 | 256122.16 | 1778.49 | 7245.82 | 3368.93 | 848.99 | 81.77 | 599305.31 | 2528.23 | 154.76 | 5.56 | 88.56 | 4.7 | 19.49 | 5.7 | 26727.18 | 299.62 | 17368.17 | 302.02 | 444.44 | 29.94 | [6 empty] | 547896.5 | 0 | 8563.08 | 0 | 106024.73 | 0 | 24063.43 | 0 |  |  | 347.6 | 0 | 12015.01 | 0 | 37396.66 | 0 | 20921.7 | 0 | 24848.59 | 0 | 23.97 | 3.26 |  | 101.72 |  | 82.57 |  | 6.51 | 22.27 | 5.58 |  | 17.31
7694 | 126 | 2017-06-18 15:40 | Mining | 120.82 | ppm | 2 | Final |  |  |  | BaeN_2782.1a |  |  |  |  | IAW_BE_pXRF_7694 | [5 empty] | Admin |  |  |  | 27.73 |  | 14.37 |  | 9.91 |  | 4.29 |  | 7.57 |  |  |  | 2.95 | 14.78 | 2.37 | 151.99 | 4.36 |  | 3.7 | 20.6 | 4.52 |  | 2.43 |  | 6.8 |  | 31.44 | 68.8 | 8.89 |  | 17.71 |  | 37.19 |  | 106.29 | 24544.56 | 250.35 | 364.09 | 72.7 | 146.85 | 38.26 | 116.05 | 56.54 | 4470.04 | 364 | 102964.62 | 2745.46 | 322.8 | 39.1 | 12765.5 | 201.83 | 143739.02 | 1205.51 |  | 7603.26 | 1581.95 | 99.2 | 559334.88 | 1999.26 | 302.75 | 5.55 | 65.61 | 2.94 | 19.09 | 4.16 | 129984.91 | 750.22 | 12818.36 | 283.88 |  | 40.4 | [6 empty] | 307486.5 | 0 | 7456.48 | 0 | 194551.64 | 0 | 35091.36 | 0 |  |  | 470.11 | 0 | 10200.91 | 0 | 181874.89 | 0 | 15441 | 0 | 29253.42 | 0 | 26.07 | 2.27 |  | 119.37 |  | 96.82 |  | 4.49 | 13.53 | 3.78 |  | 11.96
7695 | 127 | 2017-06-18 15:43 | Mining | 121.11 | ppm | 2 | Final |  |  |  | BaeN_2782.1b |  |  |  |  | IAW_BE_pXRF_7695 | [5 empty] | Admin |  |  |  | 21.52 |  | 14.77 |  | 17.66 |  | 5.36 |  | 6.53 |  |  |  | 3.04 | 18.6 | 2.46 | 179.1 | 4.6 |  | 3.68 | 24.13 | 4.73 |  | 2.55 |  | 7.13 |  | 30.95 | 84.67 | 9.33 |  | 22.53 |  | 38.46 |  | 111.01 | 26602.93 | 260.23 | 446.67 | 74.98 | 134.21 | 35.21 | 125.33 | 52.15 | 4754.45 | 338.59 | 87873.21 | 2208.64 | 460.74 | 38.01 | 12003.77 | 182.09 | 131452.3 | 1113.79 | 7646.75 | 4225.05 | 1428.68 | 100.44 | 628138.75 | 1764.97 | 267.46 | 5.21 | 57.67 | 2.81 | 30.73 | 4.64 | 86576.84 | 565.53 | 11630.22 | 265.84 |  | 37.74 | [6 empty] | 281202.75 | 0 | 7930.9 | 0 | 166036.44 | 0 | 38034.21 | 0 |  |  | 576.74 | 0 | 12679.84 | 0 | 121138.32 | 0 | 14009.76 | 0 | 27507.85 | 0 | 30.39 | 2.34 |  | 123.64 |  | 99.87 |  | 4.49 | 19.95 | 3.94 |  | 11.33
7696 | 128 | 2017-06-18 15:46 | Mining | 121.86 | ppm | 2 | Final |  |  |  | BaeN_2782.1b2 |  |  |  |  | IAW_BE_pXRF_7696 | [5 empty] | Admin |  |  |  | 18.53 |  | 18.14 |  | 10.41 |  | 5.11 |  | 9.19 |  |  |  | 2.83 | 19.64 | 2.37 | 181.4 | 4.44 |  | 3.55 | 30.75 | 4.76 |  | 2.25 |  | 6.73 |  | 30.35 | 91.04 | 9.19 |  | 20.81 |  | 35.54 |  | 111.82 | 30553.26 | 270.02 | 425.37 | 71.03 | 154.76 | 38.02 | 125.13 | 55.66 | 5064.5 | 362.86 | 101116.57 | 3007.15 | 596.95 | 40.03 | 13314.94 | 194.52 | 137044.59 | 1134.9 |  | 10767.62 | 1261.06 | 88.38 | 587454.06 | 1791.76 | 277.67 | 5.09 | 64.64 | 2.81 | 36.72 | 4.73 | 110674.18 | 650.52 | 11447.46 | 270.78 |  | 35.83 | [6 empty] | 293165.78 | 0 | 8448.09 | 0 | 191059.77 | 0 | 43682 | 0 |  |  | 549.24 | 0 | 1.66 | 0 | 154855.31 | 0 | 13789.61 | 0 | 30512.52 | 0 | 32.93 | 2.3 |  | 107.15 |  | 86.78 |  | 5.29 | 22.63 | 3.94 |  | 11.29
7697 | 129 | 2017-06-18 15:49 | Mining | 121.3 | ppm | 2 | Final |  |  |  | BaeN_2782.1c |  |  |  |  | IAW_BE_pXRF_7697 | [5 empty] | Admin |  |  |  | 33 |  | 14.41 |  | 18.73 |  | 4.81 |  | 6.85 |  |  |  | 3.05 | 13.88 | 2.44 | 153.03 | 4.45 |  | 3.68 | 20.86 | 4.63 |  | 2.56 |  | 7.24 |  | 32.14 | 71.57 | 9.1 |  | 18.21 |  | 39.13 |  | 107.05 | 24452.84 | 253.2 | 389.17 | 74.43 | 135.39 | 37.87 | 99.37 | 55.17 | 4448.14 | 354.92 | 87027.52 | 2416.09 | 373.43 | 40.36 | 13504.52 | 203.45 | 130159.75 | 1157.64 |  | 7290.6 | 1868.09 | 112.01 | 600272.13 | 1862.09 | 303.7 | 5.65 | 53.95 | 2.8 | 20.68 | 4.3 | 118531.64 | 708.64 | 12202.49 | 275.38 |  | 41.59 | [6 empty] | 278437.72 | 0 | 7419.95 | 0 | 164438.5 | 0 | 34960.23 | 0 |  |  | 502.5 | 0 | 9690.34 | 0 | 165849.47 | 0 | 14699.12 | 0 | 30946.95 | 0 | 29.6 | 2.34 |  | 135.36 |  | 118.66 |  | 5.82 | 19.19 | 3.92 |  | 14.81
7698 | 130 | 2017-06-18 15:53 | Mining | 120.82 | ppm | 2 | Final |  |  |  | BaeN_2782.1d |  |  |  |  | IAW_BE_pXRF_7698 | [5 empty] | Admin |  |  |  | 20.68 |  | 18.93 |  | 15.83 |  | 4.29 |  | 7.65 |  |  |  | 4.38 | 18.47 | 2.41 | 211.81 | 4.83 |  | 3.73 | 24.93 | 4.6 |  | 2.23 |  | 6.94 |  | 32.76 | 239.68 | 13.11 | 22.51 | 11.65 |  | 37.02 | 108.17 | 66.97 | 21635.15 | 228.92 | 462.92 | 75.3 | 129.44 | 40.14 | 128.36 | 55.97 | 7048.01 | 378.47 | 75066.38 | 2448.21 | 2084.58 | 65.4 | 30387.04 | 308.81 | 172191.19 | 1288.09 | 10099.21 | 5960.64 | 1455 | 96.08 | 526086.94 | 1975.66 | 308.8 | 5.48 | 56.41 | 2.75 | 34.57 | 4.61 | 134110.98 | 752.76 | 17545.45 | 322.02 | 480.82 | 34.33 | [6 empty] | 368351.38 | 0 | 11756.78 | 0 | 141837.94 | 0 | 30931.77 | 0 |  |  | 597.73 | 0 | 16746.52 | 0 | 187648.08 | 0 | 21135.25 | 0 | 69634.94 | 0 | 37.8 | 2.38 |  | 117.9 |  | 95.23 | 6.36 | 3.77 | 19.05 | 3.93 |  | 16.17
7699 | 131 | 2017-06-18 15:56 | Mining | 122.93 | ppm | 2 | Final |  |  |  | BaeN_2782.3a |  |  |  |  | IAW_BE_pXRF_7699 | [5 empty] | Admin |  |  |  | 27.06 |  | 15.99 |  | 11.1 |  | 4.72 |  | 7.32 |  |  |  | 3.02 | 9.83 | 2.37 | 144.05 | 4.11 |  | 5.41 | 21.02 | 4.72 |  | 2.53 |  | 7.9 |  | 35.57 | 156.45 | 11.95 |  | 19.37 | 55.26 | 28.16 |  | 104.47 | 22097.67 | 239.43 | 364.13 | 70.46 | 75.83 | 25.85 | 62.17 | 32.94 | 3021.02 | 219.35 | 77113.52 | 1660.21 | 60.87 | 27.25 | 2333.13 | 109.22 | 231526.88 | 1388.86 | 7431.81 | 2975.5 | 1850.72 | 111.78 | 615075.94 | 1860.62 | 99.77 | 3.3 | 158.4 | 4.47 | 9.68 | 4.06 | 14904.63 | 204.08 | 23393.26 | 341.19 |  | 34.66 | [6 empty] | 495282.28 | 0 | 5039.36 | 0 | 145706 | 0 | 31593.04 | 0 |  |  | 470.16 | 0 | 12323.42 | 0 | 20854.56 | 0 | 28179.52 | 0 | 5346.61 | 0 | 18.31 | 2.5 |  | 135.16 |  | 109.57 |  | 4.81 | 10.72 | 4.13 |  | 12.93
7700 | 132 | 2017-06-18 15:59 | Mining | 121.65 | ppm | 2 | Final |  |  |  | BaeN_2782.3b |  |  |  |  | IAW_BE_pXRF_7700 | [5 empty] | Admin |  |  |  | 21.31 |  | 13.59 |  | 10.94 |  | 4.03 |  | 5.74 |  |  |  | 2.77 | 16.28 | 2.32 | 158.37 | 4.04 |  | 3.37 | 31.2 | 4.75 |  | 2.15 |  | 6.24 |  | 28.55 | 111.24 | 9.6 |  | 25.37 |  | 35.43 |  | 105.95 | 27760.42 | 247.14 | 503.27 | 71.8 | 125.39 | 32.24 | 110.22 | 48.45 | 4314.67 | 312.34 | 105580.11 | 2088.33 | 114.1 | 26.24 | 12837.54 | 174.05 | 231226.92 | 1317.88 | 14955.29 | 3400.35 | 2259.66 | 99.75 | 563221.31 | 1952.69 | 188.13 | 4.1 | 147.64 | 4 | 10.15 | 4.02 | 12220.47 | 197.78 | 24030.89 | 366.04 |  | 29.9 | [6 empty] | 494640.63 | 0 | 7197.3 | 0 | 199493.63 | 0 | 39689.08 | 0 |  |  | 649.83 | 0 | 24798.86 | 0 | 17098.88 | 0 | 28947.62 | 0 | 29418.52 | 0 | 35.4 | 2.52 |  | 115.02 |  | 92.83 | 6.95 | 3.81 | 20.4 | 3.85 |  | 10.79
7701 | 133 | 2017-06-18 16:02 | Mining | 120.84 | ppm | 2 | Final |  |  |  | BaeN_2782.3c |  |  |  |  | IAW_BE_pXRF_7701 | [5 empty] | Admin |  |  |  | 19.84 |  | 13.95 |  | 10.7 |  | 4.1 |  | 6.06 |  |  |  | 2.85 | 17.98 | 2.38 | 178.19 | 4.31 |  | 5.97 | 35.7 | 5.05 |  | 2.37 |  | 6.96 |  | 31.71 | 150.7 | 10.95 | 20.82 | 11.58 |  | 45.83 |  | 112.1 | 30628.75 | 265.45 | 532.63 | 74.27 | 91.66 | 31.01 | 112.5 | 46.33 | 4402.9 | 299.58 | 95688.03 | 1954.89 | 74.62 | 26.87 | 10952.2 | 169.55 | 236896.42 | 1364.64 |  | 4515.48 | 2047.29 | 100.86 | 574356.56 | 1866.62 | 185.1 | 4.15 | 179.75 | 4.47 | 13.05 | 4.32 | 12858.99 | 200.56 | 26945.8 | 377.51 |  | 31.89 | [6 empty] | 506768.81 | 0 | 7344.47 | 0 | 180802.53 | 0 | 43789.92 | 0 |  |  | 687.74 | 0 | 5903.55 | 0 | 17992.3 | 0 | 32458.91 | 0 | 25098.05 | 0 | 34.87 | 2.65 |  | 117.79 |  | 95.19 |  | 5.8 | 20.86 | 4.23 |  | 11.31
7702 | 134 | 2017-06-18 16:05 | Mining | 120.21 | ppm | 2 | Final |  |  |  | BaeN_2782.3d |  |  |  |  | IAW_BE_pXRF_7702 | [5 empty] | Admin |  |  |  | 18.74 | 13.94 | 8.4 | 10.14 | 6.61 | 5.91 | 3.34 |  | 6.55 |  |  |  | 2.63 | 14.96 | 2.21 | 137.9 | 3.66 |  | 3.44 | 23.61 | 4.35 |  | 2.05 |  | 6.38 |  | 32.33 | 219.87 | 12.25 | 24.77 | 11.07 |  | 34 |  | 103.2 | 26772.26 | 239.13 | 301.85 | 61.68 | 115.2 | 32.6 | 90.63 | 40.95 | 4726.6 | 278.4 | 110369.13 | 2441.12 | 595.48 | 35.58 | 3210.83 | 141.63 | 299753.81 | 1513.41 | 17636.88 | 3994.02 | 1014.74 | 81.19 | 486173.97 | 2114.51 | 109.9 | 3.12 | 165.02 | 4.13 | 13.51 | 3.82 | 15648.37 | 230.51 | 32773.05 | 427.76 |  | 35.53 | [6 empty] | 641233.38 | 0 | 7884.44 | 0 | 208542.48 | 0 | 38276.3 | 0 |  |  | 389.74 | 0 | 29245.48 | 0 | 21895.2 | 0 | 39478.42 | 0 | 7357.93 | 0 | 18.86 | 2.29 |  | 100.36 |  | 81.76 |  | 5.52 | 9.84 | 3.58 |  | 11.72
7703 | 135 | 2017-06-18 16:08 | Mining | 122.88 | ppm | 2 | Final |  |  |  | BaeN_2789.1a |  |  |  |  | IAW_BE_pXRF_7703 | [5 empty] | Admin |  |  |  | 18.74 |  | 13.23 |  | 12.29 |  | 3.95 |  | 6.63 |  |  |  | 2.86 | 20.36 | 2.4 | 203.96 | 4.46 |  | 3.58 | 28.51 | 4.71 |  | 2.18 |  | 6.69 |  | 30.37 | 111.14 | 9.86 |  | 24.29 |  | 36.29 |  | 102.75 | 24591.91 | 235.85 | 351.19 | 68.38 | 101.14 | 29.19 | 108.57 | 38.81 | 4332.97 | 258.35 | 85468.12 | 1656.33 | 115.67 | 24.7 | 8089.06 | 137.58 | 223158.45 | 1293.57 | 8371.34 | 2749.14 | 756.21 | 85.03 | 616536.19 | 1763.3 | 124.31 | 3.42 | 98.27 | 3.36 |  | 5.83 | 10264.15 | 166.48 | 17095.48 | 294.17 |  | 29.58 | [6 empty] | 477380.56 | 0 | 7227.82 | 0 | 161492.02 | 0 | 35159.05 | 0 |  |  | 453.45 | 0 | 13881.36 | 0 | 14361.6 | 0 | 20593.22 | 0 | 18536.89 | 0 | 35.16 | 2.43 |  | 108.21 |  | 88.04 |  | 6.93 | 22.77 | 3.99 |  | 11.28
7704 | 136 | 2017-06-18 16:10 | Mining | 120.1 | ppm | 2 | Final |  |  |  | BaeN_2789.1b |  |  |  |  | IAW_BE_pXRF_7704 | [5 empty] | Admin |  |  |  | 17 |  | 14.34 |  | 11.19 |  | 4.39 |  | 5.1 |  |  |  | 2.82 | 14.93 | 2.24 | 151.42 | 3.88 |  | 3.22 | 23.18 | 4.37 |  | 1.96 |  | 6.6 |  | 29.18 | 145.51 | 10.53 |  | 24.27 |  | 37.65 |  | 91.7 | 19613.58 | 207 | 315.93 | 65.89 | 108.81 | 25.07 | 87.18 | 34.16 | 3706.88 | 227.04 | 94717.79 | 1771.54 | 181.06 | 23.97 | 7245.43 | 137.55 | 261589.09 | 1384.3 | 10169.22 | 2725 | 968.18 | 79.42 | 572481.63 | 1901.27 | 130.72 | 3.44 | 99.78 | 3.32 | 6.45 | 3.66 | 10632.1 | 159.68 | 17571.99 | 278.09 |  | 25.48 | [6 empty] | 559591.38 | 0 | 6183.45 | 0 | 178969.27 | 0 | 28041.53 | 0 |  |  | 407.93 | 0 | 16862.61 | 0 | 14876.43 | 0 | 21167.22 | 0 | 16603.62 | 0 | 23.86 | 2.21 |  | 99.92 |  | 81.08 |  | 5.56 | 15.21 | 3.57 |  | 10.2
7705 | 137 | 2017-06-18 16:13 | Mining | 120.62 | ppm | 2 | Final |  |  |  | BaeN_2789.1c |  |  |  |  | IAW_BE_pXRF_7705 | [5 empty] | Admin |  |  |  | 25.45 |  | 19.77 |  | 12.06 |  | 4.23 |  | 5.99 |  |  |  | 2.67 | 11.7 | 2.18 | 166.38 | 3.97 |  | 3.37 | 24.51 | 4.38 |  | 2.03 |  | 6.49 |  | 28.92 | 123.83 | 9.87 |  | 15.5 |  | 40.88 |  | 87.86 | 18306.8 | 197.38 | 402.19 | 66.79 | 84.69 | 23.85 | 79 | 31.82 | 3386.88 | 211.79 | 79827.72 | 1543.52 | 99.42 | 23.91 | 6530.76 | 128.14 | 229192.73 | 1306.02 | 6049.64 | 2492.59 | 907.62 | 89.85 | 628547.81 | 1672.15 | 122.06 | 3.29 | 97.43 | 3.25 | 11.38 | 3.81 | 8364.47 | 141.96 | 17624.91 | 274.26 |  | 27.6 | [6 empty] | 490289.09 | 0 | 5649.66 | 0 | 150834.47 | 0 | 26173.23 | 0 |  |  | 519.3 | 0 | 10031.51 | 0 | 11703.57 | 0 | 21230.96 | 0 | 14965.9 | 0 | 23.87 | 2.18 |  | 114.22 |  | 92.52 |  | 5.76 | 14.24 | 3.57 |  | 10.73
7706 | 138 | 2017-06-18 16:16 | Mining | 121.32 | ppm | 2 | Final |  |  |  | BaeN_2789.1d |  |  |  |  | IAW_BE_pXRF_7706 | [5 empty] | Admin |  |  |  | 17.97 |  | 17.15 |  | 13.65 |  | 3.76 |  | 5.3 |  |  |  | 2.67 | 14 | 2.23 | 152.2 | 3.86 |  | 3.28 | 15.32 | 4.03 |  | 1.98 |  | 6.56 |  | 33.67 | 269.13 | 13.38 |  | 22.96 |  | 35.81 |  | 94.12 | 20277.2 | 209.1 | 183.26 | 63.4 | 120.23 | 30.85 | 71.46 | 40.63 | 5275.6 | 273.76 | 89400.55 | 1854.78 | 326.9 | 29.12 | 4510.31 | 138.02 | 302632.88 | 1505.86 | 7385.76 | 2974.36 | 879.89 | 82.16 | 536340.81 | 1929.52 | 130.18 | 3.4 | 78.89 | 2.98 | 15.21 | 3.66 | 12286.46 | 183.48 | 19525.01 | 315.33 |  | 32.75 | [6 empty] | 647392.25 | 0 | 8800.22 | 0 | 168922.34 | 0 | 28990.31 | 0 |  |  | 236.62 | 0 | 12247.07 | 0 | 17191.21 | 0 | 23519.82 | 0 | 10335.82 | 0 | 25.83 | 2.16 |  | 103.36 |  | 84.22 |  | 6.93 | 15.99 | 3.56 |  | 11.35
7707 | 139 | 2017-06-18 16:19 | Mining | 122.03 | ppm | 2 | Final |  |  |  | BaeN_2789.2a |  |  |  |  | IAW_BE_pXRF_7707 | [5 empty] | Admin |  |  |  | 15.2 |  | 10.86 |  | 8.57 |  | 4.28 |  | 5.74 |  |  |  | 2.4 | 12.1 | 2.04 | 125.6 | 3.34 |  | 2.8 | 15.96 | 3.74 |  | 1.65 |  | 6.08 |  | 26.62 | 74 | 7.95 |  | 13.91 |  | 31.15 |  | 77.43 | 15718.75 | 172.67 | 185.61 | 55.4 | 63.93 | 24.72 | 67.05 | 32.61 | 3138.72 | 214.06 | 92348.97 | 1787.7 | 115.16 | 24.4 | 9220.56 | 158.5 | 311685.78 | 1463.51 | 10466.39 | 2821.16 | 425.24 | 67.13 | 534204.19 | 1871.03 | 105.72 | 2.9 | 69.55 | 2.65 |  | 4.65 | 8889.19 | 140.73 | 13008.09 | 237.52 |  | 26.92 | [6 empty] | 666758.19 | 0 | 5235.7 | 0 | 174493.38 | 0 | 22473.1 | 0 |  |  | 239.66 | 0 | 17355.38 | 0 | 12437.76 | 0 | 15669.54 | 0 | 21129.84 | 0 | 19.47 | 1.9 |  | 85.39 |  | 69.59 |  | 6.28 | 11.79 | 3.1 |  | 9.84
7708 | 140 | 2017-06-18 16:22 | Mining | 122.15 | ppm | 2 | Final |  |  |  | BaeN_2789.2b |  |  |  |  | IAW_BE_pXRF_7708 | [5 empty] | Admin |  |  |  | 17.51 |  | 12.3 |  | 9.61 |  | 4.46 |  | 6.36 |  |  |  | 2.56 | 13.85 | 2.17 | 154.52 | 3.84 |  | 3.19 | 23.31 | 4.25 |  | 1.88 |  | 6.19 |  | 27.66 | 102.39 | 9.11 |  | 14.64 |  | 34.21 |  | 93.51 | 22021.63 | 213.64 | 304.97 | 64.54 | 115.08 | 28.22 | 105.25 | 39.31 | 4139.96 | 258.87 | 96046.9 | 1813.38 | 92.25 | 23.88 | 9502.09 | 150.23 | 240563.48 | 1324.74 | 9566.57 | 2812.86 | 1131.17 | 82.14 | 589058.13 | 1804.83 | 153.48 | 3.61 | 76.51 | 2.88 | 8.16 | 3.62 | 10654.05 | 165.48 | 16119.65 | 281.48 |  | 27.61 | [6 empty] | 514613.41 | 0 | 6905.87 | 0 | 181480.61 | 0 | 31484.32 | 0 |  |  | 393.78 | 0 | 15863.28 | 0 | 14907.15 | 0 | 19417.73 | 0 | 21774.99 | 0 | 24.7 | 2.1 |  | 101.85 |  | 82.7 |  | 4.34 | 13.13 | 3.43 |  | 10.2
7709 | 141 | 2017-06-18 16:25 | Mining | 122.98 | ppm | 2 | Final |  |  |  | BaeN_2789.2c |  |  |  |  | IAW_BE_pXRF_7709 | [5 empty] | Admin |  |  |  | 18.77 |  | 13.06 |  | 15.17 |  | 7.49 |  | 5.69 |  |  |  | 2.69 | 13.84 | 2.24 | 136.09 | 3.73 |  | 3.24 | 22.64 | 4.35 |  | 2.1 |  | 6.41 |  | 29.1 | 84.05 | 8.93 |  | 15.92 |  | 34.92 |  | 87.17 | 17329.16 | 194.89 | 212.6 | 63.01 | 98.01 | 23.64 | 67.39 | 31.89 | 3301.89 | 211.09 | 82219.16 | 1552.87 | 132.92 | 24.17 | 7782.33 | 133.43 | 227330.41 | 1301.11 | 7068.71 | 2503.15 | 1065.37 | 86.59 | 628027.13 | 1714.19 | 121.13 | 3.32 | 82.71 | 3.07 | 9.03 | 3.74 | 9428.53 | 145.76 | 15424.13 | 255.49 |  | 27.8 | [6 empty] | 486305.19 | 0 | 5507.88 | 0 | 155353.09 | 0 | 24775.5 | 0 |  |  | 274.51 | 0 | 11721.33 | 0 | 13192.4 | 0 | 18579.9 | 0 | 17833.99 | 0 | 20.85 | 2.12 |  | 108.07 |  | 88.15 |  | 7.48 | 12.74 | 3.45 |  | 10.61
7710 | 142 | 2017-06-18 16:29 | Mining | 122.42 | ppm | 2 | Final |  |  |  | BaeN_2789.2d |  |  |  |  | IAW_BE_pXRF_7710 | [5 empty] | Admin |  |  |  | 20.22 |  | 13.28 |  | 9.18 |  | 3.95 |  | 5.82 |  |  |  | 2.56 | 15.01 | 2.17 | 144.7 | 3.65 |  | 3.1 | 20.96 | 4.12 |  | 2.05 |  | 5.91 |  | 29.2 | 193.79 | 11.3 |  | 15.96 |  | 54.77 |  | 92.04 | 22165.92 | 210.61 | 353.83 | 63.88 | 129.51 | 31.53 | 107.15 | 41.28 | 5695.71 | 281.14 | 86135.36 | 1800.94 | 173.4 | 25.94 | 1730.1 | 115.31 | 290776.31 | 1444.24 | 12227.62 | 3115.35 | 1104.57 | 87.95 | 547150.5 | 1843.06 | 125.97 | 3.23 | 71.37 | 2.76 | 15.24 | 3.7 | 11321.9 | 181.41 | 20267.46 | 326.49 |  | 31.64 | [6 empty] | 622028.69 | 0 | 9501.01 | 0 | 162752.77 | 0 | 31690.62 | 0 |  |  | 456.87 | 0 | 20275.84 | 0 | 15841.6 | 0 | 24414.19 | 0 | 3964.7 | 0 | 28.44 | 2.1 |  | 109.27 |  | 88.7 |  | 4.9 | 15.88 | 3.41 |  | 10.65
7711 | 143 | 2017-06-18 16:32 | Mining | 122.51 | ppm | 2 | Final |  |  |  | BaeN_2789.3a |  |  |  |  | IAW_BE_pXRF_7711 | [5 empty] | Admin |  |  |  | 15.73 |  | 17.09 |  | 8.97 |  | 4.4 |  | 7.31 |  |  |  | 2.56 | 13.24 | 2.14 | 165.42 | 3.85 |  | 3.14 | 17.49 | 3.98 |  | 1.71 |  | 5.76 |  | 27.41 | 89.61 | 8.77 |  | 14.54 |  | 33.24 |  | 81.45 | 16047.72 | 181.05 |  | 84.75 | 95.54 | 26.26 | 96.09 | 33.37 | 4064.23 | 225.84 | 104717.44 | 1910.33 | 53.94 | 21.46 | 3114.55 | 120.22 | 316537.66 | 1484.43 | 14499.05 | 2879.67 | 393.33 | 69.04 | 512536.81 | 2044.6 | 106.93 | 3.03 | 119.5 | 3.48 | 6.66 | 3.36 | 8123.72 | 145.2 | 19078.63 | 291.54 |  | 26.13 | [6 empty] | 677137.38 | 0 | 6779.55 | 0 | 197863.59 | 0 | 22943.43 | 0 |  |  | 95.02 | 0 | 24042.33 | 0 | 11366.71 | 0 | 22982.12 | 0 | 7137.31 | 0 | 25.81 | 2.22 |  | 88.83 |  | 72.41 |  | 3.94 | 13.21 | 3.42 |  | 10.47
7712 | 144 | 2017-06-18 16:34 | Mining | 123.32 | ppm | 2 | Final |  |  |  | BaeN_2789.3b |  |  |  |  | IAW_BE_pXRF_7712 | [5 empty] | Admin |  |  |  | 17.48 | 11.92 | 7.78 |  | 9.17 |  | 4.52 |  | 6.42 |  |  |  | 2.55 | 14.66 | 2.16 | 168.86 | 3.91 |  | 2.9 | 23.3 | 4.22 |  | 1.83 |  | 6.46 |  | 27.75 | 91.75 | 8.76 | 16.55 | 10.5 |  | 33.3 |  | 75.84 | 13779.11 | 167.98 | 129.9 | 59.39 | 110.34 | 24.67 | 88.9 | 33.43 | 3832.57 | 222.13 | 105888.49 | 1878.06 | 55.61 | 21.48 | 5604.56 | 129.27 | 296127.84 | 1431.32 | 13333.91 | 2772.7 | 883.45 | 74.61 | 531792.63 | 2002 | 126.05 | 3.27 | 114.77 | 3.42 |  | 6.7 | 9611.83 | 148.42 | 18121.2 | 272.44 |  | 25.4 | [6 empty] | 633476.69 | 0 | 6393.11 | 0 | 200076.31 | 0 | 19699.99 | 0 |  |  | 167.72 | 0 | 22110.29 | 0 | 13448.87 | 0 | 21828.79 | 0 | 12843.4 | 0 | 24.43 | 2.19 |  | 93.54 |  | 75.84 |  | 4.34 | 16.49 | 3.39 |  | 10.26
7713 | 145 | 2017-06-18 16:37 | Mining | 121.21 | ppm | 2 | Final |  |  |  | BaeN_2789.3c |  |  |  |  | IAW_BE_pXRF_7713 | [5 empty] | Admin |  |  |  | 20.96 |  | 13.07 |  | 9.04 |  | 3.86 |  | 5.72 |  |  |  | 2.58 | 10.78 | 2.13 | 146.76 | 3.69 |  | 3.12 | 17.13 | 4.01 |  | 1.95 |  | 6.2 |  | 28.78 | 85.03 | 8.79 |  | 22.3 |  | 34.87 |  | 80.34 | 13919.25 | 170.71 | 110.75 | 58.07 | 90.55 | 25.25 | 84.26 | 31.48 | 3576.51 | 211.87 | 79127.56 | 1533.69 | 79.82 | 23.39 | 2338.78 | 109.53 | 274463.34 | 1427.12 | 4380.95 | 2392.73 | 628.73 | 82.42 | 595992.5 | 1744.87 | 90.49 | 2.84 | 107.28 | 3.35 |  | 5 | 7929.4 | 140.29 | 16777.14 | 271.56 |  | 29.59 | [6 empty] | 587132 | 0 | 5965.98 | 0 | 149511.53 | 0 | 19900.36 | 0 |  |  | 143.01 | 0 | 7264.5 | 0 | 11094.81 | 0 | 20209.74 | 0 | 5359.55 | 0 | 16.81 | 2.07 |  | 107.19 |  | 86.64 |  | 5.18 | 10.92 | 3.31 |  | 10.42
7714 | 146 | 2017-06-18 16:40 | Mining | 121.99 | ppm | 2 | Final |  |  |  | BaeN_2789.3d |  |  |  |  | IAW_BE_pXRF_7714 | [5 empty] | Admin |  |  |  | 21.1 |  | 18.71 |  | 12.21 |  | 3.55 |  | 5.3 |  |  |  | 2.6 | 17.3 | 2.25 | 162.98 | 3.87 |  | 3.09 | 14.71 | 3.96 |  | 2.01 |  | 6.06 |  | 31.03 | 242.37 | 12.59 |  | 15.81 |  | 33.63 |  | 76.75 | 13967.85 | 170.93 | 431.66 | 66.23 | 106.88 | 27.13 | 102.35 | 34.79 | 4555.73 | 236.87 | 94324.1 | 1856.16 | 545.29 | 30.07 | 3103.28 | 120.72 | 283598.38 | 1434.89 | 11110.21 | 2955.86 | 556.95 | 76.79 | 548708.5 | 1920.18 | 109.59 | 3.09 | 110.02 | 3.4 |  | 4.9 | 16934.71 | 202.01 | 21227.33 | 307.62 |  | 30.09 | [6 empty] | 606673.63 | 0 | 7599.42 | 0 | 178225.39 | 0 | 19969.84 | 0 |  |  | 557.36 | 0 | 18422.95 | 0 | 23695.04 | 0 | 25570.45 | 0 | 7111.48 | 0 | 30.65 | 2.28 |  | 99.98 |  | 80.95 | 5.86 | 3.46 | 14.36 | 3.42 |  | 10.78

## BaeS_SW_Messprotokoll
Universität Bern, Institut für Archäologische Wissenschaften
Abt. URF/ARP
> bitte beachten: Betriebsinterne_Weisung, Step_by_Step, Systemcheck, Kalkulationstabelle_Prüfung_Energiekalibration
Legende zur Tabelle:
Probenname: Probenr_Messort(Kürzel)+Messortnr . Messungnr
Kürzel Messort: Schnittkante="SK", Bruchkante alt="BKa", Bruchkante frisch="BKf", Aussenfläche="AF", Innenfläche="IF"
Mess_Nr_Gerät | Datum | BearbeiterIn | Messort | Temperatur | Luftfeuchtigkeit | Proben_Name | Herkunft Probe | Art Probe | Präparation Probe | Messpunkt Probe | Aufwärmzeit (bis zur ersten Messung) | Messdauer (Total) | Messdauer (Standard; Main) | Messdauer (Niedrig; Low) | Messdauer (Hoch; High) | Messdauer (Leicht; Light) | Detektor | Röntgenröhre | Kalibrierung | Dm Messfleck | Colimateur | Messmodus | Messanordnung | Strahlenschutz | Bemerkung | RM_Gruppen
1 | 2019-09-09 | CG/MH | IAW | 20.5 | 41 | CRM | Messung abgebrochen |  | Standard Legierung |  | <1h | 120 | 30 | 30 | 60 |  | Niton GOLDD-Detektor SDD | Ag-Röhre, Anregungsspannung max. 50k8mm |  |  |  | Legierung | Messstand
2 | 2019-09-09 | CG/MH | IAW | 20.5 | 41 | CRM |  |  | Standard Legierung |  | <1h | 120 | 30 | 30 | 60 |  | Niton GOLDD-Detektor SDD | Ag-Röhre, Anregungsspannung max. 50k8mm |  |  |  | Legierung | Messstand
3 | 2019-09-09 | CG/MH | IAW | 20.5 | 41 | A529091 | Messung abgebrochen |  |  |  | >1h | 120 | 30 | 30 | 20 | 40 | Niton GOLDD-Detektor SDD | Ag-Röhre, Anregungsspannung max. 50k8mm |  |  |  | Mineralien |  |  | Messung nach 120s nicht aufgehört
4 | 2019-09-09 | CG/MH | IAW | 20.5 | 41 | A529091 |  |  |  |  | >1h | 120 | 30 | 30 | 20 | 40 | Niton GOLDD-Detektor SDD | Ag-Röhre, Anregungsspannung max. 50k8mm |  |  |  | Mineralien |  |  | Messung nach 120s nicht aufgehört
5 | 2019-09-09 | CG/MH | IAW | 20.5 | 41 | A529092 |  |  |  |  | >1h | 120 | 30 | 30 | 20 | 40 | Niton GOLDD-Detektor SDD | Ag-Röhre, Anregungsspannung max. 50k8mm |  |  |  | Mineralien |  |  | Messung nach 120s nicht aufgehört
6 | 2019-09-09 | CG/MH | IAW | 20.5 | 41 | A529092_3 |  |  |  |  | >1h | 120 | 30 | 30 | 20 | 40 | Niton GOLDD-Detektor SDD | Ag-Röhre, Anregungsspannung max. 50k8mm |  |  |  | Mineralien
7 | 2019-09-09 | CG/MH | IAW | 20.5 | 41 | A52405_1 |  |  |  |  | >1h | 120 | 30 | 30 | 20 | 40 | Niton GOLDD-Detektor SDD | Ag-Röhre, Anregungsspannung max. 50k8mm |  |  |  | Mineralien |  |  | Ablagerung
8 | 2019-09-09 | CG/MH | IAW | 20.5 | 41 | A52405_2 |  |  |  |  | >1h | 120 | 30 | 30 | 20 | 40 | Niton GOLDD-Detektor SDD | Ag-Röhre, Anregungsspannung max. 50k8mm |  |  |  | Mineralien |  |  | Ablagerung
9 | 2019-09-09 | CG/MH | IAW | 20.5 | 41 | A52405_3 |  |  |  |  | >1h | 120 | 30 | 30 | 20 | 40 | Niton GOLDD-Detektor SDD | Ag-Röhre, Anregungsspannung max. 50k8mm |  |  |  | Mineralien |  |  | Ablagerung
10 | 2019-09-09 | CG/MH | IAW | 20.5 | 41 | A52405_4 |  |  |  |  | >1h | 120 | 30 | 30 | 20 | 40 | Niton GOLDD-Detektor SDD | Ag-Röhre, Anregungsspannung max. 50k8mm |  |  |  | Mineralien |  |  | Obrfläche
11 | 2019-09-09 | CG/MH | IAW | 20.5 | 41 | A52405_5 |  |  |  |  | >1h | 120 | 30 | 30 | 20 | 40 | Niton GOLDD-Detektor SDD | Ag-Röhre, Anregungsspannung max. 50k8mm |  |  |  | Mineralien |  |  | Oberfläche
12 | 2019-09-09 | CG/MH | IAW | 21.6 | 41 | A52685_1 |  |  | Alkohol |  | >1h | 120 | 30 | 30 | 20 | 40 | Niton GOLDD-Detektor SDD | Ag-Röhre, Anregungsspannung max. 50k8mm |  |  |  | Mineralien
13 | 2019-09-09 | CG/MH | IAW | 21.6 | 41 | A52685_2 |  |  | Alkohol |  | >1h | 120 | 30 | 30 | 20 | 40 | Niton GOLDD-Detektor SDD | Ag-Röhre, Anregungsspannung max. 50k8mm |  |  |  | Mineralien
14 | 2019-09-09 | CG/MH | BHM | 21.6 | 41 | A52685_3 |  |  | Alkohol |  | >1h | 120 | 30 | 30 | 20 | 40 | Niton GOLDD-Detektor SDD | Ag-Röhre, Anregungsspannung max. 50k8mm |  |  |  | Mineralien
15 | 2019-09-09 | CG/MH | BHM | 21.6 | 41 | A53827_1 |  |  | Alkohol |  | >1h | 120 | 30 | 30 | 20 | 40 | Niton GOLDD-Detektor SDD | Ag-Röhre, Anregungsspannung max. 50k8mm |  |  |  | Mineralien
16 | 2019-09-09 | CG/MH | BHM | 21.6 | 41 | A53827_2 |  |  | Alkohol |  | >1h | 120 | 30 | 30 | 20 | 40 | Niton GOLDD-Detektor SDD | Ag-Röhre, Anregungsspannung max. 50k8mm |  |  |  | Mineralien
17 | 2019-09-09 | CG/MH | BHM | 20.8 | 43 | A53827_3 |  |  | Alkohol |  | >1h | 120 | 30 | 30 | 20 | 40 | Niton GOLDD-Detektor SDD | Ag-Röhre, Anregungsspannung max. 50k8mm |  |  |  | Mineralien
18 | 2019-09-09 | CG/MH | BHM | 20.8 | 43 | A53615_1 | A53615_3 |  | Alkohol |  | >1h | 120 | 30 | 30 | 20 | 40 | Niton GOLDD-Detektor SDD | Ag-Röhre, Anregungsspannung max. 50k8mm |  |  |  | Mineralien
19 | 2019-09-09 | CG/MH | BHM | 20.8 | 43 | A53615_2 | A53615_1 |  | Alkohol |  | >1h | 120 | 30 | 30 | 20 | 40 | Niton GOLDD-Detektor SDD | Ag-Röhre, Anregungsspannung max. 50k8mm |  |  |  | Mineralien
20 | 2019-09-09 | CG/MH | BHM | 20.8 | 43 | A53615_3 |  |  | Alkohol |  | >1h | 120 | 30 | 30 | 20 | 40 | Niton GOLDD-Detektor SDD | Ag-Röhre, Anregungsspannung max. 50k8mm |  |  |  | Mineralien
21-22 | systemcheck
23 | 2019-09-09 | CG/MH | ADB | 20.8 | 43 | 141674_1 |  |  | Knipsen |  | >1h | 120 | 30 | 30 | 20 | 40 | Niton GOLDD-Detektor SDD | Ag-Röhre, Anregungsspannung max. 50k8mm |  |  |  | Mineralien
24 | 2019-09-09 | CG/MH | ADB | 20.8 | 43 | 141674_2 |  |  | Knipsen |  | >1h | 120 | 30 | 30 | 20 | 40 | Niton GOLDD-Detektor SDD | Ag-Röhre, Anregungsspannung max. 50k8mm |  |  |  | Mineralien
25 | 2019-09-09 | CG/MH | ADB | 20.8 | 43 | 141674_3 |  |  | Knipsen |  | >1h | 120 | 30 | 30 | 20 | 40 | Niton GOLDD-Detektor SDD | Ag-Röhre, Anregungsspannung max. 50k8mm |  |  |  | Mineralien
26 | 2019-09-09 | CG/MH | ADB | 22.3 | 44 | 141729_1 |  |  | Knipsen |  | >1h | 120 | 30 | 30 | 20 | 40 | Niton GOLDD-Detektor SDD | Ag-Röhre, Anregungsspannung max. 50k8mm |  |  |  | Mineralien
27 | 2019-09-09 | CG/MH | ADB | 22.3 | 44 | 141729_2 |  |  | Knipsen |  | >1h | 120 | 30 | 30 | 20 | 40 | Niton GOLDD-Detektor SDD | Ag-Röhre, Anregungsspannung max. 50k8mm |  |  |  | Mineralien
28 | 2019-09-09 | CG/MH | ADB | 22.3 | 44 | 141729_3 |  |  | Knipsen |  | >1h | 120 | 30 | 30 | 20 | 40 | Niton GOLDD-Detektor SDD | Ag-Röhre, Anregungsspannung max. 50k8mm |  |  |  | Mineralien
29 | 2019-09-09 | CG/MH | ADB | 22.3 | 44 | 143068_1_1 |  |  | Knipsen |  | >1h | 120 | 30 | 30 | 20 | 40 | Niton GOLDD-Detektor SDD | Ag-Röhre, Anregungsspannung max. 50k8mm |  |  |  | Mineralien
30 | Messung abgebrochen
31 | 2019-09-09 | CG/MH | ADB | 22.3 | 44 | 143068_1_2 |  |  | Knipsen |  | >1h | 120 | 30 | 30 | 20 | 40 | Niton GOLDD-Detektor SDD | Ag-Röhre, Anregungsspannung max. 50k8mm |  |  |  | Mineralien
32 | 2019-09-09 | CG/MH | ADB | 22.3 | 44 | 143068_1_3 |  |  | Knipsen |  | >1h | 120 | 30 | 30 | 20 | 40 | Niton GOLDD-Detektor SDD | Ag-Röhre, Anregungsspannung max. 50k8mm |  |  |  | Mineralien
33 | 2019-09-09 | CG/MH | ADB | 22.3 | 44 | 143088_2_1 | oder 14068_2_1? |  | Knipsen |  | >1h | 120 | 30 | 30 | 20 | 40 | Niton GOLDD-Detektor SDD | Ag-Röhre, Anregungsspannung max. 50k8mm |  |  |  | Mineralien
34 | 2019-09-09 | CG/MH | ADB | 22.3 | 44 | 143088_2_2 | oder 14068_2_2? |  | Knipsen |  | >1h | 120 | 30 | 30 | 20 | 40 | Niton GOLDD-Detektor SDD | Ag-Röhre, Anregungsspannung max. 50k8mm |  |  |  | Mineralien
35 | 2019-09-09 | CG/MH | ADB | 22.3 | 44 | 143088_2_3 | oder 14068_2_3? |  | Knipsen |  | >1h | 120 | 30 | 30 | 20 | 40 | Niton GOLDD-Detektor SDD | Ag-Röhre, Anregungsspannung max. 50k8mm |  |  |  | Mineralien |  |  | relativ viel Magerung
36 | 2019-09-09 | CG/MH | ADB | 22.8 | 43 | 141690_1 |  |  | Knipsen |  | >1h | 120 | 30 | 30 | 20 | 40 | Niton GOLDD-Detektor SDD | Ag-Röhre, Anregungsspannung max. 50k8mm |  |  |  | Mineralien
37 | 2019-09-09 | CG/MH | ADB | 22.8 | 43 | 141690_2 |  |  | Knipsen |  | >1h | 120 | 30 | 30 | 20 | 40 | Niton GOLDD-Detektor SDD | Ag-Röhre, Anregungsspannung max. 50k8mm |  |  |  | Mineralien
38 | 2019-09-09 | CG/MH | ADB | 22.8 | 43 | 141690_3 |  |  | Knipsen |  | >1h | 120 | 30 | 30 | 20 | 40 | Niton GOLDD-Detektor SDD | Ag-Röhre, Anregungsspannung max. 50k8mm |  |  |  | Mineralien
39 | 2019-09-09 | CG/MH | ADB | 22.8 | 43 | 146102_1
40 | 2019-09-09 | CG/MH | ADB | 22.8 | 43 | 146102_1
50 | 2019-09-09 | CG/MH | ADB | 22.8 | 43 | 146102_1 |  |  | Knipsen |  | >1h | 120 | 30 | 30 | 20 | 40 | Niton GOLDD-Detektor SDD | Ag-Röhre, Anregungsspannung max. 50k8mm |  |  |  | Mineralien
70 | 2019-09-09 | CG/MH | ADB | 22.8 | 43 | 146102_2 |  |  | Knipsen |  | >1h | 120 | 30 | 30 | 20 | 40 | Niton GOLDD-Detektor SDD | Ag-Röhre, Anregungsspannung max. 50k8mm |  |  |  | Mineralien
71-97 | Fehlmessungen
98 | 2019-09-09 | CG/MH | ADB | 22.8 | 43 | 146102_3 |  |  | Knipsen |  | >1h | 120 | 30 | 30 | 20 | 40 | Niton GOLDD-Detektor SDD | Ag-Röhre, Anregungsspannung max. 50k8mm |  |  |  | Mineralien

## BaeN_Messprotokoll
Universität Bern, Institut für Archäologische Wissenschaften
Abt. URF/ARP
> bitte beachten: Betriebsinterne_Weisung, Step_by_Step, Systemcheck, Kalkulationstabelle_Prüfung_Energiekalibration
Legende zur Tabelle:
Probenname: Probenr_Messort(Kürzel)+Messortnr . Messungnr
Kürzel Messort: Schnittkante="SK", Bruchkante alt="BKa", Bruchkante frisch="BKf", Aussenfläche="AF", Innenfläche="IF"
Mess_Nr_Gerät | Datum | BearbeiterIn | Messort | Temperatur | Luftfeuchtigkeit | Proben_Name | Herkunft Probe | Art Probe | Präparation Probe | Messpunkt Probe | Aufwärmzeit (bis zur ersten Messung) | Messdauer (Total) | Messdauer (Standard; Main) | Messdauer (Niedrig; Low) | Messdauer (Hoch; High) | Messdauer (Leicht; Light) | Detektor | Röntgenröhre | Kalibrierung | Dm Messfleck | Colimateur | Messmodus | Messanordnung | Strahlenschutz | Bemerkung | RM_Gruppen
7 | 2017-06-16 | R. Stapfer | KASO | 24 | 59 | Bodmerton | Bodmerton trocken |  |  |  | >1h | 360 | 90 | 90 | 60 | 120 | Niton GOLDD-Detektor SDD | Ag-Röhre, Anregungsspannung max. 50kV | Kalibrierung Archäometrie, Analyticon Rosbach v.d.H. | 8mm | nein | Mineralien Cu/Zn | Teststand
8 | 2017-06-16 | R. Stapfer | KASO | 24 | 58 | BaeN_2510.1a | Burgäschisee Nord 2016 | Keramik | keine | frischer Bruch | <1h | 120 | 30 | 30 | 20 | 40 | Niton GOLDD-Detektor SDD | Ag-Röhre, Anregungsspannung max. 50kV | Kalibrierung Archäometrie, Analyticon Rosbach v.d.H. | 8mm | nein | Mineralien CuZn | Teststand |  | Topf Ritzverzierung | si-si
9 | 2017-06-16 | R. Stapfer | KASO | 24 | 58 | BaeN_2510.1b | Burgäschisee Nord 2016 | Keramik | keine | frischer Bruch | <1h | 120 | 30 | 30 | 20 | 40 | Niton GOLDD-Detektor SDD | Ag-Röhre, Anregungsspannung max. 50kV | Kalibrierung Archäometrie, Analyticon Rosbach v.d.H. | 8mm | nein | Mineralien CuZn | Teststand |  | Topf Ritzverzierung | si-si
10 | 2017-06-16 | R. Stapfer | KASO | 24 | 58 | BaeN_2510.1c | Burgäschisee Nord 2016 | Keramik | keine | frischer Bruch | <1h | 120 | 30 | 30 | 20 | 40 | Niton GOLDD-Detektor SDD | Ag-Röhre, Anregungsspannung max. 50kV | Kalibrierung Archäometrie, Analyticon Rosbach v.d.H. | 8mm | nein | Mineralien CuZn | Teststand |  | Topf Ritzverzierung | si-si
11 | 2017-06-16 | R. Stapfer | KASO | 24 | 58 | BaeN_2510.1d | Burgäschisee Nord 2016 | Keramik | keine | OF aussen | <1h | 120 | 30 | 30 | 20 | 40 | Niton GOLDD-Detektor SDD | Ag-Röhre, Anregungsspannung max. 50kV | Kalibrierung Archäometrie, Analyticon Rosbach v.d.H. | 8mm | nein | Mineralien CuZn | Teststand |  | Topf Ritzverzierung | si-si
12 | 2017-06-16 | R. Stapfer | KASO | 24 | 58 | BaeN_2510.2a | Burgäschisee Nord 2016 | Keramik | keine | frischer Bruch | <1h | 120 | 30 | 30 | 20 | 40 | Niton GOLDD-Detektor SDD | Ag-Röhre, Anregungsspannung max. 50kV | Kalibrierung Archäometrie, Analyticon Rosbach v.d.H. | 8mm | nein | Mineralien CuZn | Teststand |  | Topf Ritzverzierung | si-si
13 | 2017-06-16 | R. Stapfer | KASO | 24 | 58 | BaeN_2510.2b | Burgäschisee Nord 2016 | Keramik | keine | frischer Bruch | <1h | 120 | 30 | 30 | 20 | 40 | Niton GOLDD-Detektor SDD | Ag-Röhre, Anregungsspannung max. 50kV | Kalibrierung Archäometrie, Analyticon Rosbach v.d.H. | 8mm | nein | Mineralien CuZn | Teststand |  | Topf Ritzverzierung | si-si
14 | 2017-06-16 | R. Stapfer | KASO | 24 | 58 | BaeN_2510.2c | Burgäschisee Nord 2016 | Keramik | keine | frischer Bruch | <1h | 120 | 30 | 30 | 20 | 40 | Niton GOLDD-Detektor SDD | Ag-Röhre, Anregungsspannung max. 50kV | Kalibrierung Archäometrie, Analyticon Rosbach v.d.H. | 8mm | nein | Mineralien CuZn | Teststand |  | Topf Ritzverzierung | si-si
15 | 2017-06-16 | R. Stapfer | KASO | 24 | 58 | BaeN_2510.2d | Burgäschisee Nord 2016 | Keramik | keine | OF aussen | <1h | 120 | 30 | 30 | 20 | 40 | Niton GOLDD-Detektor SDD | Ag-Röhre, Anregungsspannung max. 50kV | Kalibrierung Archäometrie, Analyticon Rosbach v.d.H. | 8mm | nein | Mineralien CuZn | Teststand |  | Topf Ritzverzierung | si-si
16 | 2017-06-16 | R. Stapfer | KASO | 24 | 58 | BaeN_2475.1a | Burgäschisee Nord 2016 | Keramik | keine | frischer Bruch | <1h | 120 | 30 | 30 | 20 | 40 | Niton GOLDD-Detektor SDD | Ag-Röhre, Anregungsspannung max. 50kV | Kalibrierung Archäometrie, Analyticon Rosbach v.d.H. | 8mm | nein | Mineralien CuZn | Teststand |  | WS Topf Ritzverzierung | si-si
18 | 2017-06-16 | R. Stapfer | KASO | 24 | 58 | BaeN_2016a_2474.1b statt BaeN_2475.1b | Burgäschisee Nord 2016 | Keramik | keine | frischer Bruch | <1h | 120 | 30 | 30 | 20 | 40 | Niton GOLDD-Detektor SDD | Ag-Röhre, Anregungsspannung max. 50kV | Kalibrierung Archäometrie, Analyticon Rosbach v.d.H. | 8mm | nein | Mineralien CuZn | Teststand |  | WS Topf Ritzverzierung | si-si
absturz
19 | 2017-06-16 | R. Stapfer | KASO | 24 | 58 | BaeN_2475.1c | Burgäschisee Nord 2016 | Keramik | keine | frischer Bruch | <1h | 120 | 30 | 30 | 20 | 40 | Niton GOLDD-Detektor SDD | Ag-Röhre, Anregungsspannung max. 50kV | Kalibrierung Archäometrie, Analyticon Rosbach v.d.H. | 8mm | nein | Mineralien CuZn | Teststand |  | WS Topf Ritzverzierung | si-si
20 | 2017-06-16 | R. Stapfer | KASO | 24 | 58 | BaeN_2475.1d | Burgäschisee Nord 2016 | Keramik | keine | OF aussen | <1h | 120 | 30 | 30 | 20 | 40 | Niton GOLDD-Detektor SDD | Ag-Röhre, Anregungsspannung max. 50kV | Kalibrierung Archäometrie, Analyticon Rosbach v.d.H. | 8mm | nein | Mineralien CuZn | Teststand |  | WS Topf Ritzverzierung | si-si
21 | 2017-06-16 | R. Stapfer | KASO | 24 | 58 | BaeN_2475.2a | Burgäschisee Nord 2016 | Keramik | keine | frischer Bruch | <1h | 120 | 30 | 30 | 20 | 40 | Niton GOLDD-Detektor SDD | Ag-Röhre, Anregungsspannung max. 50kV | Kalibrierung Archäometrie, Analyticon Rosbach v.d.H. | 8mm | nein | Mineralien CuZn | Teststand |  | WS Topf Ritzverzierung | si-si
22 | 2017-06-16 | R. Stapfer | KASO | 24 | 58 | BaeN_2475.2b | Burgäschisee Nord 2016 | Keramik | keine | frischer Bruch | <1h | 120 | 30 | 30 | 20 | 40 | Niton GOLDD-Detektor SDD | Ag-Röhre, Anregungsspannung max. 50kV | Kalibrierung Archäometrie, Analyticon Rosbach v.d.H. | 8mm | nein | Mineralien CuZn | Teststand |  | WS Topf Ritzverzierung | si-si
23 | 2017-06-16 | R. Stapfer | KASO | 24 | 58 | BaeN_2475.2c | Burgäschisee Nord 2016 | Keramik | keine | frischer Bruch | <1h | 120 | 30 | 30 | 20 | 40 | Niton GOLDD-Detektor SDD | Ag-Röhre, Anregungsspannung max. 50kV | Kalibrierung Archäometrie, Analyticon Rosbach v.d.H. | 8mm | nein | Mineralien CuZn | Teststand |  | WS Topf Ritzverzierung | si-si
24 | 2017-06-16 | R. Stapfer | KASO | 24 | 58 | BaeN_2475.2d | Burgäschisee Nord 2016 | Keramik | keine | OF aussen | <1h | 120 | 30 | 30 | 20 | 40 | Niton GOLDD-Detektor SDD | Ag-Röhre, Anregungsspannung max. 50kV | Kalibrierung Archäometrie, Analyticon Rosbach v.d.H. | 8mm | nein | Mineralien CuZn | Teststand |  | WS Topf Ritzverzierung | si-si
25 | 2017-06-16 | R. Stapfer | KASO | 24 | 58 | BaeN_2466.1a | Burgäschisee Nord 2016 | Keramik | keine | frischer Bruch | <1h | 120 | 30 | 30 | 20 | 40 | Niton GOLDD-Detektor SDD | Ag-Röhre, Anregungsspannung max. 50kV | Kalibrierung Archäometrie, Analyticon Rosbach v.d.H. | 8mm | nein | Mineralien CuZn | Teststand |  | WS Topf Ritzverzierung | si-si
26 | 2017-06-16 | R. Stapfer | KASO | 24 | 58 | BaeN_2466.1b | Burgäschisee Nord 2016 | Keramik | keine | frischer Bruch | <1h | 120 | 30 | 30 | 20 | 40 | Niton GOLDD-Detektor SDD | Ag-Röhre, Anregungsspannung max. 50kV | Kalibrierung Archäometrie, Analyticon Rosbach v.d.H. | 8mm | nein | Mineralien CuZn | Teststand |  | WS Topf Ritzverzierung | si-si
27 | 2017-06-16 | R. Stapfer | KASO | 24 | 58 | BaeN_2466.1c | Burgäschisee Nord 2016 | Keramik | keine | frischer Bruch | <1h | 120 | 30 | 30 | 20 | 40 | Niton GOLDD-Detektor SDD | Ag-Röhre, Anregungsspannung max. 50kV | Kalibrierung Archäometrie, Analyticon Rosbach v.d.H. | 8mm | nein | Mineralien CuZn | Teststand |  | WS Topf Ritzverzierung | si-si
28 | 2017-06-16 | R. Stapfer | KASO | 24 | 58 | BaeN_2466.1d | Burgäschisee Nord 2016 | Keramik | keine | OF aussen | <1h | 120 | 30 | 30 | 20 | 40 | Niton GOLDD-Detektor SDD | Ag-Röhre, Anregungsspannung max. 50kV | Kalibrierung Archäometrie, Analyticon Rosbach v.d.H. | 8mm | nein | Mineralien CuZn | Teststand |  | WS Topf Ritzverzierung | si-si
29 | 2017-06-16 | R. Stapfer | KASO | 24 | 58 | BaeN_2800.1a | Burgäschisee Nord 2016 | Keramik | keine | frischer Bruch | <1h | 120 | 30 | 30 | 20 | 40 | Niton GOLDD-Detektor SDD | Ag-Röhre, Anregungsspannung max. 50kV | Kalibrierung Archäometrie, Analyticon Rosbach v.d.H. | 8mm | nein | Mineralien CuZn | Teststand |  | RS Cortaillod mit Knubbe | si-si
30 | 2017-06-16 | R. Stapfer | KASO | 24 | 58 | BaeN_2800.1b | Burgäschisee Nord 2016 | Keramik | keine | frischer Bruch | <1h | 120 | 30 | 30 | 20 | 40 | Niton GOLDD-Detektor SDD | Ag-Röhre, Anregungsspannung max. 50kV | Kalibrierung Archäometrie, Analyticon Rosbach v.d.H. | 8mm | nein | Mineralien CuZn | Teststand |  | RS Cortaillod mit Knubbe | si-si
31 | 2017-06-16 | R. Stapfer | KASO | 24 | 58 | BaeN_2800.1c | Burgäschisee Nord 2016 | Keramik | keine | frischer Bruch | <1h | 120 | 30 | 30 | 20 | 40 | Niton GOLDD-Detektor SDD | Ag-Röhre, Anregungsspannung max. 50kV | Kalibrierung Archäometrie, Analyticon Rosbach v.d.H. | 8mm | nein | Mineralien CuZn | Teststand |  | RS Cortaillod mit Knubbe | si-si
32 | 2017-06-16 | R. Stapfer | KASO | 24 | 58 | BaeN_2800.1d | Burgäschisee Nord 2016 | Keramik | keine | OF aussen | <1h | 120 | 30 | 30 | 20 | 40 | Niton GOLDD-Detektor SDD | Ag-Röhre, Anregungsspannung max. 50kV | Kalibrierung Archäometrie, Analyticon Rosbach v.d.H. | 8mm | nein | Mineralien CuZn | Teststand |  | RS Cortaillod mit Knubbe | si-si
33 | 2017-06-16 | R. Stapfer | KASO | 24 | 58 | BaeN_2474.1a | Burgäschisee Nord 2016 | Keramik | keine | frischer Bruch | <1h | 120 | 30 | 30 | 20 | 40 | Niton GOLDD-Detektor SDD | Ag-Röhre, Anregungsspannung max. 50kV | Kalibrierung Archäometrie, Analyticon Rosbach v.d.H. | 8mm | nein | Mineralien CuZn | Teststand |  | WS Topf Ritzverzierung | si-si
34 | 2017-06-16 | R. Stapfer | KASO | 24 | 58 | BaeN_2474.1b | Burgäschisee Nord 2016 | Keramik | keine | frischer Bruch | <1h | 120 | 30 | 30 | 20 | 40 | Niton GOLDD-Detektor SDD | Ag-Röhre, Anregungsspannung max. 50kV | Kalibrierung Archäometrie, Analyticon Rosbach v.d.H. | 8mm | nein | Mineralien CuZn | Teststand |  | WS Topf Ritzverzierung | si-si
35 | 2017-06-16 | R. Stapfer | KASO | 24 | 58 | BaeN_2474.1c | Burgäschisee Nord 2016 | Keramik | keine | frischer Bruch | <1h | 120 | 30 | 30 | 20 | 40 | Niton GOLDD-Detektor SDD | Ag-Röhre, Anregungsspannung max. 50kV | Kalibrierung Archäometrie, Analyticon Rosbach v.d.H. | 8mm | nein | Mineralien CuZn | Teststand |  | WS Topf Ritzverzierung | si-si
36 | 2017-06-16 | R. Stapfer | KASO | 24 | 58 | BaeN_2474.1d | Burgäschisee Nord 2016 | Keramik | keine | OF aussen | <1h | 120 | 30 | 30 | 20 | 40 | Niton GOLDD-Detektor SDD | Ag-Röhre, Anregungsspannung max. 50kV | Kalibrierung Archäometrie, Analyticon Rosbach v.d.H. | 8mm | nein | Mineralien CuZn | Teststand |  | WS Topf Ritzverzierung | si-si
37 | 2017-06-16 | R. Stapfer | KASO | 24 | 58 | BaeN_2650.1a | Burgäschisee Nord 2016 | Keramik | keine | frischer Bruch | <1h | 120 | 30 | 30 | 20 | 40 | Niton GOLDD-Detektor SDD | Ag-Röhre, Anregungsspannung max. 50kV | Kalibrierung Archäometrie, Analyticon Rosbach v.d.H. | 8mm | nein | Mineralien CuZn | Teststand |  | RS Cortaillod mit Knubbe | si-si
38 | 2017-06-16 | R. Stapfer | KASO | 24 | 58 | BaeN_2650.1b | Burgäschisee Nord 2016 | Keramik | keine | frischer Bruch | <1h | 120 | 30 | 30 | 20 | 40 | Niton GOLDD-Detektor SDD | Ag-Röhre, Anregungsspannung max. 50kV | Kalibrierung Archäometrie, Analyticon Rosbach v.d.H. | 8mm | nein | Mineralien CuZn | Teststand |  | RS Cortaillod mit Knubbe | si-si
39 | 2017-06-16 | R. Stapfer | KASO | 24 | 58 | BaeN_2650.1c | Burgäschisee Nord 2016 | Keramik | keine | frischer Bruch | <1h | 120 | 30 | 30 | 20 | 40 | Niton GOLDD-Detektor SDD | Ag-Röhre, Anregungsspannung max. 50kV | Kalibrierung Archäometrie, Analyticon Rosbach v.d.H. | 8mm | nein | Mineralien CuZn | Teststand |  | RS Cortaillod mit Knubbe | si-si
40 | 2017-06-16 | R. Stapfer | KASO | 24 | 58 | BaeN_2650.1d | Burgäschisee Nord 2016 | Keramik | keine | OF aussen | <1h | 120 | 30 | 30 | 20 | 40 | Niton GOLDD-Detektor SDD | Ag-Röhre, Anregungsspannung max. 50kV | Kalibrierung Archäometrie, Analyticon Rosbach v.d.H. | 8mm | nein | Mineralien CuZn | Teststand |  | RS Cortaillod mit Knubbe | si-si
41 | 2017-06-16 | R. Stapfer | KASO | 24 | 58 | BaeN_2775.1a | Burgäschisee Nord 2016 | Keramik | keine | frischer Bruch | <1h | 120 | 30 | 30 | 20 | 40 | Niton GOLDD-Detektor SDD | Ag-Röhre, Anregungsspannung max. 50kV | Kalibrierung Archäometrie, Analyticon Rosbach v.d.H. | 8mm | nein | Mineralien CuZn | Teststand |  | Runde horizontal einfach durchlochte Knubbe | si-si fein
42 | 2017-06-16 | R. Stapfer | KASO | 24 | 58 | BaeN_2775.1b | Burgäschisee Nord 2016 | Keramik | keine | frischer Bruch | <1h | 120 | 30 | 30 | 20 | 40 | Niton GOLDD-Detektor SDD | Ag-Röhre, Anregungsspannung max. 50kV | Kalibrierung Archäometrie, Analyticon Rosbach v.d.H. | 8mm | nein | Mineralien CuZn | Teststand |  | Runde horizontal einfach durchlochte Knubbe | si-si fein
43 | 2017-06-16 | R. Stapfer | KASO | 24 | 58 | BaeN_2775.1c | Burgäschisee Nord 2016 | Keramik | keine | frischer Bruch | <1h | 120 | 30 | 30 | 20 | 40 | Niton GOLDD-Detektor SDD | Ag-Röhre, Anregungsspannung max. 50kV | Kalibrierung Archäometrie, Analyticon Rosbach v.d.H. | 8mm | nein | Mineralien CuZn | Teststand |  | Runde horizontal einfach durchlochte Knubbe | si-si fein
44 | 2017-06-16 | R. Stapfer | KASO | 24 | 58 | BaeN_2775.1d | Burgäschisee Nord 2016 | Keramik | keine | OF aussen | <1h | 120 | 30 | 30 | 20 | 40 | Niton GOLDD-Detektor SDD | Ag-Röhre, Anregungsspannung max. 50kV | Kalibrierung Archäometrie, Analyticon Rosbach v.d.H. | 8mm | nein | Mineralien CuZn | Teststand |  | Runde horizontal einfach durchlochte Knubbe | si-si fein
45 | 2017-06-16 | R. Stapfer | KASO | 24 | 58 | BaeN_2775.2a | Burgäschisee Nord 2016 | Keramik | keine | frischer Bruch | <1h | 120 | 30 | 30 | 20 | 40 | Niton GOLDD-Detektor SDD | Ag-Röhre, Anregungsspannung max. 50kV | Kalibrierung Archäometrie, Analyticon Rosbach v.d.H. | 8mm | nein | Mineralien CuZn | Teststand |  | RS Cortaillod mit Knubbe | si-si
46 | 2017-06-16 | R. Stapfer | KASO | 24 | 58 | BaeN_2775.2b | Burgäschisee Nord 2016 | Keramik | keine | frischer Bruch | <1h | 120 | 30 | 30 | 20 | 40 | Niton GOLDD-Detektor SDD | Ag-Röhre, Anregungsspannung max. 50kV | Kalibrierung Archäometrie, Analyticon Rosbach v.d.H. | 8mm | nein | Mineralien CuZn | Teststand |  | RS Cortaillod mit Knubbe | si-si
47 | 2017-06-16 | R. Stapfer | KASO | 24 | 58 | BaeN_2775.2c | Burgäschisee Nord 2016 | Keramik | keine | frischer Bruch | <1h | 120 | 30 | 30 | 20 | 40 | Niton GOLDD-Detektor SDD | Ag-Röhre, Anregungsspannung max. 50kV | Kalibrierung Archäometrie, Analyticon Rosbach v.d.H. | 8mm | nein | Mineralien CuZn | Teststand |  | RS Cortaillod mit Knubbe | si-si
48 | 2017-06-16 | R. Stapfer | KASO | 24 | 58 | BaeN_2775.2d | Burgäschisee Nord 2016 | Keramik | keine | OF aussen | <1h | 120 | 30 | 30 | 20 | 40 | Niton GOLDD-Detektor SDD | Ag-Röhre, Anregungsspannung max. 50kV | Kalibrierung Archäometrie, Analyticon Rosbach v.d.H. | 8mm | nein | Mineralien CuZn | Teststand |  | RS Cortaillod mit Knubbe | si-si
49 | 2017-06-16 | R. Stapfer | KASO | 24 | 58 | BaeN_2782.2a | Burgäschisee Nord 2016 | Keramik | keine | frischer Bruch | <1h | 120 | 30 | 30 | 20 | 40 | Niton GOLDD-Detektor SDD | Ag-Röhre, Anregungsspannung max. 50kV | Kalibrierung Archäometrie, Analyticon Rosbach v.d.H. | 8mm | nein | Mineralien CuZn | Teststand |  | RS Topf mit Fingertupfen an Rand | si-si
50 | 2017-06-16 | R. Stapfer | KASO | 24 | 58 | BaeN_2782.2b | Burgäschisee Nord 2016 | Keramik | keine | frischer Bruch | <1h | 120 | 30 | 30 | 20 | 40 | Niton GOLDD-Detektor SDD | Ag-Röhre, Anregungsspannung max. 50kV | Kalibrierung Archäometrie, Analyticon Rosbach v.d.H. | 8mm | nein | Mineralien CuZn | Teststand |  | RS Topf mit Fingertupfen an Rand | si-si
51 | 2017-06-16 | R. Stapfer | KASO | 24 | 58 | BaeN_2782.2c | Burgäschisee Nord 2016 | Keramik | keine | frischer Bruch | <1h | 120 | 30 | 30 | 20 | 40 | Niton GOLDD-Detektor SDD | Ag-Röhre, Anregungsspannung max. 50kV | Kalibrierung Archäometrie, Analyticon Rosbach v.d.H. | 8mm | nein | Mineralien CuZn | Teststand |  | RS Topf mit Fingertupfen an Rand | si-si
52 | 2017-06-16 | R. Stapfer | KASO | 24 | 58 | BaeN_2782.2d | Burgäschisee Nord 2016 | Keramik | keine | OF aussen | <1h | 120 | 30 | 30 | 20 | 40 | Niton GOLDD-Detektor SDD | Ag-Röhre, Anregungsspannung max. 50kV | Kalibrierung Archäometrie, Analyticon Rosbach v.d.H. | 8mm | nein | Mineralien CuZn | Teststand |  | RS Topf mit Fingertupfen an Rand | si-si
53 | 2017-06-16 | R. Stapfer | KASO | 24 | 58 | BaeN_2722.1a | Burgäschisee Nord 2016 | Keramik | keine | frischer Bruch | <1h | 120 | 30 | 30 | 20 | 40 | Niton GOLDD-Detektor SDD | Ag-Röhre, Anregungsspannung max. 50kV | Kalibrierung Archäometrie, Analyticon Rosbach v.d.H. | 8mm | nein | Mineralien CuZn | Teststand |  | RS Cortaillod mit Knubbe | si-si
54 | 2017-06-16 | R. Stapfer | KASO | 24 | 58 | BaeN_2722.1b | Burgäschisee Nord 2016 | Keramik | keine | frischer Bruch | <1h | 120 | 30 | 30 | 20 | 40 | Niton GOLDD-Detektor SDD | Ag-Röhre, Anregungsspannung max. 50kV | Kalibrierung Archäometrie, Analyticon Rosbach v.d.H. | 8mm | nein | Mineralien CuZn | Teststand |  | RS Cortaillod mit Knubbe | si-si
55 | 2017-06-16 | R. Stapfer | KASO | 24 | 58 | BaeN_2722.1c | Burgäschisee Nord 2016 | Keramik | keine | frischer Bruch | <1h | 120 | 30 | 30 | 20 | 40 | Niton GOLDD-Detektor SDD | Ag-Röhre, Anregungsspannung max. 50kV | Kalibrierung Archäometrie, Analyticon Rosbach v.d.H. | 8mm | nein | Mineralien CuZn | Teststand |  | RS Cortaillod mit Knubbe | si-si
56 | 2017-06-16 | R. Stapfer | KASO | 24 | 58 | BaeN_2722.1d | Burgäschisee Nord 2016 | Keramik | keine | OF aussen | <1h | 120 | 30 | 30 | 20 | 40 | Niton GOLDD-Detektor SDD | Ag-Röhre, Anregungsspannung max. 50kV | Kalibrierung Archäometrie, Analyticon Rosbach v.d.H. | 8mm | nein | Mineralien CuZn | Teststand |  | RS Cortaillod mit Knubbe | si-si
57 | 2017-06-16 | R. Stapfer | KASO | 24 | 58 | BaeN_2768a | Burgäschisee Nord 2016 | Keramik | keine | frischer Bruch | <1h | 120 | 30 | 30 | 20 | 40 | Niton GOLDD-Detektor SDD | Ag-Röhre, Anregungsspannung max. 50kV | Kalibrierung Archäometrie, Analyticon Rosbach v.d.H. | 8mm | nein | Mineralien CuZn | Teststand |  | RS eingerollter Rand. PS zu 2725.1? Scherbe nicht individualisiert. | si-si
58 | 2017-06-16 | R. Stapfer | KASO | 24 | 58 | BaeN_2768b | Burgäschisee Nord 2016 | Keramik | keine | frischer Bruch | <1h | 120 | 30 | 30 | 20 | 40 | Niton GOLDD-Detektor SDD | Ag-Röhre, Anregungsspannung max. 50kV | Kalibrierung Archäometrie, Analyticon Rosbach v.d.H. | 8mm | nein | Mineralien CuZn | Teststand |  | RS eingerollter Rand. PS zu 2725.1? Scherbe nicht individualisiert. | si-si
59 | 2017-06-16 | R. Stapfer | KASO | 24 | 58 | BaeN_2720.1a | Burgäschisee Nord 2016 | Keramik | keine | frischer Bruch | <1h | 120 | 30 | 30 | 20 | 40 | Niton GOLDD-Detektor SDD | Ag-Röhre, Anregungsspannung max. 50kV | Kalibrierung Archäometrie, Analyticon Rosbach v.d.H. | 8mm | nein | Mineralien CuZn | Teststand |  | RS Cortaillod mit Knubbe | si-si
60 | 2017-06-16 | R. Stapfer | KASO | 24 | 58 | BaeN_2720.1b | Burgäschisee Nord 2016 | Keramik | keine | frischer Bruch | <1h | 120 | 30 | 30 | 20 | 40 | Niton GOLDD-Detektor SDD | Ag-Röhre, Anregungsspannung max. 50kV | Kalibrierung Archäometrie, Analyticon Rosbach v.d.H. | 8mm | nein | Mineralien CuZn | Teststand |  | RS Cortaillod mit Knubbe | si-si
61 | 2017-06-16 | R. Stapfer | KASO | 24 | 58 | BaeN_2720.1c | Burgäschisee Nord 2016 | Keramik | keine | frischer Bruch | <1h | 120 | 30 | 30 | 20 | 40 | Niton GOLDD-Detektor SDD | Ag-Röhre, Anregungsspannung max. 50kV | Kalibrierung Archäometrie, Analyticon Rosbach v.d.H. | 8mm | nein | Mineralien CuZn | Teststand |  | RS Cortaillod mit Knubbe | si-si
Systemcheck
64 | 2017-06-17 | R. Stapfer | Bern | 21 | 52 | Bodmerton | Bodmerton trocken |  |  |  | >1h | 360 | 90 | 90 | 60 | 120 | Niton GOLDD-Detektor SDD | Ag-Röhre, Anregungsspannung max. 50kV | Kalibrierung Archäometrie, Analyticon Rosbach v.d.H. | 8mm | nein | Mineralien Cu/Zn | Teststand
65 | 2017-06-17 | R. Stapfer | Bern | 21 | 52 | Bodmerton | Bodmerton trocken |  |  |  | >1h | 360 | 90 | 90 | 60 | 120 | Niton GOLDD-Detektor SDD | Ag-Röhre, Anregungsspannung max. 50kV | Kalibrierung Archäometrie, Analyticon Rosbach v.d.H. | 8mm | nein | Mineralien Cu/Zn | Teststand
66 | 2017-06-17 | R. Stapfer | Bern | 21 | 52 | BaeN_2348.1a | Burgäschisee Nord 2016 | Keramik | keine | frischer Bruch | <1h | 120 | 30 | 30 | 20 | 40 | Niton GOLDD-Detektor SDD | Ag-Röhre, Anregungsspannung max. 50kV | Kalibrierung Archäometrie, Analyticon Rosbach v.d.H. | 8mm | nein | Mineralien CuZn | Teststand |  | Topf mit horizontal durchlochter Öse auf Schulter | si-si
67 | 2017-06-17 | R. Stapfer | Bern | 21 | 52 | BaeN_2348.1b | Burgäschisee Nord 2016 | Keramik | keine | frischer Bruch | <1h | 120 | 30 | 30 | 20 | 40 | Niton GOLDD-Detektor SDD | Ag-Röhre, Anregungsspannung max. 50kV | Kalibrierung Archäometrie, Analyticon Rosbach v.d.H. | 8mm | nein | Mineralien CuZn | Teststand |  | Topf mit horizontal durchlochter Öse auf Schulter | si-si
68 | 2017-06-17 | R. Stapfer | Bern | 21 | 52 | BaeN_2348.1c | Burgäschisee Nord 2016 | Keramik | keine | frischer Bruch | <1h | 120 | 30 | 30 | 20 | 40 | Niton GOLDD-Detektor SDD | Ag-Röhre, Anregungsspannung max. 50kV | Kalibrierung Archäometrie, Analyticon Rosbach v.d.H. | 8mm | nein | Mineralien CuZn | Teststand |  | Topf mit horizontal durchlochter Öse auf Schulter | si-si
69 | 2017-06-17 | R. Stapfer | Bern | 21 | 52 | BaeN_2348.1d | Burgäschisee Nord 2016 | Keramik | keine | OF aussen | <1h | 120 | 30 | 30 | 20 | 40 | Niton GOLDD-Detektor SDD | Ag-Röhre, Anregungsspannung max. 50kV | Kalibrierung Archäometrie, Analyticon Rosbach v.d.H. | 8mm | nein | Mineralien CuZn | Teststand |  | Topf mit horizontal durchlochter Öse auf Schulter | si-si
70 | 2017-06-17 | R. Stapfer | Bern | 21 | 52 | BaeN_2459.1a | Burgäschisee Nord 2016 | Keramik | keine | frischer Bruch | <1h | 120 | 30 | 30 | 20 | 40 | Niton GOLDD-Detektor SDD | Ag-Röhre, Anregungsspannung max. 50kV | Kalibrierung Archäometrie, Analyticon Rosbach v.d.H. | 8mm | nein | Mineralien CuZn | Teststand |  | WS mit Ritzverzierung | si-si
71 | 2017-06-17 | R. Stapfer | Bern | 21 | 52 | BaeN_2459.1b | Burgäschisee Nord 2016 | Keramik | keine | frischer Bruch | <1h | 120 | 30 | 30 | 20 | 40 | Niton GOLDD-Detektor SDD | Ag-Röhre, Anregungsspannung max. 50kV | Kalibrierung Archäometrie, Analyticon Rosbach v.d.H. | 8mm | nein | Mineralien CuZn | Teststand |  | WS mit Ritzverzierung | si-si
72 | 2017-06-17 | R. Stapfer | Bern | 21 | 52 | BaeN_2459.1c | Burgäschisee Nord 2016 | Keramik | keine | frischer Bruch | <1h | 120 | 30 | 30 | 20 | 40 | Niton GOLDD-Detektor SDD | Ag-Röhre, Anregungsspannung max. 50kV | Kalibrierung Archäometrie, Analyticon Rosbach v.d.H. | 8mm | nein | Mineralien CuZn | Teststand |  | WS mit Ritzverzierung | si-si
73 | 2017-06-17 | R. Stapfer | Bern | 21 | 52 | BaeN_2459.1d | Burgäschisee Nord 2016 | Keramik | keine | OF aussen | <1h | 120 | 30 | 30 | 20 | 40 | Niton GOLDD-Detektor SDD | Ag-Röhre, Anregungsspannung max. 50kV | Kalibrierung Archäometrie, Analyticon Rosbach v.d.H. | 8mm | nein | Mineralien CuZn | Teststand |  | WS mit Ritzverzierung | si-si
74 | 2017-06-17 | R. Stapfer | Bern | 21 | 52 | BaeN_2519.1a | Burgäschisee Nord 2016 | Keramik | keine | frischer Bruch | <1h | 120 | 30 | 30 | 20 | 40 | Niton GOLDD-Detektor SDD | Ag-Röhre, Anregungsspannung max. 50kV | Kalibrierung Archäometrie, Analyticon Rosbach v.d.H. | 8mm | nein | Mineralien CuZn | Teststand |  | WS mit Ritzverzierung | si-si
75 | 2017-06-17 | R. Stapfer | Bern | 21 | 52 | BaeN_2519.1b | Burgäschisee Nord 2016 | Keramik | keine | frischer Bruch | <1h | 120 | 30 | 30 | 20 | 40 | Niton GOLDD-Detektor SDD | Ag-Röhre, Anregungsspannung max. 50kV | Kalibrierung Archäometrie, Analyticon Rosbach v.d.H. | 8mm | nein | Mineralien CuZn | Teststand |  | WS mit Ritzverzierung | si-si
76 | 2017-06-17 | R. Stapfer | Bern | 21 | 52 | BaeN_2519.1c | Burgäschisee Nord 2016 | Keramik | keine | frischer Bruch | <1h | 120 | 30 | 30 | 20 | 40 | Niton GOLDD-Detektor SDD | Ag-Röhre, Anregungsspannung max. 50kV | Kalibrierung Archäometrie, Analyticon Rosbach v.d.H. | 8mm | nein | Mineralien CuZn | Teststand |  | WS mit Ritzverzierung | si-si
77 | 2017-06-17 | R. Stapfer | Bern | 21 | 52 | BaeN_2519.1d | Burgäschisee Nord 2016 | Keramik | keine | OF aussen | <1h | 120 | 30 | 30 | 20 | 40 | Niton GOLDD-Detektor SDD | Ag-Röhre, Anregungsspannung max. 50kV | Kalibrierung Archäometrie, Analyticon Rosbach v.d.H. | 8mm | nein | Mineralien CuZn | Teststand |  | WS mit Ritzverzierung | si-si
78 | 2017-06-17 | R. Stapfer | Bern | 21 | 52 | BaeN_2681.1a | Burgäschisee Nord 2016 | Keramik | keine | frischer Bruch | <1h | 120 | 30 | 30 | 20 | 40 | Niton GOLDD-Detektor SDD | Ag-Röhre, Anregungsspannung max. 50kV | Kalibrierung Archäometrie, Analyticon Rosbach v.d.H. | 8mm | nein | Mineralien CuZn | Teststand |  | Schale mit Öse, feine Magerung. Silikatisch, evt. Ca-Matrix? | ca-si?
79 | 2017-06-17 | R. Stapfer | Bern | 21 | 52 | BaeN_2681.1b | Burgäschisee Nord 2016 | Keramik | keine | frischer Bruch | <1h | 120 | 30 | 30 | 20 | 40 | Niton GOLDD-Detektor SDD | Ag-Röhre, Anregungsspannung max. 50kV | Kalibrierung Archäometrie, Analyticon Rosbach v.d.H. | 8mm | nein | Mineralien CuZn | Teststand |  | Schale mit Öse, feine Magerung. Silikatisch, evt. Ca-Matrix? | ca-si?
80 | 2017-06-17 | R. Stapfer | Bern | 21 | 52 | BaeN_2681.1c | Burgäschisee Nord 2016 | Keramik | keine | frischer Bruch | <1h | 120 | 30 | 30 | 20 | 40 | Niton GOLDD-Detektor SDD | Ag-Röhre, Anregungsspannung max. 50kV | Kalibrierung Archäometrie, Analyticon Rosbach v.d.H. | 8mm | nein | Mineralien CuZn | Teststand |  | Schale mit Öse, feine Magerung. Silikatisch, evt. Ca-Matrix? | ca-si?
81 | 2017-06-17 | R. Stapfer | Bern | 21 | 52 | BaeN_2681.1d | Burgäschisee Nord 2016 | Keramik | keine | OF aussen | <1h | 120 | 30 | 30 | 20 | 40 | Niton GOLDD-Detektor SDD | Ag-Röhre, Anregungsspannung max. 50kV | Kalibrierung Archäometrie, Analyticon Rosbach v.d.H. | 8mm | nein | Mineralien CuZn | Teststand |  | Schale mit Öse, feine Magerung. Silikatisch, evt. Ca-Matrix? | ca-si?
82 | 2017-06-17 | R. Stapfer | Bern | 21 | 52 | BaeN_2695.1a | Burgäschisee Nord 2016 | Keramik | keine | frischer Bruch | <1h | 120 | 30 | 30 | 20 | 40 | Niton GOLDD-Detektor SDD | Ag-Röhre, Anregungsspannung max. 50kV | Kalibrierung Archäometrie, Analyticon Rosbach v.d.H. | 8mm | nein | Mineralien CuZn | Teststand |  | RS mit Fingertupfen entlang Rand | si-si
83 | 2017-06-17 | R. Stapfer | Bern | 21 | 52 | BaeN_2695.1b | Burgäschisee Nord 2016 | Keramik | keine | frischer Bruch | <1h | 120 | 30 | 30 | 20 | 40 | Niton GOLDD-Detektor SDD | Ag-Röhre, Anregungsspannung max. 50kV | Kalibrierung Archäometrie, Analyticon Rosbach v.d.H. | 8mm | nein | Mineralien CuZn | Teststand |  | RS mit Fingertupfen entlang Rand | si-si
84 | 2017-06-17 | R. Stapfer | Bern | 21 | 52 | BaeN_2695.1c | Burgäschisee Nord 2016 | Keramik | keine | frischer Bruch | <1h | 120 | 30 | 30 | 20 | 40 | Niton GOLDD-Detektor SDD | Ag-Röhre, Anregungsspannung max. 50kV | Kalibrierung Archäometrie, Analyticon Rosbach v.d.H. | 8mm | nein | Mineralien CuZn | Teststand |  | RS mit Fingertupfen entlang Rand | si-si
85 | 2017-06-17 | R. Stapfer | Bern | 21 | 52 | BaeN_2695.1d | Burgäschisee Nord 2016 | Keramik | keine | OF aussen | <1h | 120 | 30 | 30 | 20 | 40 | Niton GOLDD-Detektor SDD | Ag-Röhre, Anregungsspannung max. 50kV | Kalibrierung Archäometrie, Analyticon Rosbach v.d.H. | 8mm | nein | Mineralien CuZn | Teststand |  | RS mit Fingertupfen entlang Rand | si-si
86 | 2017-06-17 | R. Stapfer | Bern | 21 | 52 | BaeN_2702.1a | Burgäschisee Nord 2016 | Keramik | keine | frischer Bruch | <1h | 120 | 30 | 30 | 20 | 40 | Niton GOLDD-Detektor SDD | Ag-Röhre, Anregungsspannung max. 50kV | Kalibrierung Archäometrie, Analyticon Rosbach v.d.H. | 8mm | nein | Mineralien CuZn | Teststand |  | RS Cortaillodtopf mit Knubbe an Rand | si-si, eher fein
87 | 2017-06-17 | R. Stapfer | Bern | 21 | 52 | BaeN_2702.1b | Burgäschisee Nord 2016 | Keramik | keine | frischer Bruch | <1h | 120 | 30 | 30 | 20 | 40 | Niton GOLDD-Detektor SDD | Ag-Röhre, Anregungsspannung max. 50kV | Kalibrierung Archäometrie, Analyticon Rosbach v.d.H. | 8mm | nein | Mineralien CuZn | Teststand |  | RS Cortaillodtopf mit Knubbe an Rand | si-si, eher fein | Messung bei grossem Magerungskorn
88 | 2017-06-17 | R. Stapfer | Bern | 21 | 52 | BaeN_2702.1c | Burgäschisee Nord 2016 | Keramik | keine | frischer Bruch | <1h | 120 | 30 | 30 | 20 | 40 | Niton GOLDD-Detektor SDD | Ag-Röhre, Anregungsspannung max. 50kV | Kalibrierung Archäometrie, Analyticon Rosbach v.d.H. | 8mm | nein | Mineralien CuZn | Teststand |  | RS Cortaillodtopf mit Knubbe an Rand | si-si, eher fein
89 | 2017-06-17 | R. Stapfer | Bern | 21 | 52 | BaeN_2702.1d | Burgäschisee Nord 2016 | Keramik | keine | OF aussen | <1h | 120 | 30 | 30 | 20 | 40 | Niton GOLDD-Detektor SDD | Ag-Röhre, Anregungsspannung max. 50kV | Kalibrierung Archäometrie, Analyticon Rosbach v.d.H. | 8mm | nein | Mineralien CuZn | Teststand |  | RS Cortaillodtopf mit Knubbe an Rand | si-si, eher fein
90 | 2017-06-17 | R. Stapfer | Bern | 21 | 52 | BaeN_2720.2a | Burgäschisee Nord 2016 | Keramik | keine | frischer Bruch | <1h | 120 | 30 | 30 | 20 | 40 | Niton GOLDD-Detektor SDD | Ag-Röhre, Anregungsspannung max. 50kV | Kalibrierung Archäometrie, Analyticon Rosbach v.d.H. | 8mm | nein | Mineralien CuZn | Teststand |  | WS mit Schlickauftrag, sehr grob | si-si, grob
91 | 2017-06-17 | R. Stapfer | Bern | 21 | 52 | BaeN_2720.2b | Burgäschisee Nord 2016 | Keramik | keine | frischer Bruch | <1h | 120 | 30 | 30 | 20 | 40 | Niton GOLDD-Detektor SDD | Ag-Röhre, Anregungsspannung max. 50kV | Kalibrierung Archäometrie, Analyticon Rosbach v.d.H. | 8mm | nein | Mineralien CuZn | Teststand |  | WS mit Schlickauftrag, sehr grob | si-si, grob
92 | 2017-06-17 | R. Stapfer | Bern | 21 | 52 | BaeN_2720.2c | Burgäschisee Nord 2016 | Keramik | keine | frischer Bruch | <1h | 120 | 30 | 30 | 20 | 40 | Niton GOLDD-Detektor SDD | Ag-Röhre, Anregungsspannung max. 50kV | Kalibrierung Archäometrie, Analyticon Rosbach v.d.H. | 8mm | nein | Mineralien CuZn | Teststand |  | WS mit Schlickauftrag, sehr grob | si-si, grob
93 | 2017-06-17 | R. Stapfer | Bern | 21 | 52 | BaeN_2720.2d | Burgäschisee Nord 2016 | Keramik | keine | OF aussen | <1h | 120 | 30 | 30 | 20 | 40 | Niton GOLDD-Detektor SDD | Ag-Röhre, Anregungsspannung max. 50kV | Kalibrierung Archäometrie, Analyticon Rosbach v.d.H. | 8mm | nein | Mineralien CuZn | Teststand |  | WS mit Schlickauftrag, sehr grob | si-si, grob
94 | 2017-06-17 | R. Stapfer | Bern | 21 | 52 | BaeN_2738.1a | Burgäschisee Nord 2016 | Keramik | keine | frischer Bruch | <1h | 120 | 30 | 30 | 20 | 40 | Niton GOLDD-Detektor SDD | Ag-Röhre, Anregungsspannung max. 50kV | Kalibrierung Archäometrie, Analyticon Rosbach v.d.H. | 8mm | nein | Mineralien CuZn | Teststand |  | RS mit Einstichen mit Instrument (?) an Rand ähn. Rudiment Arkadenleiste | si-si
95 | 2017-06-17 | R. Stapfer | Bern | 21 | 52 | BaeN_2738.1b | Burgäschisee Nord 2016 | Keramik | keine | frischer Bruch | <1h | 120 | 30 | 30 | 20 | 40 | Niton GOLDD-Detektor SDD | Ag-Röhre, Anregungsspannung max. 50kV | Kalibrierung Archäometrie, Analyticon Rosbach v.d.H. | 8mm | nein | Mineralien CuZn | Teststand |  | RS mit Einstichen mit Instrument (?) an Rand ähn. Rudiment Arkadenleiste | si-si
absturz
96 | 2017-06-17 | R. Stapfer | Bern | 21 | 52 | BaeN_2738.1c | Burgäschisee Nord 2016 | Keramik | keine | frischer Bruch | <1h | 120 | 30 | 30 | 20 | 40 | Niton GOLDD-Detektor SDD | Ag-Röhre, Anregungsspannung max. 50kV | Kalibrierung Archäometrie, Analyticon Rosbach v.d.H. | 8mm | nein | Mineralien CuZn | Teststand |  | RS mit Einstichen mit Instrument (?) an Rand ähn. Rudiment Arkadenleiste | si-si
97 | 2017-06-17 | R. Stapfer | Bern | 21 | 52 | BaeN_2738.1d | Burgäschisee Nord 2016 | Keramik | keine | OF aussen | <1h | 120 | 30 | 30 | 20 | 40 | Niton GOLDD-Detektor SDD | Ag-Röhre, Anregungsspannung max. 50kV | Kalibrierung Archäometrie, Analyticon Rosbach v.d.H. | 8mm | nein | Mineralien CuZn | Teststand |  | RS mit Einstichen mit Instrument (?) an Rand ähn. Rudiment Arkadenleiste | si-si
98 | 2017-06-17 | R. Stapfer | Bern | 21 | 52 | BaeN_2725.1a | Burgäschisee Nord 2016 | Keramik | keine | frischer Bruch | <1h | 120 | 30 | 30 | 20 | 40 | Niton GOLDD-Detektor SDD | Ag-Röhre, Anregungsspannung max. 50kV | Kalibrierung Archäometrie, Analyticon Rosbach v.d.H. | 8mm | nein | Mineralien CuZn | Teststand |  | RS mit eingerolltem Rand (?), sehr fein | si-si, eher fein
99 | 2017-06-17 | R. Stapfer | Bern | 21 | 52 | BaeN_2725.1b | Burgäschisee Nord 2016 | Keramik | keine | frischer Bruch | <1h | 120 | 30 | 30 | 20 | 40 | Niton GOLDD-Detektor SDD | Ag-Röhre, Anregungsspannung max. 50kV | Kalibrierung Archäometrie, Analyticon Rosbach v.d.H. | 8mm | nein | Mineralien CuZn | Teststand |  | RS mit eingerolltem Rand (?), sehr fein | si-si, eher fein
100 | 2017-06-17 | R. Stapfer | Bern | 21 | 52 | BaeN_2725.1c | Burgäschisee Nord 2016 | Keramik | keine | frischer Bruch | <1h | 120 | 30 | 30 | 20 | 40 | Niton GOLDD-Detektor SDD | Ag-Röhre, Anregungsspannung max. 50kV | Kalibrierung Archäometrie, Analyticon Rosbach v.d.H. | 8mm | nein | Mineralien CuZn | Teststand |  | RS mit eingerolltem Rand (?), sehr fein | si-si, eher fein
101 | 2017-06-17 | R. Stapfer | Bern | 21 | 52 | BaeN_2725.1d | Burgäschisee Nord 2016 | Keramik | keine | OF aussen | <1h | 120 | 30 | 30 | 20 | 40 | Niton GOLDD-Detektor SDD | Ag-Röhre, Anregungsspannung max. 50kV | Kalibrierung Archäometrie, Analyticon Rosbach v.d.H. | 8mm | nein | Mineralien CuZn | Teststand |  | RS mit eingerolltem Rand (?), sehr fein | si-si, eher fein
absturz
102 | 2017-06-17 | R. Stapfer | Bern | 21 | 52 | BaeN_2741.1a | Burgäschisee Nord 2016 | Keramik | keine | frischer Bruch | <1h | 120 | 30 | 30 | 20 | 40 | Niton GOLDD-Detektor SDD | Ag-Röhre, Anregungsspannung max. 50kV | Kalibrierung Archäometrie, Analyticon Rosbach v.d.H. | 8mm | nein | Mineralien CuZn | Teststand |  | WSKalottenschale (?) mit Öse einfach horiz. Durchlocht | si-si, eher fein
103 | 2017-06-17 | R. Stapfer | Bern | 21 | 52 | BaeN_2741.1b | Burgäschisee Nord 2016 | Keramik | keine | frischer Bruch | <1h | 120 | 30 | 30 | 20 | 40 | Niton GOLDD-Detektor SDD | Ag-Röhre, Anregungsspannung max. 50kV | Kalibrierung Archäometrie, Analyticon Rosbach v.d.H. | 8mm | nein | Mineralien CuZn | Teststand |  | WSKalottenschale (?) mit Öse einfach horiz. Durchlocht | si-si, eher fein
104 | 2017-06-17 | R. Stapfer | Bern | 21 | 52 | BaeN_2741.1c | Burgäschisee Nord 2016 | Keramik | keine | frischer Bruch | <1h | 120 | 30 | 30 | 20 | 40 | Niton GOLDD-Detektor SDD | Ag-Röhre, Anregungsspannung max. 50kV | Kalibrierung Archäometrie, Analyticon Rosbach v.d.H. | 8mm | nein | Mineralien CuZn | Teststand |  | WSKalottenschale (?) mit Öse einfach horiz. Durchlocht | si-si, eher fein
105 | 2017-06-17 | R. Stapfer | Bern | 21 | 52 | BaeN_2741.1d | Burgäschisee Nord 2016 | Keramik | keine | OF aussen | <1h | 120 | 30 | 30 | 20 | 40 | Niton GOLDD-Detektor SDD | Ag-Röhre, Anregungsspannung max. 50kV | Kalibrierung Archäometrie, Analyticon Rosbach v.d.H. | 8mm | nein | Mineralien CuZn | Teststand |  | WSKalottenschale (?) mit Öse einfach horiz. Durchlocht | si-si, eher fein
106 | 2017-06-17 | R. Stapfer | Bern | 26 | 43 | BaeN_2741.2a | Burgäschisee Nord 2016 | Keramik | keine | frischer Bruch | <1h | 120 | 30 | 30 | 20 | 40 | Niton GOLDD-Detektor SDD | Ag-Röhre, Anregungsspannung max. 50kV | Kalibrierung Archäometrie, Analyticon Rosbach v.d.H. | 8mm | nein | Mineralien CuZn | Teststand |  | WS S-förm. Schale (?), feine Magerung | si-si? Fein
107 | 2017-06-17 | R. Stapfer | Bern | 26 | 43 | BaeN_2741.2b | Burgäschisee Nord 2016 | Keramik | keine | frischer Bruch | <1h | 120 | 30 | 30 | 20 | 40 | Niton GOLDD-Detektor SDD | Ag-Röhre, Anregungsspannung max. 50kV | Kalibrierung Archäometrie, Analyticon Rosbach v.d.H. | 8mm | nein | Mineralien CuZn | Teststand |  | WS S-förm. Schale (?), feine Magerung | si-si? Fein
108 | 2017-06-17 | R. Stapfer | Bern | 26 | 43 | BaeN_2741.2c | Burgäschisee Nord 2016 | Keramik | keine | frischer Bruch | <1h | 120 | 30 | 30 | 20 | 40 | Niton GOLDD-Detektor SDD | Ag-Röhre, Anregungsspannung max. 50kV | Kalibrierung Archäometrie, Analyticon Rosbach v.d.H. | 8mm | nein | Mineralien CuZn | Teststand |  | WS S-förm. Schale (?), feine Magerung | si-si? Fein
109 | 2017-06-17 | R. Stapfer | Bern | 26 | 43 | BaeN_2741.2d | Burgäschisee Nord 2016 | Keramik | keine | OF aussen | <1h | 120 | 30 | 30 | 20 | 40 | Niton GOLDD-Detektor SDD | Ag-Röhre, Anregungsspannung max. 50kV | Kalibrierung Archäometrie, Analyticon Rosbach v.d.H. | 8mm | nein | Mineralien CuZn | Teststand |  | WS S-förm. Schale (?), feine Magerung | si-si? Fein
110 | 2017-06-17 | R. Stapfer | Bern | 26 | 43 | BaeN_2676.1a | Burgäschisee Nord 2016 | Keramik | keine | frischer Bruch | <1h | 120 | 30 | 30 | 20 | 40 | Niton GOLDD-Detektor SDD | Ag-Röhre, Anregungsspannung max. 50kV | Kalibrierung Archäometrie, Analyticon Rosbach v.d.H. | 8mm | nein | Mineralien CuZn | Teststand |  | RS Schle (?) mit doppelt vert. Durchstochener Öse | si-si
111 | 2017-06-17 | R. Stapfer | Bern | 26 | 43 | BaeN_2676.1b | Burgäschisee Nord 2016 | Keramik | keine | frischer Bruch | <1h | 120 | 30 | 30 | 20 | 40 | Niton GOLDD-Detektor SDD | Ag-Röhre, Anregungsspannung max. 50kV | Kalibrierung Archäometrie, Analyticon Rosbach v.d.H. | 8mm | nein | Mineralien CuZn | Teststand |  | RS Schle (?) mit doppelt vert. Durchstochener Öse | si-si
112 | 2017-06-17 | R. Stapfer | Bern | 26 | 43 | BaeN_2676.1c statt b | Burgäschisee Nord 2016 | Keramik | keine | frischer Bruch | <1h | 120 | 30 | 30 | 20 | 40 | Niton GOLDD-Detektor SDD | Ag-Röhre, Anregungsspannung max. 50kV | Kalibrierung Archäometrie, Analyticon Rosbach v.d.H. | 8mm | nein | Mineralien CuZn | Teststand |  | RS Schle (?) mit doppelt vert. Durchstochener Öse | si-si
113 | 2017-06-17 | R. Stapfer | Bern | 26 | 43 | BaeN_2676.1d | Burgäschisee Nord 2016 | Keramik | keine | OF aussen | <1h | 120 | 30 | 30 | 20 | 40 | Niton GOLDD-Detektor SDD | Ag-Röhre, Anregungsspannung max. 50kV | Kalibrierung Archäometrie, Analyticon Rosbach v.d.H. | 8mm | nein | Mineralien CuZn | Teststand |  | RS Schle (?) mit doppelt vert. Durchstochener Öse | si-si
114 | 2017-06-17 | R. Stapfer | Bern | 26 | 43 | BaeN_2755.2a | Burgäschisee Nord 2016 | Keramik | keine | frischer Bruch | <1h | 120 | 30 | 30 | 20 | 40 | Niton GOLDD-Detektor SDD | Ag-Röhre, Anregungsspannung max. 50kV | Kalibrierung Archäometrie, Analyticon Rosbach v.d.H. | 8mm | nein | Mineralien CuZn | Teststand |  | WS Topf mit Schlickauftrag | si-si, grob
115 | 2017-06-17 | R. Stapfer | Bern | 26 | 43 | BaeN_2755.2b | Burgäschisee Nord 2016 | Keramik | keine | frischer Bruch | <1h | 120 | 30 | 30 | 20 | 40 | Niton GOLDD-Detektor SDD | Ag-Röhre, Anregungsspannung max. 50kV | Kalibrierung Archäometrie, Analyticon Rosbach v.d.H. | 8mm | nein | Mineralien CuZn | Teststand |  | WS Topf mit Schlickauftrag | si-si, grob
116 | 2017-06-17 | R. Stapfer | Bern | 26 | 43 | BaeN_2755.2c | Burgäschisee Nord 2016 | Keramik | keine | frischer Bruch | <1h | 120 | 30 | 30 | 20 | 40 | Niton GOLDD-Detektor SDD | Ag-Röhre, Anregungsspannung max. 50kV | Kalibrierung Archäometrie, Analyticon Rosbach v.d.H. | 8mm | nein | Mineralien CuZn | Teststand |  | WS Topf mit Schlickauftrag | si-si, grob
absturz
117 | 2017-06-17 | R. Stapfer | Bern | 26 | 43 | BaeN_2755.2d | Burgäschisee Nord 2016 | Keramik | keine | OF aussen | <1h | 120 | 30 | 30 | 20 | 40 | Niton GOLDD-Detektor SDD | Ag-Röhre, Anregungsspannung max. 50kV | Kalibrierung Archäometrie, Analyticon Rosbach v.d.H. | 8mm | nein | Mineralien CuZn | Teststand |  | WS Topf mit Schlickauftrag | si-si, grob
118 | 2017-06-17 | R. Stapfer | Bern | 26 | 43 | BaeN_2768.1a | Burgäschisee Nord 2016 | Keramik | keine | frischer Bruch | <1h | 120 | 30 | 30 | 20 | 40 | Niton GOLDD-Detektor SDD | Ag-Röhre, Anregungsspannung max. 50kV | Kalibrierung Archäometrie, Analyticon Rosbach v.d.H. | 8mm | nein | Mineralien CuZn | Teststand |  | RS Topf mit Schlickauftrag | si-si, grob
119 | 2017-06-17 | R. Stapfer | Bern | 26 | 43 | BaeN_2768.1b | Burgäschisee Nord 2016 | Keramik | keine | frischer Bruch | <1h | 120 | 30 | 30 | 20 | 40 | Niton GOLDD-Detektor SDD | Ag-Röhre, Anregungsspannung max. 50kV | Kalibrierung Archäometrie, Analyticon Rosbach v.d.H. | 8mm | nein | Mineralien CuZn | Teststand |  | RS Topf mit Schlickauftrag | si-si, grob
120 | 2017-06-17 | R. Stapfer | Bern | 26 | 43 | BaeN_2768.1c | Burgäschisee Nord 2016 | Keramik | keine | frischer Bruch | <1h | 120 | 30 | 30 | 20 | 40 | Niton GOLDD-Detektor SDD | Ag-Röhre, Anregungsspannung max. 50kV | Kalibrierung Archäometrie, Analyticon Rosbach v.d.H. | 8mm | nein | Mineralien CuZn | Teststand |  | RS Topf mit Schlickauftrag | si-si, grob
121 | 2017-06-17 | R. Stapfer | Bern | 26 | 43 | BaeN_2768.1d | Burgäschisee Nord 2016 | Keramik | keine | OF aussen | <1h | 120 | 30 | 30 | 20 | 40 | Niton GOLDD-Detektor SDD | Ag-Röhre, Anregungsspannung max. 50kV | Kalibrierung Archäometrie, Analyticon Rosbach v.d.H. | 8mm | nein | Mineralien CuZn | Teststand |  | RS Topf mit Schlickauftrag | si-si, grob
122 | 2017-06-17 | R. Stapfer | Bern | 26 | 43 | BaeN_2769.1a | Burgäschisee Nord 2016 | Keramik | keine | frischer Bruch | <1h | 120 | 30 | 30 | 20 | 40 | Niton GOLDD-Detektor SDD | Ag-Röhre, Anregungsspannung max. 50kV | Kalibrierung Archäometrie, Analyticon Rosbach v.d.H. | 8mm | nein | Mineralien CuZn | Teststand |  | RS Cortaillodtropf mit Randknubben | si-si
123 | 2017-06-17 | R. Stapfer | Bern | 26 | 43 | BaeN_2769.1b | Burgäschisee Nord 2016 | Keramik | keine | frischer Bruch | <1h | 120 | 30 | 30 | 20 | 40 | Niton GOLDD-Detektor SDD | Ag-Röhre, Anregungsspannung max. 50kV | Kalibrierung Archäometrie, Analyticon Rosbach v.d.H. | 8mm | nein | Mineralien CuZn | Teststand |  | RS Cortaillodtropf mit Randknubben | si-si
124 | 2017-06-17 | R. Stapfer | Bern | 26 | 43 | BaeN_2769.1c | Burgäschisee Nord 2016 | Keramik | keine | frischer Bruch | <1h | 120 | 30 | 30 | 20 | 40 | Niton GOLDD-Detektor SDD | Ag-Röhre, Anregungsspannung max. 50kV | Kalibrierung Archäometrie, Analyticon Rosbach v.d.H. | 8mm | nein | Mineralien CuZn | Teststand |  | RS Cortaillodtropf mit Randknubben | si-si
absturz
125 | 2017-06-17 | R. Stapfer | Bern | 26 | 43 | BaeN_2769.1d | Burgäschisee Nord 2016 | Keramik | keine | OF aussen | <1h | 120 | 30 | 30 | 20 | 40 | Niton GOLDD-Detektor SDD | Ag-Röhre, Anregungsspannung max. 50kV | Kalibrierung Archäometrie, Analyticon Rosbach v.d.H. | 8mm | nein | Mineralien CuZn | Teststand |  | RS Cortaillodtropf mit Randknubben | si-si
126 | 2017-06-17 | R. Stapfer | Bern | 26 | 43 | BaeN_2782.1a | Burgäschisee Nord 2016 | Keramik | keine | frischer Bruch | <1h | 120 | 30 | 30 | 20 | 40 | Niton GOLDD-Detektor SDD | Ag-Röhre, Anregungsspannung max. 50kV | Kalibrierung Archäometrie, Analyticon Rosbach v.d.H. | 8mm | nein | Mineralien CuZn | Teststand |  | RS Cortaillodtropf mit Randknubben, karbonat. Matrix mit Fossilien? Silikat. Magerung | ca-si?
127 | 2017-06-17 | R. Stapfer | Bern | 26 | 43 | BaeN_2782.1b | Burgäschisee Nord 2016 | Keramik | keine | frischer Bruch | <1h | 120 | 30 | 30 | 20 | 40 | Niton GOLDD-Detektor SDD | Ag-Röhre, Anregungsspannung max. 50kV | Kalibrierung Archäometrie, Analyticon Rosbach v.d.H. | 8mm | nein | Mineralien CuZn | Teststand |  | RS Cortaillodtropf mit Randknubben, karbonat. Matrix mit Fossilien? Silikat. Magerung | ca-si? | Scherbe weit weg von Messfenster. Darum noch abgeknipstes Stk. Gemessen zum Vergleich .1b2.
128 | 2017-06-17 | R. Stapfer | Bern | 26 | 43 | BaeN_2782.1b2 | Burgäschisee Nord 2016 | Keramik | keine | frischer Bruch | <1h | 120 | 30 | 30 | 20 | 40 | Niton GOLDD-Detektor SDD | Ag-Röhre, Anregungsspannung max. 50kV | Kalibrierung Archäometrie, Analyticon Rosbach v.d.H. | 8mm | nein | Mineralien CuZn | Teststand |  | RS Cortaillodtropf mit Randknubben, karbonat. Matrix mit Fossilien? Silikat. Magerung | ca-si?
129 | 2017-06-17 | R. Stapfer | Bern | 26 | 43 | BaeN_2782.1c | Burgäschisee Nord 2016 | Keramik | keine | frischer Bruch | <1h | 120 | 30 | 30 | 20 | 40 | Niton GOLDD-Detektor SDD | Ag-Röhre, Anregungsspannung max. 50kV | Kalibrierung Archäometrie, Analyticon Rosbach v.d.H. | 8mm | nein | Mineralien CuZn | Teststand |  | RS Cortaillodtropf mit Randknubben, karbonat. Matrix mit Fossilien? Silikat. Magerung | ca-si?
130 | 2017-06-17 | R. Stapfer | Bern | 26 | 43 | BaeN_2782.1d | Burgäschisee Nord 2016 | Keramik | keine | OF aussen | <1h | 120 | 30 | 30 | 20 | 40 | Niton GOLDD-Detektor SDD | Ag-Röhre, Anregungsspannung max. 50kV | Kalibrierung Archäometrie, Analyticon Rosbach v.d.H. | 8mm | nein | Mineralien CuZn | Teststand |  | RS Cortaillodtropf mit Randknubben, karbonat. Matrix mit Fossilien? Silikat. Magerung | ca-si?
131 | 2017-06-17 | R. Stapfer | Bern | 26 | 43 | BaeN_2782.3a | Burgäschisee Nord 2016 | Keramik | keine | frischer Bruch | <1h | 120 | 30 | 30 | 20 | 40 | Niton GOLDD-Detektor SDD | Ag-Röhre, Anregungsspannung max. 50kV | Kalibrierung Archäometrie, Analyticon Rosbach v.d.H. | 8mm | nein | Mineralien CuZn | Teststand |  | RS Knickschälchen, silikatische Magerung fein | si-si, fein
132 | 2017-06-17 | R. Stapfer | Bern | 26 | 43 | BaeN_2782.3b | Burgäschisee Nord 2016 | Keramik | keine | frischer Bruch | <1h | 120 | 30 | 30 | 20 | 40 | Niton GOLDD-Detektor SDD | Ag-Röhre, Anregungsspannung max. 50kV | Kalibrierung Archäometrie, Analyticon Rosbach v.d.H. | 8mm | nein | Mineralien CuZn | Teststand |  | RS Knickschälchen, silikatische Magerung fein | si-si, fein
133 | 2017-06-17 | R. Stapfer | Bern | 26 | 43 | BaeN_2782.3c | Burgäschisee Nord 2016 | Keramik | keine | frischer Bruch | <1h | 120 | 30 | 30 | 20 | 40 | Niton GOLDD-Detektor SDD | Ag-Röhre, Anregungsspannung max. 50kV | Kalibrierung Archäometrie, Analyticon Rosbach v.d.H. | 8mm | nein | Mineralien CuZn | Teststand |  | RS Knickschälchen, silikatische Magerung fein | si-si, fein
134 | 2017-06-17 | R. Stapfer | Bern | 26 | 43 | BaeN_2782.3d | Burgäschisee Nord 2016 | Keramik | keine | OF aussen | <1h | 120 | 30 | 30 | 20 | 40 | Niton GOLDD-Detektor SDD | Ag-Röhre, Anregungsspannung max. 50kV | Kalibrierung Archäometrie, Analyticon Rosbach v.d.H. | 8mm | nein | Mineralien CuZn | Teststand |  | RS Knickschälchen, silikatische Magerung fein | si-si, fein
135 | 2017-06-17 | R. Stapfer | Bern | 26 | 43 | BaeN_2789.1a | Burgäschisee Nord 2016 | Keramik | keine | frischer Bruch | <1h | 120 | 30 | 30 | 20 | 40 | Niton GOLDD-Detektor SDD | Ag-Röhre, Anregungsspannung max. 50kV | Kalibrierung Archäometrie, Analyticon Rosbach v.d.H. | 8mm | nein | Mineralien CuZn | Teststand |  | RS Topf mit Fingernageleindrücken | si-si
136 | 2017-06-17 | R. Stapfer | Bern | 26 | 43 | BaeN_2789.1b | Burgäschisee Nord 2016 | Keramik | keine | frischer Bruch | <1h | 120 | 30 | 30 | 20 | 40 | Niton GOLDD-Detektor SDD | Ag-Röhre, Anregungsspannung max. 50kV | Kalibrierung Archäometrie, Analyticon Rosbach v.d.H. | 8mm | nein | Mineralien CuZn | Teststand |  | RS Topf mit Fingernageleindrücken | si-si
137 | 2017-06-17 | R. Stapfer | Bern | 26 | 43 | BaeN_2789.1c | Burgäschisee Nord 2016 | Keramik | keine | frischer Bruch | <1h | 120 | 30 | 30 | 20 | 40 | Niton GOLDD-Detektor SDD | Ag-Röhre, Anregungsspannung max. 50kV | Kalibrierung Archäometrie, Analyticon Rosbach v.d.H. | 8mm | nein | Mineralien CuZn | Teststand |  | RS Topf mit Fingernageleindrücken | si-si
138 | 2017-06-17 | R. Stapfer | Bern | 26 | 43 | BaeN_2789.1d | Burgäschisee Nord 2016 | Keramik | keine | OF aussen | <1h | 120 | 30 | 30 | 20 | 40 | Niton GOLDD-Detektor SDD | Ag-Röhre, Anregungsspannung max. 50kV | Kalibrierung Archäometrie, Analyticon Rosbach v.d.H. | 8mm | nein | Mineralien CuZn | Teststand |  | RS Topf mit Fingernageleindrücken | si-si
139 | 2017-06-17 | R. Stapfer | Bern | 26 | 43 | BaeN_2789.2a | Burgäschisee Nord 2016 | Keramik | keine | frischer Bruch | <1h | 120 | 30 | 30 | 20 | 40 | Niton GOLDD-Detektor SDD | Ag-Röhre, Anregungsspannung max. 50kV | Kalibrierung Archäometrie, Analyticon Rosbach v.d.H. | 8mm | nein | Mineralien CuZn | Teststand |  | RS Topf mit Fingertupfen | si-si
140 | 2017-06-17 | R. Stapfer | Bern | 26 | 43 | BaeN_2789.2b | Burgäschisee Nord 2016 | Keramik | keine | frischer Bruch | <1h | 120 | 30 | 30 | 20 | 40 | Niton GOLDD-Detektor SDD | Ag-Röhre, Anregungsspannung max. 50kV | Kalibrierung Archäometrie, Analyticon Rosbach v.d.H. | 8mm | nein | Mineralien CuZn | Teststand |  | RS Topf mit Fingertupfen | si-si
141 | 2017-06-17 | R. Stapfer | Bern | 26 | 43 | BaeN_2789.2c | Burgäschisee Nord 2016 | Keramik | keine | frischer Bruch | <1h | 120 | 30 | 30 | 20 | 40 | Niton GOLDD-Detektor SDD | Ag-Röhre, Anregungsspannung max. 50kV | Kalibrierung Archäometrie, Analyticon Rosbach v.d.H. | 8mm | nein | Mineralien CuZn | Teststand |  | RS Topf mit Fingertupfen | si-si
142 | 2017-06-17 | R. Stapfer | Bern | 26 | 43 | BaeN_2789.2d | Burgäschisee Nord 2016 | Keramik | keine | OF aussen | <1h | 120 | 30 | 30 | 20 | 40 | Niton GOLDD-Detektor SDD | Ag-Röhre, Anregungsspannung max. 50kV | Kalibrierung Archäometrie, Analyticon Rosbach v.d.H. | 8mm | nein | Mineralien CuZn | Teststand |  | RS Topf mit Fingertupfen | si-si
143 | 2017-06-17 | R. Stapfer | Bern | 26 | 43 | BaeN_2789.3a | Burgäschisee Nord 2016 | Keramik | keine | frischer Bruch | <1h | 120 | 30 | 30 | 20 | 40 | Niton GOLDD-Detektor SDD | Ag-Röhre, Anregungsspannung max. 50kV | Kalibrierung Archäometrie, Analyticon Rosbach v.d.H. | 8mm | nein | Mineralien CuZn | Teststand |  | RS Schale mit vert. Durchlochter Öse | si-si
144 | 2017-06-17 | R. Stapfer | Bern | 26 | 43 | BaeN_2789.3b | Burgäschisee Nord 2016 | Keramik | keine | frischer Bruch | <1h | 120 | 30 | 30 | 20 | 40 | Niton GOLDD-Detektor SDD | Ag-Röhre, Anregungsspannung max. 50kV | Kalibrierung Archäometrie, Analyticon Rosbach v.d.H. | 8mm | nein | Mineralien CuZn | Teststand |  | RS Schale mit vert. Durchlochter Öse | si-si
145 | 2017-06-17 | R. Stapfer | Bern | 26 | 43 | BaeN_2789.3c | Burgäschisee Nord 2016 | Keramik | keine | frischer Bruch | <1h | 120 | 30 | 30 | 20 | 40 | Niton GOLDD-Detektor SDD | Ag-Röhre, Anregungsspannung max. 50kV | Kalibrierung Archäometrie, Analyticon Rosbach v.d.H. | 8mm | nein | Mineralien CuZn | Teststand |  | RS Schale mit vert. Durchlochter Öse | si-si
146 | 2017-06-17 | R. Stapfer | Bern | 26 | 43 | BaeN_2789.3d | Burgäschisee Nord 2016 | Keramik | keine | OF aussen | <1h | 120 | 30 | 30 | 20 | 40 | Niton GOLDD-Detektor SDD | Ag-Röhre, Anregungsspannung max. 50kV | Kalibrierung Archäometrie, Analyticon Rosbach v.d.H. | 8mm | nein | Mineralien CuZn | Teststand |  | RS Schale mit vert. Durchlochter Öse | si-si